## 技术经济指标（方圆坯）
冶金交流中心 2017年8月炼钢指标 |  |  | 对标联系人：尚美诺15230111569，倪宝梅15373652759；邮箱：shangmeinuo@163.com | [16 empty] | 对标联系人：尚美诺15230111569，倪宝梅15373652759；邮箱：shangmeinuo@163.com | [30 empty] | 对标联系人：尚美诺15230111569，倪宝梅15373652759；邮箱：shangmeinuo@163.com | 对标联系人：尚美诺15230111569，15373652759；邮箱：shangmeinuo@163.com
指标 | 公司名称 |  | 指标定义: | 山西太钢不锈钢 | 吉林恒联 | 河南济源 |  | 津西 | 大连特钢 | 建邦 | 山东石横特钢集团有限公司 |  |  | 首钢长钢 | 西林钢铁 | 烟台华新不锈钢 | 安钢 | 山西新泰 | 福建三明 |  | 冀南钢铁集团 | 鲁丽钢铁 | 马钢长江 | 山西建龙 | 山西华鑫源 | 酒钢 | 青钢 | 天钢联合特钢 | 宣钢 |  | 凌源钢铁 | 山东鑫华特钢 | 西宁特殊钢 | 江苏永钢集团 | 唐山文丰 | 山东隆盛钢铁 | 本溪北营钢铁 | 荣程钢铁 | 元立 | 阳春新钢铁 | 承德建龙 | 沙钢集团 安阳永兴 | 唐山新宝泰 | 信阳钢铁 | 昆钢新区 | 新疆昆玉钢铁 | 潍钢 | 陕西略钢 | 鞍山宝得 | 四川德胜
| 分厂名称 |  |  | 炼钢一厂碳钢生产线 | 炼钢厂 | 第一炼钢厂 | 第二炼钢厂 | 炼钢二厂 |  |  | 1#炉 | 2#炉 | 3#炉 |  |  | 电炉炼钢 | 第一炼轧厂 | 异型坯 | 炼钢一厂 | 炼钢二厂 | 金鼎厂区 | 炼钢一 |  | 炼钢一厂 | 炼钢厂 | 炼轧厂 | 一炼钢 | 炼钢厂 | 一钢轧 | 二钢轧 | 第一炼钢厂 |  | 炼轧分厂 | 炼钢三厂 |  | 炼钢厂 | 北营炼钢厂 |  | 炼钢厂 | 炼钢厂 |  | 炼钢厂 |  |  |  | 方坯 |  |  |  | 钢轧厂
炼钢厂综合指标 | 年度累计产量 | wt | 当月底全年累计产量 1月-当月的累计产量 | 25.94 | 83.44 | 201383.344 |  |  | 48.17 | 178.748 | 897154.75 | 652048.384 | 724968.75 | 1576663 | 1476778.488 | 13.46 |  |  | 146.9806 | 285.9802 |  | 129万 | 2903324.75 | 135.27 |  |  |  | 259.982967 | 21 | 29 | 148.44 |  | 45.32 |  | 67.01 | 581227.22 | 22.33 | 236.24 | 3174625.745 | 1875492.65 |  | 16.8196393 | 生产有变化 | 118.7 |  |  | 1737360.087 | 8.82（月产） | 880109 | 144.76
| 铁水预处理比 | % | 铁水预处理处理量/入转炉铁水量*100% | 0 | 0 | [5 empty] | 0 | 0 | 0 | 0 | 0 | 0 | [5 empty] | 0 |  | 0 |  |  |  |  | 35 | 40 |  |  | 0 |  | 0 |  | 0 | 0 | 0 |  |  | 无 | [6 empty] | 0 | 92.3
| 金属料消耗 | kg/t | 转炉炼钢金属料消耗量（干克／吨）= （入炉铁水+入炉生铁入炉外部废钢+渣钢+内部回收切头、切尾、中包残钢等+合金硅铁、锰铁总量及脱氧剂+其他含铁原料）（千克）/合格钢坯生产量（吨） | 1193.784 | 1092.61 | 1085.61 |  |  | 1143.77 | 1083.55 | 1063.704 | 1066.646 | 1064.696 | 1085.19 | 1074.381 | 1105.03 |  |  | 1082.098 | 1076.49 |  | 1073 |  | 1080.7 |  |  |  | 1106.56 | 1075.59 | 1071.92 | 1085.477 | 1065.96 | 1066.069 |  | 1151.66 | 1084.5 | 1076.364 | 1084.47 | 1087 | 1048.403 |  | 1097.91 |  | 1083.32 |  | 1066.14 | 1076.914 | 1082 |  | 1139.75
| 钢铁料消耗 | kg/t | 转炉炼钢金属料消耗量（干克／吨）= （入炉入炉铁水+生铁+外部废钢+渣钢+内部回收切头、切尾、中包残钢等+其他含铁原料）（千克）/合格钢坯生产量（吨） | 1165.451 | 1086.4 | 1062 |  |  | 1094.88 | 1063.77 | 1048.193 | 1050.87 | 1048.611 | 1055.5 | 1054.475 | 1065.09 |  |  | 1058.258 | 1054.656 |  | 1065.3 | 1057 | 1072.7 |  |  |  | 1095.93 | 1057.28 | 1059.52 | 1064.141 | 1052.3 | 1095.313 |  | 1061.22 | 1069.73 | 1048.767 | 1075.9 | 1104.78 | 1024.627 |  | 1075.897 |  | 1067.34 |  | 1049.217 | 1044.629 | 1073（实物） | 1075 | 1091.19
| 铁水单耗 | kg/t | 当月入转炉铁水总量（kg）/当月合格钢坯生产量（t） | 1002.579 | 991.2 | 965.26 |  |  | 1257 | 831.12 | 875.0074 | 875.2686 | 872.9999 | 895.28 | 909.766 | 0 |  |  | 880.043 | 876.9145 |  | 960 | 889.16 | 906.27 |  |  |  | 852.98 | 988.93 | 1021.03 | 888.82 | 901.8 | 923.747 |  | 899.22 | 914 | 996.002 | 948 | 837.39 | 902.1 |  | 908.3508 |  | 947.5 |  | 894.902 | 981.56 | 905 | 893 | 1066.71
| 生铁块单耗 | kg/t | 当月入转炉生铁总量（kg）/当月合格钢坯生产量（t） | 0 | 17.2 | 0 |  |  |  | 84.37 | 9.367773 | 9.232493 | 9.119548 | 24.37 | 0 | 138.347 |  |  | 1.718727 | 0.6958641 |  | 29.1 | 48.91 | 0 |  |  |  | 26.27 | 4.81 | 3.01 | 7.705 | 19 | 33.152 |  | 3.55 | 52.19 | 6.828588 | 1 | 2.5 | 45.94203 |  | 0 |  | 11.347 |  | 4.79 | 29.99 | 2.46 | 0.014 | 6.51
| 废钢铁单耗 | kg/t | 当月入转炉内部废钢与外部废钢总量（kg）/当月合格钢生产量（t） | 162.8722 | 78 | 96.74 |  |  |  | 148.28 | 163.8183 | 166.369 | 166.4914 | 135.85 | 144.709 | 661.11 |  |  | 176.4959 | 177.0453 |  | 76.2 | 118.64 | 166.43 |  |  |  | 216.67 | 63.53 | 35.52 | 167.616 | 131.6 | 118.966 |  | 11.01 | 103.516 | 45.93669 | 113.8 | 266.42 | 76.58756 |  | 167.5458 |  | 109.916 |  | 149.53 | 33.27 | 165.5 | 180 | 20.51
| 含铁散料 | kg/t | 当月入转炉包括氧化铁皮、污泥球、烧结块矿、原块矿等总量(kg)/当月合格钢生产量（t) | 0 | 0 | 16.16 |  |  |  | 30.1 | 不计 | 不计 | 不计 | 5.01 | 0 | 170.58 | [5 empty] | 38.78 | 9.64 | 8 |  |  |  | 6.33 | 26.43 | 60.47 |  |  | 7.256 |  | 65.01 |  | 4.929261 | 13.2 | 4.6 | 24.22 |  | 5.168006 |  | 3.44 |  | 0 | 40.5 |  |  | 26.54
| 工序单位能耗 | kgce/t | 全厂工序能耗=全厂各工序能耗总和（kgce）/当月合格钢坯生产量（t） | 144.623 |  | -1.29 |  |  | 51 | 13.9 | -21.35 | -13.91 | -19.46 | -7.49 | -16.2 | 127.9 |  |  | -6.942025 | -17.52084 | [7 empty] | -23.82 | -24.2 | -18.92 | -15.984 |  |  |  | -20 |  | -6.82 | -23.11 | 8.75 | -30.35792 |  | -6.49 |  | -10.68 |  | -19.55 |  | 12.23 |  | -11.96
| 蒸汽回收 | kg/t | 子项：蒸汽回收量kg，母项：合格钢产量 | 0 | -0.007 | 64.27 |  |  | 0.041 |  | 87.25 | 69.12 | 85.1 | 40.86 | 0.05 | 0 |  |  | 36.38626 | 103.8242 |  |  | 71 | 48 |  |  |  | 64.94 | 0.3 | 0.3 | 0.07333 |  | 0.108 |  | 0.05 |  | 22.39271 |  | 90 | 0.18 |  | 62.41513 |  |  |  | -0.087 | -0.11 |  |  | 0.1
| 新水消耗 | m^3/t | 全厂补新水量（m3）/当月合格钢坯生产量（t） | 0.7106436 | 0.26 | 0.17 |  |  | 0.22 | 0.9 | 0.55 | 0.31 | 0.32 | 0.95 | 0.277 | 1.16 |  |  | 0.9479203 | 0.6114619 |  | 0.65 |  | 0.368 |  |  |  | 0.72 | 0.73 | 0.73 | 0.144 |  | 0.027 |  | 0.424 | 0.67 | 1.19577 |  | 633.09 | 0.17 |  |  |  | 0.33 |  | 0.534 | 0.44 | 0.83 |  | 1.13
| 氩气消耗 | m^3/t | 全厂氩气使用量（m3）/当月合格钢坯生产量（t） | 3.369301 | 0.19 | 1.88 |  |  | 1 |  | 0.23 | 0.56 | 0.08 | - | 0.76 | 2.8 |  |  | 2.429533 | 1.186617 |  | 1.9 |  | 0.863 |  |  |  | 0.07 | 0.3 | 0.3 | 0.093 |  | 1.627 |  | 2.164 |  | 0.3563938 | 1.09 | 0.61 | 0.15 |  | 1.073299 |  |  |  |  | 0.53
| 氮气消耗 | m^3/t | 全厂氮气使用量（m3）/当月合格钢坯生产量（t） | 19.19616 | 35.34 | 66.69 |  |  | 16 | 44.28 | 48.05 | 37.43 | 31.89 | 53.81 | 40.05 | 7.01 |  |  | 54.40486 | 50.45659 |  | 51.98 |  | 59.43 |  |  |  | 32.11 | 72 | 72 | 17.899 | 6.14 | 41.905 |  | 54.55 | 37.6 | 55.7824 | 55.88 | 36.52 | 14.61 |  | 66.41665 |  | 90.48 |  |  | 17.36 |  | 23 | 63.15
| 氧气消耗 | m^3/t | 全厂氧气量（m3）/当月合格钢坯生产量（t） | 53.5379 | 55 | 62.34 |  |  | 54 | 56.21 | 46.43033 | 49.12371 | 46.61922 | 54.7 | 51.024 | 43.74 |  |  | 54.50325 | 47.29558 |  | 61.58 | 50.24 | 56.83 |  |  |  | 57.37 | 50.95 | 50.95 | 49.767 | 55.82 | 63.947 |  | 73.36 | 48.4 | 55.60557 | 56.97 | 53.66 | 50.13359 |  | 77.37743 |  | 60.44 |  | 48.188 | 50.03 | 61.34 | 45.6 | 52.2
| 煤气回收量 | m^3/t | 全厂煤气回收量（m3）/当月合格钢坯生产量（t） | 0 | 158 | 122.95 |  |  | 90.9 | 105.15 | 118.9724 | 116.9118 | 116.4958 | 86.22 | 82.14 | 0 |  |  | 111.2479 | 121.3758 |  | 127.89 | 127.68 | 105.37 |  |  |  | 116.08 | 103 | 103 | 124.575 | 119.5 | 119 |  | 137.86 |  | 109.366 | 127.2 | 130.15 | 130.6 |  | 107.7331 |  | 104 |  | 119.088 | 110.67 |  | 123 | 89.4
| 从业人员实物劳产率 | t/人 | 合格钢生产量（吨）/转炉炼钢厂（车间）工人及学徒总人数 | 109.9069 | 346 | 288.51 |  |  | 94.1 |  | 476.7767 | 318.002 | 374.5045 | - | 517.735 | 157 |  |  | 254.7495 | 410.4847 |  | 401.56 | [5 empty] | 445.72 | 273.61 | 273.61 | 269.644 |  | 1133 |  | 1344 |  | 179.203 | 393.84 | 3015 | 447.1971 |  | 556.94 |  | 198.72 |  | 437.466 |  | 1192.2 | 420 | 302.64
| 内控合格率 | % | 内控成分合格炉数/生产总炉数 | 100 | 99.9 | 99.84 |  |  |  |  | 100 | 100 | 100 | - | 82.3 | 97.33% | [5 empty] | 99.97 |  | 99.83 |  |  |  | 99.9 | 100 | 100 |  | 99.7 | 99.69 |  | 92.37 |  | 34.38 | 99.91 | 99.96 | 97.3 |  |  |  | 99.98 |  |  |  |  | 99.99 | 95.53
| 钢坯合格率 | % | 钢坯合格生产量/总钢坯生产量 | 99.38999 | 99.95 | 99.994 |  |  | 99.68 | 99.92 | 100 | 100 | 100 | 99.96 | 99.992 | 99.84% |  |  | 99.9988 | 99.9988 |  | 99.98 | 100 | 99.99 |  |  |  | 99.95 | 100 | 100 | 99.96 | 99.7 | 99.41 |  | 99.88 | 99.95 | 99.98298 | 99.84 | 99.62 | 99.92 |  | 99.89 |  | 99.96 |  | 100 | 99.24 | 99.87 | 99.99 | 99.75
| 精炼比例 | % | 过（LF+RH）总钢量/总产量。（同时过RH和LF的钢水只记一次产量） | 100 | 0 | 100 |  |  | 100 | 0 | 29.90737 | 61.03148 | 31.51765 | - | 0 | 100% |  |  | 95.67 | 31.93 |  | 100 |  | 0 |  |  |  | 70.31 | 11 | 40 |  |  | 100 |  | 100 |  | 0.1612275 | 35.91 | 97.22 | 3% |  | 100 |  |  |  | 8.78 | 91.61 |  | 0
| 电耗 | kwh/t | 全厂电耗/合格钢产量 | 232.179 | 26.39 | 96.1 |  |  | 161 | 34.51 | 18.58457 | 25.39191 | 19.35975 | 39.43 | 12.408 | 674.7 |  |  | 73.12247 | 38.82253 |  | 88.52 | [5 empty] | 50.87 | 22.9 | 22.9 | 28.141 | 30.2 | 143.257 |  | 74.16 | 46.32 | 33.27927 | 52.04 | 78.21 | 20.67 |  | 87.93845 |  | 36.3 |  | 24.78 | 95.93 | 33.36 | 9.12 | 33.22
| 耐材消耗 | 元/t | 全厂所有耐材成本（元)/合格钢产量（t） | 不详 |  |  |  |  | 96.68 | 3 | 14.34 | 21.35 | 15.08 |  | 24.5 |  |  |  | 26.64 | 16.27 |  | 34.19 | [6 empty] | 1.73 | 1.73 |  |  | 57.94 |  | 68.19 | 1.11 | 29.39 | 2.64 | 8.5 | 32.01 |  | 27.22337 |  | 24.41 | [5 empty] | 30.38
铁水预处理 | 处理前铁水成分平均含量,% | C |  | 无 | [6 empty] | 4.26 | 4.19 | 4.15 | [15 empty] | 0.45 | 0.45 | [11 empty] | 未投用 | [6 empty] | 4.5 | 3.91
|  | Si | [8 empty] | 0.35 | 0.37 | 0.32 | [15 empty] | 0.4 | 0.4 | [11 empty] | 未投用 | [6 empty] | 0.3 | 0.27
|  | P | [8 empty] | 0.125 | 0.126 | 0.121 | [15 empty] | 0.12 | 0.12 | [11 empty] | 未投用 | [6 empty] | 0.09 | 0.25
|  | S | [8 empty] | 0.039 | 0.044 | 0.041 | [15 empty] | 0.04 | 0.04 | [11 empty] | 未投用 | [6 empty] | 0.03 | 0.12
|  | T,℃ | [8 empty] | 1292 | 1304 | 1302 | [15 empty] | 1280 | 1280 | [11 empty] | 未投用 | [6 empty] | 1350 | 1298.15
| 处理后平均成分含量，% | C | [8 empty] | 无 | 无 | 无 | [15 empty] | 0.45 | 0.45 | [11 empty] | 未投用 | [7 empty] | 3.81
|  | Si | [26 empty] | 0.4 | 0.4 | [11 empty] | 未投用
|  | P | [26 empty] | 0.121 | 0.121 | [11 empty] | 未投用
|  | S | [26 empty] | 0.014 | 0.005 | [11 empty] | 未投用 | [7 empty] | 3
|  | T,℃ | [26 empty] | 1270 | 1260 | [11 empty] | 未投用 | [7 empty] | 1257.46
| 石灰粉单耗 | kg/t | 当月实际消耗量（kg）/处理铁水量（t） | [26 empty] | 5 | [11 empty] | 未投用 | [7 empty] | 9.38
| 颗粒镁 | kg/t | 当月实际消耗量（kg）/处理铁水量（t） | [25 empty] | 0.16 | [12 empty] | 未投用
| 电石 | kg/t | 当月实际消耗量（kg）/处理铁水量（t） | [38 empty] | 未投用
| 萤石粉 | kg/t | 当月实际消耗量（kg）/处理铁水量（t） | [38 empty] | 未投用
| 处理周期 | min/罐 | 当月生产作业总时间（min）/预处理总罐数（罐） | [25 empty] | 35 | 45 | [11 empty] | 未投用 | [7 empty] | 24
| 铁水包平均寿命 | 次 | [26 empty] | 120 | 120 | [11 empty] | 未投用 | [7 empty] | 600
| 铁损 | kg/t | （处理前铁水总量-处理后铁水总量)(kg)/处理前铁水总量(t） | [25 empty] | 8 | 11 | [11 empty] | 未投用 | [7 empty] | 11.4
转炉工序 | 当月转炉生产量 | wt |  | 电炉4.726 | 10.8 | 201383.344 |  |  | 5.66 |  | 124915.49 | 91902.587 | 102239.72 | 205222 | 257831.957 |  |  |  | 19.3864 | 38.7087 |  | 12万 |  | 18.884 |  |  |  | 40.006531 | 19.5 | 28.6 | 20.628 |  | 35368 |  | 8.23 |  | 22.33 | 32.68 | 452318.387 | 253113.55 |  | 16.8196393 |  | 10.3 |  | 10.8491 | 22.81 | 8.82 | 13.9 | 179014.08
| 当月下线炉衬寿命 | 炉 | 当月下线寿命,无下线炉役不填写 | 655 | [9 empty] | 6#炉16933 | [9 empty] | 35.758 |  |  |  | 10271 |  |  |  |  | 13025 |  | 1075
| 日历作业率 | % | 转炉全月作业时间（min）/（当月天数*24*60）（min） | 86.18504 | 96.77 | 94.22 |  |  |  |  | 87.94489 | 82.87231 | 86.6129 | 75.35 | 68.112 |  |  |  | 91.07 | 85.82 |  | 75.8 |  | 88.31 |  |  |  | 92.72 | 88 | 90 | 94.848 |  | 84 |  | 96.01 |  | 96.40457 |  | 93.01 | 96.27554 |  | 68.74 |  | 70.39 |  | 94.7 |  | 96.2 | 78 | 87.87
| 利用系数 | t/公称吨.日 | 当月转炉生产合格钢水量（t）/（公称吨数*当月天数） | 27.223吨/（兆伏安·日） | 49.76 | 27.07 |  |  |  |  | 67.15887 | 49.40999 | 54.96759 | 27.58 | 22.479 |  |  |  | 31.27 | 34.69 |  | 44.24 | [5 empty] | 40.42 | 28 | 32 | 63.372 |  | 18.28 |  | 26.55 |  | 36.01403 | 29.29 | 41.69 | 34.02064 |  | 36.17127 |  | 27.28 |  | 36.164 |  | 56.92 | 37.3 | 44.31
| 转炉每炉产钢量 | t/炉 | 当月转炉生产合格钢水量（t）/当月生产炉数（炉) | 73.72851 | 33.44 | 106.1 |  |  | 108.4 | 65 | 75.93647 | 60.90297 | 60.14101 | 70.86 | 86.524 |  |  |  | 98.31 | 135.63 |  | 147.65 |  | 90.122 |  |  |  | 103.6 | 140 | 180 | 34.616 |  | 66.38 |  | 76.56 | 64 | 39.83 | 114.07 | 63.27 | 118.28 |  | 140.9861 |  | 60 |  | 58.39 | 142.48 | 56.84 | 124 | 77.56
| 炉容比 | m3/t | 新砌炉炉内容积(m3)/公称吨数（t） | 1.06 | 0.74 |  |  |  |  | 0.89 | 0.93 | 0.82 | 0.82 | 0.8 | 0.86 | [6 empty] | 0.85 |  | 0.9 |  |  |  | 0.87 | 0.78 | 0.8 | 0.85 |  | 1.07 |  | 0.86 | 0.89 | 0.83 | 0.78 | 0.68 | 0.82 |  | 1.05 |  | 0.95 |  |  | 0.86 |  | 0.9 | 0.8
| 冶炼周期 | min/炉 | 当月生产作业总时间（min）/转炉生产炉数（炉） | 60.6 | 26 | 44.35 |  |  | 31.86 | 26 | 24.18 | 24.68 | 22.9 | 34.85 | 38.696 |  |  |  | 41.23 | 40.27 |  | 32 |  | 37.71 |  |  |  | 28.52 | 36 | 40 | 21.316 |  | 30.52 |  | 39.87 | 30 | 30.70639 | 40 | 26 | 39.96039 |  | 51.97 |  | 34.6 |  | 22.75 | 45 | 27.7 |  | 30.45
| 氧枪喷头寿命 | 炉 |  | 不详 | 72 | 118.74 |  |  | 133 | 321 | 412 | 455 | 482 | 69.02 | 110.889 |  |  |  | 98.6 | 105.7 |  | 265 |  | 338 |  |  |  | 227 |  |  | 108.345 |  | 274 |  | 267 |  | 31.49438 | 300 | 157 | 89.625 |  | 150 |  | 389 |  | 155 | 360 | 310.4 | 380 | 329
| 转炉出钢平均成分，% | C |  | 0.2 | 0.067 |  |  |  |  | 0.07 | 0.064 | 0.075 | 0.085 | 0.1 | 0.07 | [6 empty] | 0.09 |  | 0.8 |  |  |  | 0.085 | 0.1 | 0.1 | 0.078 |  | 0.098 |  | 0.09 |  | 0.068 | 0.0937 |  | 0.11 |  | 0.06 |  | 0.06 |  |  |  |  | 0.12 | 0.06
|  | P |  | 0.015 | 0.02 |  |  |  |  | 0.25 | 0.032 | 0.033 | 0.035 | 0.027 | 0.033 | [6 empty] | 0.023 |  | 0.029 |  |  |  | 0.024 | 0.025 | 0.025 | 0.016 |  | 0.015 |  | 0.013 |  | 0.019 | 0.024 |  | 0.02 |  | 0.028 |  | 0.029 |  |  |  |  | 0.021 | 0.02
|  | S |  | 0.015 | 0.02 |  |  |  |  | 0.25 | 0.04 | 0.041 | 0.042 | 0.022 | 0.023 | [6 empty] | 0.039 |  | 0.032 |  |  |  | 0.027 | 0.02 | 0.02 | 0.013 |  | 0.024 |  | 0.015 |  | 0.022 | 0.026 |  | 0.02 |  | 0.039 |  | 0.018 |  |  |  |  | 0.02 | 0.03
| 平均出钢温度，℃ | T |  | 1660 | 1650 |  |  |  |  | 1666 | 1659 | 1660 | 1655 | 1669.49 | 1665 |  |  |  | 1332.8 | 1295.27 |  | 1638 |  | 1658 |  |  |  | 1631 | 1620 | 1620 | 1670 |  | 1611 |  | 1633 |  | 1688 | 1622.8 |  | 1651.1 |  | 1658 |  | 1084.7 |  |  |  |  | 1650 | 1648
| 转炉熔剂消耗，kg/t | 石灰 | 当月实际消耗量（kg）/合格钢坯产量（t） | 75.4756 | 28 | 54.5 |  |  | 35.82 | 28.35 | 28.68499 | 42.18858 | 34.24462 | 47.39 | 38.616 |  |  |  | 31.09 | 27.85 |  | 39.68 | 33.62 | 37.596 |  |  |  | 36 | 39.93 | 39.83 | 54.5 |  | 39.95 |  | 35.44 | 69.9 | 39.5 | 31.36 | 28.62 | 24.1 |  | 32.03356 |  | 47.5 |  | 39.16 | 31.99 | 50.61 | 41 | 42.21
|  | 石灰石 | 当月实际消耗量（kg）/合格钢坯产量（t） | 0 | 28 | 0 |  |  | 28.68 |  | 0.65 | 0 | 1.39 | - | 21.144 |  |  |  | 3.4 | 1.5 |  | 6.38 |  | 2.529 |  |  |  | 5.4 |  |  | 7.9 |  | 7.402 |  | 0.311 |  |  | 0 |  | 0 |  | 0 |  | 8.3 |  | 0 |  |  | 0
|  | 轻烧白云石 | 当月实际消耗量（kg）/合格钢坯产量（t） | 4.914941 |  | 20.93 |  |  | 32.68 | 26.76 | 0 | 0 | 0 | 5.03 |  |  |  |  | 7 | 5.3 |  | 14.59 | 28.97 | 15.633 |  |  |  | 8 | 29.59 | 21.65 |  |  | 0 |  | 11.55 |  |  | 15.75 | 16.38 | 17.22 |  | 22.85834 |  | 30.5 |  | 0 | 22.36 | 32.92 | 12 | 15.83
|  | 生白云石 | 当月实际消耗量（kg）/合格钢坯产量（t） | 0 | 29 | 0 |  |  |  | 4.27 | 11.63 | 8.76 | 6.55 | 3.73 | [7 empty] | 20.86 | [5 empty] | 8.82 |  |  |  |  | 24.93 |  | 0 |  | 34.8 | 7.28 | 0.07 | 0 |  | 0 |  |  |  | 7.994 |  |  | 3
|  | 轻烧镁球 | 当月实际消耗量（kg）/合格钢坯产量（t） | 0 | [6 empty] | 0 | 0 | 0 | 0 | 6 | [6 empty] | 0.69 | 0 |  |  |  |  | 9 |  |  | 0.46 |  | 0 |  | 5.99 |  |  | 0.14 | 2.38 | 0 |  | 6.046503 |  |  |  | 0.389 |  |  | 0
|  | 其它熔剂 | 当月实际消耗量（kg）/合格钢坯产量（t） | 0 | [5 empty] | 2.72 | 0 | 0 | 0 | [8 empty] | 18.98 | [5 empty] | 0 | 0.76 | 0.2 | 10.87 |  | 溅渣镁球2.766 |  | 60 |  |  |  |  | 0 |  | 0 | [6 empty] | 2.7 | 4.2
LF精炼工序 | 造渣材料，kg/t | 石灰 | 当月实际消耗量（kg）/合格钢坯产量（t） | 9.521799 |  |  |  |  | 8.92 |  | 与转炉一起统计 |  |  |  |  | 12.5 |  |  | 7.2 | 7.5 |  | 6.2 | [5 empty] | 5.1 | 0.3 | 0.3 |  |  | 14 |  | 7.5 |  | 8.48 | 1.96 | 2.38 | 4.45 |  | 4.909974 |  |  |  |  | 5.01 |  |  | 6
|  | 萤石 | 当月实际消耗量（kg）/合格钢坯产量（t） | 0 |  |  |  |  | 0.848 |  | 0.47 | 1.97 | 1.2 |  |  | 0 | [5 empty] | 1.78 | [5 empty] | 1.6 |  |  |  |  | 0.42 |  | 1.47 |  | 0.17 | 0.53 | 0.85 | 0 |  | 1.627502 |  |  |  | 0.592 | 1.38 |  |  | 1.5
|  | 复合造渣剂 | 当月实际消耗量（kg）/合格钢坯产量（t） | 3.968263 | [6 empty] | 0 | 0 | 0 |  |  | 0 | [5 empty] | 2.45 | [5 empty] | 0 |  |  |  |  | 3.02 |  | 4.15 |  | 0 | 0 | 1.52 | 6.35 |  | 0
| 石墨电极 消耗 | kg/t | 当月实际消耗量（kg）/合格钢坯产量（t） | 1.185633 |  | 0.43 |  |  | 1.01 |  | 0.04642215 | 0.25 | 0.07 |  |  | 0.74 |  |  | 0.32 | 0.2 |  | 0.26 | [5 empty] | 0.28 | 0.3 | 0.3 |  |  | 1.329 |  | 0.48 |  | 0 | 0.419 | 0.66 | 0.36 |  | 0.394188 |  |  |  | 0.018 | 0.04 |  |  | 0.1
| 日历 作业率 | % | LF全月作业时间（min）/（当月天数*24*60）（min） | 92.5168 | [6 empty] | 11.7379 | 37.68414 | 10.8871 |  |  | 11.59 |  |  | 73.47 | 28.89 |  | 75.8 | [5 empty] | 95.63 |  |  |  |  | 87 |  | 99.18 |  | 0.0125224 |  |  | 4.3 |  | 未统计 |  |  |  | 2.53 | 2.46 |  |  | 4.1
| 平均精炼 时间 | min | LF全月作业时间（min）/（当月生产炉数）（炉） | 130.08 |  |  |  |  | 55 |  | 10.8 | 18 | 9 |  |  | 56.52 |  |  | 34.99999 | 27.76 |  | 41 | [5 empty] | 27.29 | 45 | 50 |  |  | 104.25 |  | 57.11 |  | 62.11111 | 45 |  | 40 |  | 未统计 |  |  |  | 6.93 | 68.46 |  |  | 30
| 精炼 电耗 | kwh/t | 当月升温送电总量（kg）/合格钢坯产量（t） | 126.8347 |  | 42.21 |  |  | 125.66 |  | 18.58 | 25.39 | 19.36 |  |  | 51.8 |  |  | 31.55 | 25.42 |  | 35.76 | [5 empty] | 30.5 |  |  |  |  | 108.257 |  | 41.22 |  |  | 45.16 | 41.35 |  |  | 43.2561 |  |  |  | 1.404 | 36.16 |  |  | 35.1
RH或VD工序 | RH处理 炉数 | 炉 |  | VD 635 |  |  |  |  | 393 |  | 无 | 无 | 无 | [19 empty] | 104 |  | / | [6 empty] | 无
| RH处理 炉数比例 | % | 当月处理炉数/转炉生产炉数 | 100 |  |  |  |  | 76.01 | [23 empty] | 18.73 |  | / | [6 empty] | 无
| RH平均 处理周期 | min/炉 | RH全月作业时间（min）/（当月生产炉数）（炉） | 58.26 | [28 empty] | 35.6 |  | / | [6 empty] | 无
| RH插入管寿命 | 次 |  | 无 |  |  |  |  | 78 | [25 empty] | / | [6 empty] | 无
连铸工序 | 连铸比 | % | 连铸坯生产合格量/全厂生产总量 | 63.88311 | 100 | 100 |  |  | 90.35 | 100 | 100 | 100 | 100 | 100 |  | 92.47% | 100 | 100 | 27 | 100 |  | 100 | 99.96 | 100 |  |  |  | 100 |  |  | 100 |  | 100 |  | 40.34 |  | 100 | 100 | 100 | 100 |  | 99.97 |  | 67.2 |  | 100 | 100 | 100 | 100 | 100
| 钢坯 合格率 | % | 合格连铸坯产量/(合格连铸坯产量+检验现场废品量+轧后退废量） | 99.72496 | 99.95 | 99.994 |  |  | 99.69 | 99.92 | 100 | 100 | 100 | 99.01 | 99.992 | 99.84% | 100 | 99.54 | 99.996 | 100 |  | 99.98 | 99.96 | 99.82 |  |  |  | 99.98 | 100 | 100 | 99.96 |  | 96.58 |  | 99.57 | 99.98 | 99.9 | 99.84 | 99.93 | 99.91942 |  | 99.89 |  | 99.99 |  |  |  |  | 99.99 | 99.75
| 钢水收得率 | % | [7 empty] | 99.99 | 98.56 | 98.66 | 98.54 |  | 99.984 |  | 98.48 |  | 98.89 | 99.871 | [8 empty] | 99.14 | 99.17 | 99.839 |  | 96.58 |  | 99.55 | [6 empty] | 98.49 |  | 99.01 |  |  |  | 99.76 |  | 99.18
| 合格坯 收得率 | % | 合格连铸坯产量/连铸浇钢接受钢水量 | 88.63793 |  | 98.5 |  |  | 94.43 |  | 98.56 | 98.66 | 98.54 | 99.01 | 99.984 | 98.42% | 100 | 98.45 |  |  |  | 99.98 | 98.58 | 98.12 |  |  |  | 97.6 | 100 | 100 | 99.878 | 99.81 | 99.58 |  | 99.46 | 98.5 | 99.61 |  | 99.62 | 99.49002 |  | 98.5 |  | 99.95 |  | 98.52 | 99.1 |  | 99.5 | 98.93
| 日历 作业率 | % | 全月浇钢总时间（min）/（当月天数*24*60）（min） | 71.64427 | 96.77 | 65.17 |  |  |  | 0.92 | 93.8172 | 86.5672 | 94.8078 | 55.92 | 90.726 | 66.55 | 46.63 | 0.05 | 52.442 | 87.712 |  | 75.8 | 86.74 | 83.03 |  |  |  | 67.59 | 86 | 90 | 90.726 |  | 72 |  | 95.36 | 90.5 | 59.056 |  |  | 63.88351 |  | 0.3998955 |  | 63.99 |  |  |  | 95.65 | 90 | 72.07
| 台时 产量 | t/h | 连铸生产总产量（t）/浇注总时间（h） | 56.64025 | 75.66 | 138.45 |  |  | 86.1 | 228.89 | 178.962 | 142.6926 | 144.9448 | 123.32 | 135.233 | 49.73 | 135.01 | 170 | 134.151 | 197.72 |  | 271.3 | 166.89 | 152.8 |  |  |  | 224.25 |  |  | 101.865 |  | 108 |  | 115.94 |  | 101.21 |  | 135 | 177.5139 |  | 188.561 |  | 112.47 |  | 149.97 |  | 123.97 | 200 | 166.9
| 浇注 周期 | min/炉 | 全月浇钢总时间（min）/浇注炉数 | 49.08293 | 26 |  |  |  | 74.1 | 30 | 31.72727 | 26.564 | 33.60079 | 34.47 |  | 85.36 | 42 | 30 |  |  |  | 31.06 | 33.68 | 37.04 |  |  |  | 27.72 |  |  | 40 |  | 38 |  | 50.92 | 30 | 23.59 | 45 | 26 | 66.69 |  | 45.04121 |  | 31.3 |  | 23.36 | 45 |  | 36 | 27.88
| 中包 寿命 | 小时/包 | 全月浇钢总时间（min）/连铸机开浇次数 | 7.8 | 37..74 |  |  |  | 300.56 | 30 | 29.16 | 22.99 | 32.18 | 35.41 | 41.121 | 372.28 | 15 | 32 | 23 | 27.5 |  | 36 | 24 | 22.87 |  |  |  | 18.45 |  |  | 17.92 |  | 10 |  | 12.02 | 16 | 7.6 |  | 36 | 19.5326 |  | 956.3214 |  | 33.7 |  | 36.17 | 32 |  | 22 | 10.62
| 平均连浇 炉数 | 炉/浇次 | 全月浇钢炉数/连铸开浇次数 | 9.534884 | 140 | 18.96 |  |  | 4.05 | 60 | 74.77273 | 60.36 | 80.95238 | 61.62 | 62.86 | 4.52 | 11.33 | 40 | 23 | 42.044 |  | 66 | 39.55 | 37 |  |  |  | 39.94 | 36 | 37 | 198.633 |  | 8.28 |  | 14.17 | 32 | 19.33 | 26.3 | 48 | 29.28767 |  | 21.23214 |  | 65 |  | 94.7 | 40 | 47.03 | 36 | 22.85
| 溢漏率 | % | 全月溢漏钢流数总和/（全月浇钢总炉数*铸机流数） | 0 | 0 | 0 |  |  |  | 0.0001 | 0.04 | 0.03 | 0.05 | 0 | 0.028 | 0.63 |  | 0 | 0 | 0.054 |  | 0.05 | 0.0001 | 0.041 |  |  |  | 0.05 | 0.005 | 0.005 |  |  | 0 |  | 0.08 |  | 0.193 |  |  | 9.589041 |  | 3.822922e-05 |  | 0.011 |  | 0 | 0 | 0.081 | 0.01 | 0.04
| 保护渣 消耗 | kg/吨 | 保护渣消耗总量/全月合格钢产量 | 0.52 | 0.45 |  |  |  | 0.55 | 0.38 | 0.25 | 0.25 | 0.25 | 0 | 0 | 0.52 | 0.52 | 0.72 | 0.216 | 0.142 |  | 0.48 | 0.41 | 0.39 |  |  |  | 0.34 | 0.5 | 0.5 | 0.392 | 0.2 | 0.39 |  | 0.32 | 0.45 | 0.35 | 0.646 | 0.32 | 0.28 |  | 0.37 |  |  |  |  | 0.4 |  | 0.5 | 0.17
| 热送率 | % | 装炉≥400℃铸坯块数/生产总块数 | 0 | 89.7 | [5 empty] | 75 | 50 | 75 |  | 79 | 0 |  | 100 |  |  |  | 94.25 | 95 | 80.25 |  |  |  | 90.64 |  |  | 100 |  | 34 |  | 0 |  | 29.6 | 100 |  | 65 |  | 0 |  | 89.9 |  | 70.91 | 0 |  | 90 | 72.93
| 结晶器寿命 | 炉/个 | （当月结晶器从上线-使用下线总过钢量）/（结晶器更换个数） | 不详 |  |  |  |  | 21000 |  | 6000 | 6000 | 7000 |  | 200 |  |  |  | 4026.284 | 6144.24 |  | 530 | 560 |  |  |  |  | 364 |  |  | 893 |  | 44.58 |  | 59.71 |  | 41.18333 | 1200 |  | 126 |  | 未统计 | [6 empty] | 810 | 8602.87
成品工序 | 钢种分类，% | 非合金钢比率 |  | 62.9% | [6 empty] | 60 | 50 | 60 | 1.74 |  | 0 | [5 empty] | 100 |  | 100 |  |  |  | 99.32 |  |  |  |  | 22 |  | 35.64 |  |  | 96.53 |  | 28.54%
|  | 低合金钢比率 |  | 22.07% | [6 empty] | 40 | 50 | 40 | 98.26 | 100 | 0 |  |  | 28.37 | 78.31 |  | 0 | [5 empty] | 0.68 | 74 | 50 | 88.184 |  | 26 |  | 58.41 |  | 50.87936 | 1.9 |  | 71.46%
|  | 合金结构钢比率 |  | 15.03% | [6 empty] | 0 | 0 | 0 |  |  | 100 | [5 empty] | 0 |  | 0 | [5 empty] | 16 |  |  | 52 |  | 5.95 |  |  | 1.57
|  | 模铸钢比率 |  | 36.12% | [6 empty] | 0 | 0 | 0 |  |  | 7.53 | [5 empty] | 0 |  | 0 | [8 empty] | 0 |  | 0 |  |  | 0
| 合金元素 | 合金元素规定含水量量界限值（%）
|  | 非合金钢 | 低合金钢
| A1 | <0.1 | -
| B | <0.0005 | -
| BI | <0.10 | -
| Cr | <0.30 | 0.30～0.50
| Co | <0.10 | -
| Cu | <0.10 | 0.10～<0.50
| Mn | <1.00 | 1.00～<1.40
| Mo | <0.05 | 0.05～<0.10
| Ni | <0.30 | 0.30～<0.50
| Nb | <0.02 | 0.02～<0.06
| Pb | <0.40 | -
| Se | <0.10 | -
| Si | <0.50 | 0.50～<0.90
| Te | <0.10 | -
| Ti | <0.05 | 0.05～<0.13
| W | <0.10 | -
| V | <0.04 | 0.04～<0.12
| Zr | <0.05 | 0.02～<0.05
| La系（每种元素） | <0.02 | 0.02～<0.05
| 其它规定元素 | <0.05 | -
（S、P、C、N除外）
Note on B6: 冶金交流中心: 小数点后保留两位
Note on D6: 作者: 入炉原料所有物料全部按照100%投入计算，不折算系数；不包括含铁散料；不包括热回收钢水
Note on B7: 冶金交流中心: 小数点后保留两位
Note on D7: 作者: 包括所有物料不折算，全部按照100%折算；不包括含铁散料；不包括回炉钢水
Note on B8: 冶金交流中心: 小数点后保留两位
Note on B9: 冶金交流中心: 小数点后保留两位
Note on B10: 冶金交流中心: 小数点后保留两位
Note on B11: 冶金交流中心: 小数点后保留一位
Note on B12: 冶金交流中心: 小数点后保留两位
Note on B14: 冶金交流中心: 小数点后保留两位
Note on B15: 冶金交流中心: 小数点后保留一位
Note on B16: 冶金交流中心: 小数点后保留一位
Note on B17: 冶金交流中心: 小数点后保留一位
Note on B18: 冶金交流中心: 小数点后保留一位
Note on B19: 作者: 小数点后保留一位
Note on B20: 冶金交流中心: 小数点后保留一位
Note on B21: 冶金交流中心: 小数点后保留两位
Note on B22: 冶金交流中心: 小数点后保留两位
Note on B23: 冶金交流中心: 小数点后保留一位
Note on B44: 冶金交流中心: 小数点后保留两位
Note on B45: 冶金交流中心: 小数点后保留两位
Note on B46: 冶金交流中心: 小数点后保留两位
Note on B47: 冶金交流中心: 小数点后保留两位