## 技术经济指标（方圆坯）
冶金交流中心 2017年9月炼钢指标 |  |  | 对标联系人：尚美诺15230111569，倪宝梅15373652759；邮箱：shangmeinuo@163.com | [16 empty] | 对标联系人：尚美诺15230111569，倪宝梅15373652759；邮箱：shangmeinuo@163.com | [30 empty] | 对标联系人：尚美诺15230111569，倪宝梅15373652759；邮箱：shangmeinuo@163.com | 对标联系人：尚美诺15230111569，15373652759；邮箱：shangmeinuo@163.com
指标 | 公司名称 |  | 指标定义: | 山西太钢不锈钢 | 吉林恒联 | 河南济源 |  | 津西 | 大连特钢 | 建邦 | 山东石横特钢集团有限公司 |  |  | 首钢长钢 | 西林钢铁 | 烟台华新不锈钢 | 安钢 | 山西新泰 | 福建三明 |  | 冀南钢铁集团 | 鲁丽钢铁 | 马钢长江 | 山西建龙 | 山西华鑫源 | 酒钢 | 青钢 | 天钢联合特钢 | 宣钢 |  | 凌源钢铁 | 山东鑫华特钢 | 西宁特殊钢 | 江苏永钢集团 | 唐山文丰 | 山东隆盛钢铁 | 本溪北营钢铁 | 荣程钢铁 | 元立 | 阳春新钢铁 | 承德建龙 | 沙钢集团 安阳永兴 | 唐山新宝泰 | 信阳钢铁 | 昆钢新区 | 新疆昆玉钢铁 | 潍钢 | 陕西略钢 | 鞍山宝得 | 四川德胜
| 分厂名称 |  |  | 炼钢一厂碳钢生产线 | 炼钢厂 | 第一炼钢厂 | 第二炼钢厂 | 炼钢二厂 |  |  | 1#炉 | 2#炉 | 3#炉 |  |  | 电炉炼钢 | 第一炼轧厂 | 异型坯 | 炼钢一厂 | 炼钢二厂 | 金鼎厂区 | 炼钢一 |  | 炼钢一厂 | 炼钢厂 | 炼轧厂 | 一炼钢 | 炼钢厂 | 一钢轧 | 二钢轧 | 第一炼钢厂 |  | 炼轧分厂 | 炼钢三厂 |  | 炼钢厂 | 北营炼钢厂 |  | 炼钢厂 | 炼钢厂 |  | 炼钢厂 |  |  |  | 方坯 |  |  |  | 钢轧厂
炼钢厂综合指标 | 年度累计产量 | wt | 当月底全年累计产量 1月-当月的累计产量 | 30.59 | 93.27 | 195035.007 | 14587.63 |  | 55.86 | 203.157 | 1021106.74 | 738407.554 | 820889.8 | 1783088 | 1712493.998 | 15.29 |  |  | 165.2363 | 323.0143 |  | 146 | 3273445.63 | 152.85 |  |  |  | 297.0361964 | 22 | 22 | 168.51 |  | 46.97 |  | 76.52 | 663961.1 | 21.44 | 267.97 | 3601252.785 | 2115598.46 |  |  | 212.9755 | 134.82 |  |  | 1965822.019 | 8.91（月产） | 880109 | 161.3
| 铁水预处理比 | % | 铁水预处理处理量/入转炉铁水量*100% | 0 | 0 | [5 empty] | 0 | 0 | 0 | 0 | 0 | 0 | [5 empty] | 0 |  | 0 |  |  |  |  | 35 | 40 |  |  | 0 |  | 0 |  | 0 | 0 | 0 |  |  |  | 无 | [5 empty] | 0 | 91.8
| 金属料消耗 | kg/t | 转炉炼钢金属料消耗量（干克／吨）= （入炉铁水+入炉生铁入炉外部废钢+渣钢+内部回收切头、切尾、中包残钢等+合金硅铁、锰铁总量及脱氧剂+其他含铁原料）（千克）/合格钢坯生产量（吨） | 1195.735 | 1094.91 | 1079.87 | 1074.83 |  | 1102.76 | 1077.52 | 1064.202 | 1066.93 | 1065.102 | 1082.75 | 1074.063 | 1119.71 |  |  | 1082.827 | 1076.51 |  | 1072 |  | 1087.92 |  |  |  | 1104.18 | 1075.59 | 1071.92 | 1084.555 | 1061.174 | 1104.8 |  | 1148.76 | 1080.7 | 1074.811 | 1087.29 | 1080.01 | 1042.801 |  |  | 1104.36 | 1079.32 |  | 1065.813 | 1080.987 | 1090.83 |  | 1106.11
| 钢铁料消耗 | kg/t | 转炉炼钢金属料消耗量（干克／吨）= （入炉入炉铁水+生铁+外部废钢+渣钢+内部回收切头、切尾、中包残钢等+其他含铁原料）（千克）/合格钢坯生产量（吨） | 1169.505 | 1087.82 | 1057.54 | 1056 |  | 1065.43 | 1058.45 | 1048.541 | 1052.496 | 1049.669 | 1055.92 | 1054.299 | 1065.63 |  |  | 1057.918 | 1054.92 |  | 1066.1 | 1057 | 1069.32 |  |  |  | 1096.25 | 1057.28 | 1059.52 | 1063.614 | 1049.97 | 1081.34 |  | 1056.35 | 1063.079 | 1045.701 | 1079.4 | 1097.4 | 1019.252 |  |  | 1100.11 | 1065.13 |  | 1049.267 |  | 1068（实物） | 1075 | 1087.19
| 铁水单耗 | kg/t | 当月入转炉铁水总量（kg）/当月合格钢坯生产量（t） | 986.877 | 976 | 947.74 | 968 |  | 920.64 | 853.28 | 870.6468 | 872.9199 | 869.7277 | 894.65 | 920.679 | 0 |  |  | 878.7463 | 875.6498 |  | 942 | 888.01 | 901.92 |  |  |  | 815.69 | 988.93 | 1021.03 | 883.929 | 905.2 | 907.393 |  | 886.9 | 932.406 | 986.0073 | 942.5 | 819.73 | 910.52 |  |  | 931.78 | 933.92 |  | 889.8401 | 987.8402 | 882 | 893 | 1055.1
| 生铁块单耗 | kg/t | 当月入转炉生铁总量（kg）/当月合格钢坯生产量（t） | 0.928 | 8.8 | 0 | 0 |  |  | 86.59 | 8.420922 | 8.238963 | 10.37854 | 9.3 | 0 | 61.44 |  |  | 1.591503 | 0.31 |  | 29.9 | 48.55 | 1.66 |  |  |  | 18.77 | 4.81 | 3.01 | 11.769 | 8.5 | 10.286 |  | 4.51 | 40.411 | 10.23149 | 0 | 0 | 20.21705 |  |  | 11.54 | 3.931 |  | 5.143503 | 12.43457 | 2.17 | 0.014 | 13.74
| 废钢铁单耗 | kg/t | 当月入转炉内部废钢与外部废钢总量（kg）/当月合格钢生产量（t） | 181.7 | 102.95 | 109.8 | 40.13 |  |  | 118.58 | 169.473 | 171.3368 | 169.5632 | 150.92 | 133.62 | 832.75 |  |  | 177.5805 | 178.9625 |  | 94.2 | 120.52 | 150.58 |  |  |  | 261.8 | 63.53 | 35.52 | 167.916 | 136.2 | 124.6 |  | 12.03 | 90.261 | 49.46183 | 123.1 | 280.03 | 88.51485 |  |  | 168.33 | 127.277 |  | 154.283 | 21.41482 | 184 | 180 | 20.02
| 含铁散料 | kg/t | 当月入转炉包括氧化铁皮、污泥球、烧结块矿、原块矿等总量(kg)/当月合格钢生产量（t) | 0 | 0 | 14.51 | 20.73 |  |  | 34.01 | 不计 | 不计 | 不计 | 3.65 | 0 | 77.19 | [5 empty] | 37.89 | 9.54 | 5.66 |  |  |  | 1.86 | 26.43 | 60.47 | 12.521 |  | 20.4 |  | 65.41 |  | 5.298024 | 13.8 | 6.22 | 20.91 |  |  | 4.25 | 3.76 |  | 0 | 40.2 |  |  | 24.54
| 工序单位能耗 | kgce/t | 全厂工序能耗=全厂各工序能耗总和（kgce）/当月合格钢坯生产量（t） | 147.699 |  | -0.09 | -15.01 |  | 32 | 14.1 | -21.43 | -14.79 | -19.85 | -5.93 | -15 | 129.69 |  |  | -6.386478 | -19.60564 | [7 empty] | -20.83 | -24.2 | -18.92 | -16.326 |  |  |  | -20 |  | -6.82 | -23.91 | 8.75 | -30.26 |  |  | -15.91 | -9.92 |  | -19.76 |  | 12.45 |  | 0.172
| 蒸汽回收 | kg/t | 子项：蒸汽回收量kg，母项：合格钢产量 | 0 | -0.0076 | 40.31 |  |  | 0.046 |  | 87.25 | 69.12 | 85.1 | 42.07 | 0.06 | 0 |  |  | 41.28027 | 116.4278 |  |  | 70.32 | 52 |  |  |  | 67.08 | 0.3 | 0.3 | 0.07333 |  | 0.15 |  | 0.06 |  | 23.332 |  | 90 | 0.32 |  |  | 0.101 |  |  | -0.084 | -0.10985 |  |  | 97.56
| 新水消耗 | m^3/t | 全厂补新水量（m3）/当月合格钢坯生产量（t） | 0.534 | 0.29 | 0.13 | 0.33 |  | 0.16 | 0.87 | 0.4744821 | 0.2881917 | 0.319273 | 1 | 0.283 | 1.07 |  |  | 0.9130849 | 0.5608561 |  | 0.63 |  | 0.51 |  |  |  | 0.72 | 0.73 | 0.73 | 0.159 |  | 0.23 |  | 0.411 | 0.86 | 1.147934 |  | 0.641 | 0.17 |  |  | ∕ | 0.31 |  | 0.486 | 0.3975892 | 0.81 |  | 1.16
| 氩气消耗 | m^3/t | 全厂氩气使用量（m3）/当月合格钢坯生产量（t） | 5.164 | 0.42 | 1.69 | 0.74 |  | 1 |  | 0.24 | 0.57 | 0.06 | - | 0.92 | 2.65 |  |  | 2.643011 | 1.174825 |  | 1.86 |  | 0.54 |  |  |  | 0.05 | 0.3 | 0.3 | 0.111 |  | 1.416 |  | 2.156 |  | 0.2988247 | 1.14 | 0.67 | 0.14 |  |  | 0.8 |  |  |  | 0.6685709
| 氮气消耗 | m^3/t | 全厂氮气使用量（m3）/当月合格钢坯生产量（t） | 21.297 | 37.66 | 65.45 | 40.82 |  | 15 | 40.14 | 48.06056 | 41.17526 | 35.106 | 53.77 | 40.05 | 7.36 |  |  | 69.70902 | 47.60511 |  | 52.96 |  | 58.21 |  |  |  | 29.5 | 72 | 72 | 17.8 | 8.05 | 37.197 |  | 53.64 | 39.165 | 56.99614 | 55.71 | 39.98 | 13.96 |  |  | 61.42 | 80.99 |  |  | 16.98 |  | 23 | 64.95
| 氧气消耗 | m^3/t | 全厂氧气量（m3）/当月合格钢坯生产量（t） | 53.313 | 55.63 | 62.74 | 51.57 |  | 52 | 56.11 | 47.24171 | 50.20715 | 49.354 | 55.03 | 52.883 | 36.87 |  |  | 54.30502 | 46.96267 |  | 60.99 | 50.13 | 54.13 |  |  |  | 56.45 | 50.95 | 50.95 | 50.59 | 54.52 | 56.691 |  | 72.35 | 49.202 | 56.96273 | 57.56 | 53.8 | 49.12 |  |  | 52.64 | 65.15 |  | 47.834 | 49.91952 | 59.83 | 45.6 | 49.49
| 煤气回收量 | m^3/t | 全厂煤气回收量（m3）/当月合格钢坯生产量（t） | 0 | 157.17 | 118.64 | 119.45 |  | 106.2 | 106.73 | 118.9412 | 119.9224 | 116.4958 | 80.34 | 84,47 | 0 |  |  | 113.1209 | 123.8453 |  | 127.86 | 137.38 | 97.39 |  |  |  | 96.8 | 103 | 103 | 126.137 | 122.55 | 114.35 |  | 129.88 |  | 109.3337 | 126.6 | 131.37 | 130.73 |  |  | 107.21 | 115 |  | 118.055 | 110.05 |  | 123 | 42.6
| 从业人员实物劳产率 | t/人 | 合格钢生产量（吨）/转炉炼钢厂（车间）工人及学徒总人数 | 107.653 | 1002.77 | 279.42 | 240.9 |  | 173.05 |  | 473.0992 | 300.903 | 351.3592 | - | 471.431 | 141.77 |  |  | 240.523 | 391.0676 |  | 405.6 | [5 empty] | 472.22 | 273.61 | 273.61 | 262.392 |  | 1565.67 |  | 1555 |  | 172.4039 | 396.67 | 2863 | 426.4757 |  |  | 354.7362 | 303.39 |  | 443.939 |  | 1204.6 | 420 | 301.89
| 内控合格率 | % | 内控成分合格炉数/生产总炉数 | 100 | 99.76 | 99.84 | 99.74 |  |  |  | 100 | 100 | 100 | - | 88 | 97.76% | [5 empty] | 99.97 |  | 99.89 |  |  |  | 99.9 | 100 | 100 |  | 99.7 | 99.55 |  | 93.77 |  | 39.6 | 99.87 | 99.94 | 97 |  |  | ∕ | 99.98 |  |  |  |  | 99.99 | 94.75
| 钢坯合格率 | % | 钢坯合格生产量/总钢坯生产量 | 99.788 | 99.76 | 99.933 | 99.9 |  | 99.79 | 99.99 | 100 | 100 | 100 | 99.93 | 99.994 | 99.89% |  |  | 99.97753 | 100 |  | 99.98 | 100 | 99.95 |  |  |  | 99.99 | 100 | 100 | 99.95 | 99.7 | 99.56 |  | 99.56 | 99.95 | 99.96968 | 99.72 | 99.75 | 99.91 |  |  | 99.93 | 99.95 |  | 100 |  | 99.8 | 99.99 | 99.83
| 精炼比例 | % | 过（LF+RH）总钢量/总产量。（同时过RH和LF的钢水只记一次产量） | 100 | 0 | 100 | 29.7 |  | 100 | 0 | 26.99853 | 59.44128 | 21.29887 | - | 0 | 100% |  |  | 87.8 | 32.59 |  | 100 |  | 0 |  |  |  | 60.69 | 11 | 40 |  |  | 100 |  | 100 |  | 0.09426126 | 37.13 | 94.05 | 3% |  |  | ∕ |  |  | 3.91 | 99.79059 |  | 0 | 0.66
| 电耗 | kwh/t | 全厂电耗/合格钢产量 | 236.461 | 26.65 | 100.95 | 42.3 |  | 145 | 29.19 | 17.48382 | 27.63018 | 16.46003 | 37.72 | 12.117 | 687.9 |  |  | 75.95809 | 38.13744 |  | 69.89 | [5 empty] | 62.47 | 22.9 | 22.9 | 27.908 | 28.68 | 114.259 |  | 76.88 | 46.67 | 32.63174 | 51.07 | 80.14 | 20.94 |  |  | 27.71 | 27.73 |  | 23.57 | 92.56764 | 34.74 | 9.12 | 33.71
| 耐材消耗 | 元/t | 全厂所有耐材成本（元)/合格钢产量（t） | 不详 |  |  |  |  | 90.93 | 2.97 | 13.825 | 19.388 | 12.423 |  | 24.5 |  |  |  | 27.04663 | 16.4573 |  | 33.29 | [6 empty] | 1.73 | 1.73 | 50.3 |  | 51.83 |  | 67.64 | 1.01 | 30.34 | 0.96 | 10.53 | 32.96 |  |  | ∕ | 24.17 | [5 empty] | 30.23
铁水预处理 | 处理前铁水成分平均含量,% | C |  | 无 | [6 empty] | 4.343858 | 4.23 | 4.31 | [15 empty] | 0.45 | 0.45 | [18 empty] | 4.5 | 3.93
|  | Si | [8 empty] | 0.35 | 0.39 | 0.38 | [15 empty] | 0.4 | 0.4 | [18 empty] | 0.3 | 0.25
|  | P | [8 empty] | 0.125 | 0.126 | 0.121 | [15 empty] | 0.12 | 0.12 | [18 empty] | 0.09 | 0.266
|  | S | [8 empty] | 0.039 | 0.044 | 0.041 | [15 empty] | 0.04 | 0.04 | [18 empty] | 0.03 | 0.109
|  | T,℃ | [8 empty] | 1305 | 1305.9 | 1305 | [15 empty] | 1280 | 1280 | [18 empty] | 1350 | 1306.97
| 处理后平均成分含量，% | C | [8 empty] | 无 | 无 | 无 | [15 empty] | 0.45 | 0.45 | [19 empty] | 3.872
|  | Si | [26 empty] | 0.4 | 0.4
|  | P | [26 empty] | 0.121 | 0.121
|  | S | [26 empty] | 0.014 | 0.005 | [19 empty] | 0.029
|  | T,℃ | [26 empty] | 1270 | 1260 | [19 empty] | 1274.07
| 石灰粉单耗 | kg/t | 当月实际消耗量（kg）/处理铁水量（t） | [26 empty] | 5 | [19 empty] | 2.377
| 颗粒镁 | kg/t | 当月实际消耗量（kg）/处理铁水量（t） | [25 empty] | 0.16
| 电石 | kg/t | 当月实际消耗量（kg）/处理铁水量（t）
| 萤石粉 | kg/t | 当月实际消耗量（kg）/处理铁水量（t）
| 处理周期 | min/罐 | 当月生产作业总时间（min）/预处理总罐数（罐） | [25 empty] | 35 | 45 | [19 empty] | 24.3
| 铁水包平均寿命 | 次 | [26 empty] | 120 | 120 | [19 empty] | 599
| 铁损 | kg/t | （处理前铁水总量-处理后铁水总量)(kg)/处理前铁水总量(t） | [25 empty] | 8 | 11 | [19 empty] | 11.2
转炉工序 | 当月转炉生产量 | wt |  | 电炉4.651 | 9.8271 | 195035.007 | 14587.63 |  | 7.78 |  | 123951.99 | 86359.17 | 95921.05 | 206425 | 235715.51 |  |  |  | 19.3864 | 38.7087 |  | 17 |  | 17.62 |  |  |  | 37.0532294 | 19.5 | 28.6 | 20.073 |  | 61530 |  | 9.51 |  | 21.44 | 31.73 | 426627.04 | 240105.81 |  |  | 250089.04 | 16.11 |  | 11.68 | 22.81 | 8.91 | 13.9 | 16.57
| 当月下线炉衬寿命 | 炉 | 当月下线寿命,无下线炉役不填写 | 693 | [9 empty] | - | [13 empty] | 0 |  |  |  |  | 13672 |  | 989
| 日历作业率 | % | 转炉全月作业时间（min）/（当月天数*24*60）（min） | 84.382 | 89.24 | 93.63 | 93.35 |  |  |  | 86.73522 | 77.60349 | 81.79301 | 79.94 | 64.861 |  |  |  | 88.85993 | 85.03866 |  | 94.35 |  | 87.49 |  |  |  | 100 | 88 | 90 | 96.157 |  | 79.66 |  | 91.01 |  | 92.46528 |  | 87.7 | 91.49375 |  |  | 90.21 | 95.92 |  | 95.04 |  | 97.28 | 78 | 84.65
| 利用系数 | t/公称吨.日 | 当月转炉生产合格钢水量（t）/（公称吨数*当月天数） | 27.682吨/（兆伏安·日） | 46.8 | 27.09 |  |  |  |  | 66.64085 | 46.42966 | 51.57046 | 28.67 | 21.236 |  |  |  | 30.42616 | 34.29083 |  | 47.22 | [5 empty] | 45.12 | 28 | 32 | 63.724 |  | 31.55 |  | 31.71 |  | 35.71633 | 29.38 | 39.32 | 33.34803 |  |  | 138.9384 | 43.04 |  | 36.551 |  | 57.51 | 37.3 | 42.42
| 转炉每炉产钢量 | t/炉 | 当月转炉生产合格钢水量（t）/当月生产炉数（炉) | 74.172 | 33.44 | 104.19 | 52.43 |  | 108.46 | 65 | 76.51357 | 60.73078 | 60.21409 | 70.28 | 85.779 |  |  |  | 98.67944 | 135.656 |  | 149.65 |  | 90.084 |  |  |  | 106.45 | 140 | 180 | 34.68 |  | 65.25 |  | 96.18 | 64 | 39.74369 | 114.24 | 63.19 | 118.43 |  |  | 64.17 | 60 |  | 58.76 | 142.48 | 56.31 | 124 | 78.38
| 炉容比 | m3/t | 新砌炉炉内容积(m3)/公称吨数（t） | 1.06 | 0.74 |  | 0.82/0.91 |  |  | 0.89 | 0.93 | 0.82 | 0.82 | 0.8 | 0.86 | [6 empty] | 0.88 |  | 0.9 |  |  |  | 0.86 | 0.78 | 0.8 | 0.85 |  | 1.38 |  | 0.86 | 0.89 | 0.83 | 0.78 | 0.68 | 0.82 |  |  | 0.8 | 0.95 |  |  | 0.86 |  | 0.9 | 0.8
| 冶炼周期 | min/炉 | 当月生产作业总时间（min）/转炉生产炉数（炉） | 58.44 | 26.2 | 43.26 | 32.4 |  | 31.86 | 26 | 24.18 | 24.68 | 22.9 | 35.27 | 38.568 |  |  |  | 41.49999 | 40.37 |  | 31 |  | 38.65 |  |  |  | 28.31 | 36 | 40 | 21.531 |  | 30.28 |  | 39.75 | 30 | 29.63279 | 40 | 27 | 38.7693 |  |  | 31.65 | 30.36 |  | 22.83 | 45 | 27.48 |  | 30.4
| 氧枪喷头寿命 | 炉 |  | 不详 | 66 | 124.22 |  |  | 309 | 390 | 412 | 455 | 482 | 84.32 | 112.875 |  |  |  | 108.8235 | 71.84211 |  | 268 |  | 338 |  |  |  | 209 |  |  | 85.118 |  | 296 |  | 277 |  | 27.65128 | 300 | 152 | 59.97059 |  |  | 186 | 372.18 |  | 311 | 360 | 395.75 | 380 | 328
| 转炉出钢平均成分，% | C |  | 0.2 | 0.06 |  |  |  |  | 0.07 | 0.064 | 0.075 | 0.085 | 0.115 | 0.07 | [6 empty] | 0.09 |  | 0.8 |  |  |  | 0.08 | 0.1 | 0.1 | 0.079 |  | 0.1 |  | 0.09 |  | 0.067 | 0.0946 |  | 0.11 |  |  | 0.079 | 0.07 |  |  |  |  | 0.12 | 0.0595
|  | P |  | 0.015 | 0.02 |  |  |  |  | 0.25 | 0.032 | 0.033 | 0.035 | 0.0265 | 0.03 | [6 empty] | 0.023 |  | 0.029 |  |  |  | 0.022 | 0.025 | 0.025 | 0.017 |  | 0.015 |  | 0.013 |  | 0.02 | 0.024 |  | 0.02 |  |  | 0.023 | 0.025 |  |  |  |  | 0.021 | 0.02
|  | S |  | 0.015 | 0.02 |  |  |  |  | 0.25 | 0.04 | 0.041 | 0.042 | 0.0195 | 0.02 | [6 empty] | 0.039 |  | 0.032 |  |  |  | 0.027 | 0.02 | 0.02 | 0.014 |  | 0.028 |  | 0.015 |  | 0.021 | 0.024 |  | 0.02 |  |  | 0.024 | 0.019 |  |  |  |  | 0.02 | 0.03
| 平均出钢温度，℃ | T |  | 1660 | 1650 |  |  |  |  | 1666 | 1665 | 1658 | 1672 | 1669.03 | 1663 |  |  |  | 1331.091 | 1298.415 |  | 1645 |  | 1655 |  |  |  | 1637 | 1620 | 1620 | 1672 |  | 1617 |  | 1621 |  | 1687 | 1626.2 |  | 1653 |  |  | 1636.4 | 1083.6 |  |  |  |  | 1650 | 1647
| 转炉熔剂消耗，kg/t | 石灰 | 当月实际消耗量（kg）/合格钢坯产量（t） | 53.348 | 23.4 | 60.41 | 40.6 |  | 34.06 | 36.69 | 30.445 | 43.975 | 35.096 | 47.33 | 38.654 |  |  |  | 40.6 | 27.7 |  | 38.45 | 32.93 | 37.31 |  |  |  | 37.7 | 39.93 | 39.83 | 54.74 |  | 42.57 |  | 36.48 | 69.9 | 35.9794 | 32.26 | 28.02 | 26.73 |  |  | 30.42 | 40.9 |  | 38.59 | 38 | 61.86 | 41 | 42.58
|  | 石灰石 | 当月实际消耗量（kg）/合格钢坯产量（t） | 0 | 28.8 | 0 | 5.7 |  | 14.08 |  | 0.65 | 0 | 1.39 | - | 27.261 |  |  |  | 2 | 1.4 |  | 5.48 |  | 3.3 |  |  |  | 2.8 |  |  | 10.54 |  | 5.655 |  | 3.11 |  |  | 0 |  | 0 |  |  | 3.36 | 2.6 |  | 0 | 0 |  | 0
|  | 轻烧白云石 | 当月实际消耗量（kg）/合格钢坯产量（t） | 1.519 |  | 17.96 | 17.3 |  | 31.4 | 25.55 | 0 | 0 | 0 | 8.98 |  |  |  |  | 7.6 | 4.4 |  | 10.59 | 29.34 | 12.49 |  |  |  | 11 | 29.59 | 21.65 |  |  | 0 |  | 11.65 |  |  | 16.77 | 15.97 | 14.94 |  |  | 23.46 | 28.5 |  | 0 | 1.44 | 21.29 | 12 | 15.78
|  | 生白云石 | 当月实际消耗量（kg）/合格钢坯产量（t） | 0 | 26.8 | 6.49 | 3.3 |  |  | 8.16 | 8.676 | 7.817 | 7.888 | 0 | [7 empty] | 12.59 | [5 empty] | 13 |  |  |  |  | 19.368 |  | 0 |  | 33.71132 | 9.71 | 0.04 | 0 |  |  | 0 |  |  | 7.849 | 0 |  | 3
|  | 轻烧镁球 | 当月实际消耗量（kg）/合格钢坯产量（t） | 0 | [6 empty] | 0 | 0 | 0 | 0 | 6 | [6 empty] | 0.69 | 0 |  |  |  |  | 7.3 |  |  | 0 |  | 0 |  | 5.99 |  |  | 0.39 | 1.14 | 0 |  |  | / |  |  | 0.348 | 14.96 |  | 0
|  | 其它熔剂 | 当月实际消耗量（kg）/合格钢坯产量（t） | 0 | [5 empty] | 6.57 | 0 | 0 | 0 | [8 empty] | 18.98 | [5 empty] | 0.54 | 0.76 | 0.2 | 12.52 |  | 溅渣镁球3.388 |  | 60 |  |  |  |  | 0 |  |  | / | [5 empty] | 2.7 | 4
LF精炼工序 | 造渣材料，kg/t | 石灰 | 当月实际消耗量（kg）/合格钢坯产量（t） | 8.601 |  |  |  |  | 8.18 |  | 与转炉一起统计 |  |  |  |  | 10.05 |  |  | 5.8 | 4.5 |  | 5.96 | [5 empty] | 5 | 0.3 | 0.3 |  |  | 15 |  | 7.7 |  | 8.45 | 1.97 | 3.17 | 4.45 | [6 empty] | 5.92 |  |  | 5.9
|  | 萤石 | 当月实际消耗量（kg）/合格钢坯产量（t） | 0 |  |  |  |  | 0.69 |  | 0.339 | 1.694 | 0.578 |  |  | 0 | [5 empty] | 1.86 | [5 empty] | 2 |  |  |  |  | 0.54 |  | 1.38 |  | 0.16 | 0.64 | 1.07 | 0 | [5 empty] | 0.029 | 1.61 |  |  | 1.51
|  | 复合造渣剂 | 当月实际消耗量（kg）/合格钢坯产量（t） | 4.966 | [6 empty] | 0 | 0 | 0 |  |  | 0 | [5 empty] | 2.34 | [5 empty] | 0 |  |  |  |  | 2.111 |  | 4.15 |  | 0 | 0 | 1.52 | 6.35
| 石墨电极 消耗 | kg/t | 当月实际消耗量（kg）/合格钢坯产量（t） | 1.176 |  | 0.47 | 14.2 |  | 0.82 |  | 0.04642215 | 0.25 | 0.07 |  |  | 0.79 |  |  | 0.2599123 | 0.2060999 |  | 0.26 | [5 empty] | 0.26 | 0.3 | 0.3 |  |  | 0.859 |  | 0.43 |  | 0 | 0.425 | 0.59 | 0.36 | [5 empty] | 0.009 | 0.36 |  |  | 0.105
| 日历 作业率 | % | LF全月作业时间（min）/（当月天数*24*60）（min） | 78.948 | [6 empty] | 10.66935 | 37.42876 | 5.977151 |  |  | 34.16 |  |  | 69.87847 | 28.04375 |  | 94.35 | [5 empty] | 93.52 |  |  |  |  | 96.39 |  | 99.18 |  | 0.004722222 |  |  | 4.3 | [5 empty] | 1.26 | 2.4 |  |  | 4.11
| 平均精炼 时间 | min | LF全月作业时间（min）/（当月生产炉数）（炉） | 109.32 |  |  |  |  | 55.21 |  | 10.87 | 19.68 | 7.85 |  |  | 62.13 |  |  | 34.99999 | 25.6129 |  | 41 | [5 empty] | 28.51 | 45 | 50 |  |  | 105.36 |  | 48.11 |  | 34 | 45 |  | 40 | [5 empty] | 7.68 | 64.61 |  |  | 30.05
| 精炼 电耗 | kwh/t | 当月升温送电总量（kg）/合格钢坯产量（t） | 127.597 |  | 46.1 | 32.07 |  | 113.84 |  | 17.48382 | 27.63018 | 16.46003 |  |  | 61.72 |  |  | 30.90126 | 23.33907 |  | 29.56 | [5 empty] | 35.4 |  |  |  |  | 75.48 |  | 43.24 |  |  | 42 | 42.19 | [6 empty] | 0.608 | 32.7 |  |  | 35.8
RH或VD工序 | RH处理 炉数 | 炉 |  | VD 624 |  |  |  |  | 472 |  | 无 | 无 | 无 | [19 empty] | 58
| RH处理 炉数比例 | % | 当月处理炉数/转炉生产炉数 | 100 |  |  |  |  | 65.73 | [23 empty] | 6.15
| RH平均 处理周期 | min/炉 | RH全月作业时间（min）/（当月生产炉数）（炉） | 58.56 | [28 empty] | 37.12
| RH插入管寿命 | 次 |  | 无 |  |  |  |  | 87
连铸工序 | 连铸比 | % | 连铸坯生产合格量/全厂生产总量 | 64.862 | 100 | 100 | 100 |  | 93.39 | 100 | 100 | 100 | 100 | 100 |  | 95.15% | 100 | 100 | 29.1 | 100 |  | 100 | 99.95 | 100 |  |  |  | 100 |  |  | 100 |  | 100 |  | 46.62 |  | 100 | 100 | 100 | 100 |  |  | 100 | 69.3 |  | 100 | 100 | 100 | 100 | 100
| 钢坯 合格率 | % | 合格连铸坯产量/(合格连铸坯产量+检验现场废品量+轧后退废量） | 100 | 99.76 | 99.933 | 99.81 |  | 99.79 | 99.92 | 100 | 100 | 100 | 99.01 | 99.994 | 99.89% | 100 | 99.38 | 100 | 100 |  | 99.98 | 99.95 | 99.88 |  |  |  | 99.99 | 100 | 100 | 99.95 |  | 99.56 |  | 99.75 |  | 99.951 | 99.72 | 99.94 | 99.91863 |  |  | 99.98 | 99.98 |  |  |  |  | 99.99 | 99.83
| 钢水收得率 | % | [7 empty] | 100 | 98.56001 | 98.64 | 98.52 |  | 99.983 |  | 97.89 |  | 99.46 | 99.929 | [8 empty] | 99.14 | 99.17 | 99.839 |  | 96.52 |  | 99.6 | [7 empty] | 91 | 99.1 |  |  |  | 99.49 |  | 99.11
| 合格坯 收得率 | % | 合格连铸坯产量/连铸浇钢接受钢水量 | 88.845 |  | 98.5 | 99.52 |  | 94.86 | 100 | 98.56001 | 98.64 | 98.52 | 99.01 | 99.983 | 98.04% | 100 | 98.62 |  |  |  | 99.98 | 98.52 | 99.01 |  |  |  | 97.6 | 100 | 100 | 99.887 | 99.9 | 99.56 |  | 99.5 |  | 99.78 |  | 99.52 | 99.42764 |  |  | 98.11 | 99.95 |  | 98.52 | 99.1 |  | 99.5 | 98.96
| 日历 作业率 | % | 全月浇钢总时间（min）/（当月天数*24*60）（min） | 70.072 | 91.82 | 0.6966 | 92.23 |  |  | 0.92 | 89.5793 | 83.76747 | 91 | 59.8 | 88.542 | 65.47 | 43.22 | 93.41 | 51.879 | 88.697 |  | 94.35 | 87.36 | 77.05 |  |  |  | 74.55 | 86 | 90 | 88.565 |  | 98.63 |  | 97.43 |  | 58.61343 |  | 87.7 | 61.78704 |  |  | 85.87 | 95.62 |  |  |  | 90.08 | 90 | 69.15
| 台时 产量 | t/h | 连铸生产总产量（t）/浇注总时间（h） | 59.789 | 74.33 | 129.63 | 98.19 |  | 91.88 | 228.89 | 185.9828 | 138.5671 | 141.6771 | 119.85 | 132.268 | 53.1 | 136.45 | 126.41 | 142.241 | 193.3 |  | 269.4 | 166.72 | 159 |  |  |  | 226.98 |  |  | 104.929 |  | 108 |  | 115.1025 |  | 101.6421 |  | 138.34 | 179.9084 |  |  | 134.83 | 118.8669 |  | 150.39 |  | 132.98 | 200 | 167.89
| 浇注 周期 | min/炉 | 全月浇钢总时间（min）/浇注炉数 | 52.37875 | 26.3 |  |  |  | 71.6 | 30 | 31.72727 | 26.564 | 33.60079 | 35.17875 | 39.67 | 66.02 | 42 | 31 |  |  |  | 30.99 | 33.68 | 30.12 |  |  |  | 28.14 |  |  | 40 |  | 38.12 |  | 50.64953 |  | 23.51 | 45 | 29 | 66.17 |  |  | 28.36 | 29.1987 |  | 23.44 | 45 |  | 36 | 28.25
| 中包 寿命 | 小时/包 | 全月浇钢总时间（min）/连铸机开浇次数 | 7.56 | 36.56 |  |  |  | 365.422 | 30 | 29.16 | 22.99 | 32.18 | 33.12 | 40.031 | 295.17 | 15 | 32 | 23.304 | 27.4 |  | 36 | 24 | 21.72 |  |  |  | 19 |  |  | 17.879 |  | 10 |  | 12.31 |  | 7.35 |  | 25 | 19.92 |  |  | 41.69 | 28.16458 |  | 34.72 | 32 |  | 22 | 10.82
| 平均连浇 炉数 | 炉/浇次 | 全月浇钢炉数/连铸开浇次数 | 8.66 | 109 | 19.52 | 70.1 |  | 5.1 | 60 | 67.5 | 56.88 | 72.40909 | 56.48 | 61.563 | 4.24 | 13.4 | 38 | 23.304 | 46.356 |  | 65 | 39.53 | 37.5 |  |  |  | 40.51 | 36 | 37 | 304.263 |  | 13.12 |  | 14.58 |  | 18.76 | 26.83 | 43 | 30.10448 |  |  | 86.6 | 57.875 |  | 88.86 | 40 | 54.58 | 36 | 22.99
| 溢漏率 | % | 全月溢漏钢流数总和/（全月浇钢总炉数*铸机流数） | 0 | 0.02 | 0 | 0 |  |  | 0.0001 | 0.07716049 | 0.0281294 | 0.03766478 | 0 | 0.036 | 1.02 |  | 0 | 0 | 0.045 |  | 0.06 | 0.0001 | 0.026 |  |  |  | 0.09 | 0.005 | 0.005 |  |  | 0 |  | 0.08 |  | 0.2 |  |  | 19.40299 |  |  | 0 | 0.022 |  | 0.01 | 0 | 0.09 | 0.01 | 0.02
| 保护渣 消耗 | kg/吨 | 保护渣消耗总量/全月合格钢产量 | 0.53 | 0.45 |  | 0.24 |  | 0.53 | 0.35 | 0.25 | 0.25 | 0.25 | 0 | 0 | 0.52 | 0.52 | 0.74 | 0.213 | 0.141 |  | 0.48 | 0.44 | 0.39 |  |  |  | 0.43 | 0.5 | 0.5 | 0.359 | 0.17 | 0.396 |  | 0.32 |  | 0.35 | 0.611 | 0.31 | 0.25 |  |  | / |  |  |  | 0.4 |  | 0.5 | 0.163
| 热送率 | % | 装炉≥400℃铸坯块数/生产总块数 | 5.1 | 88.96 |  | 70.2 |  |  |  | 75 | 50 | 75 |  | 67 | 0 |  | 100 |  |  |  | 95.26 | 95 | 90.15 |  |  |  | 96.46 |  |  |  |  | 35.43 |  | 0 |  | 31.02 | 100 |  | 65 |  |  | 95.77 | 87.48 |  | 70.44 | 0 |  | 90 | 68.98
| 结晶器寿命 | 炉/个 | （当月结晶器从上线-使用下线总过钢量）/（结晶器更换个数） | 不详 |  |  |  |  | 21000 |  | 6000 | 6000 | 7000 |  | 78 |  |  |  | 5313.137 | 5669.727 |  | 530 | 560 |  |  |  |  | 368 |  |  |  |  | 63.1 |  | 55.4 |  | 53.28 | 1200 |  | 126 |  |  | 13895.93 | [5 empty] | 810 | 8271.74
成品工序 | 钢种分类，% | 非合金钢比率 |  | 63.5% | [6 empty] | 60 | 50 | 60 | 14.43 |  | 0 | [5 empty] | 100 |  | 30 |  |  |  | 100 |  |  |  |  | 0 |  | 37.24 |  |  | 96.94 |  | 15.75% |  |  | 100
|  | 低合金钢比率 |  | 21.4% | [6 empty] | 40 | 50 | 40 | 85.57 | 94 | 0 |  |  | 27.90175 | 75.24166 |  | 0 |  | 70 |  |  |  |  | 74 | 50 | 81.09 |  | 78 |  | 56.62 |  | 53.96317 | 1.83 |  | 84.25%
|  | 合金结构钢比率 |  | 15.1% | [6 empty] | 0 | 0 | 0 |  |  | 100 | [5 empty] | 0 |  | 0 | [5 empty] | 16 |  |  | 22 |  | 6.14 |  |  | 1.23
|  | 模铸钢比率 |  | 35.14% | [6 empty] | 0 | 0 | 0 |  |  | 7.53 | [5 empty] | 0 |  | 0 | [8 empty] | 0 |  |  |  |  | 0
车轴车轮钢
| 合金元素 | 合金元素规定含水量量界限值（%）
|  | 非合金钢 | 低合金钢
| A1 | <0.1 | -
| B | <0.0005 | -
| BI | <0.10 | -
| Cr | <0.30 | 0.30～0.50
| Co | <0.10 | -
| Cu | <0.10 | 0.10～<0.50
| Mn | <1.00 | 1.00～<1.40
| Mo | <0.05 | 0.05～<0.10
| Ni | <0.30 | 0.30～<0.50
| Nb | <0.02 | 0.02～<0.06
| Pb | <0.40 | -
| Se | <0.10 | -
| Si | <0.50 | 0.50～<0.90
| Te | <0.10 | -
| Ti | <0.05 | 0.05～<0.13
| W | <0.10 | -
| V | <0.04 | 0.04～<0.12
| Zr | <0.05 | 0.02～<0.05
| La系（每种元素） | <0.02 | 0.02～<0.05
| 其它规定元素 | <0.05 | -
（S、P、C、N除外）
Note on B6: 冶金交流中心: 小数点后保留两位
Note on D6: 作者: 入炉原料所有物料全部按照100%投入计算，不折算系数；不包括含铁散料；不包括热回收钢水
Note on B7: 冶金交流中心: 小数点后保留两位
Note on D7: 作者: 包括所有物料不折算，全部按照100%折算；不包括含铁散料；不包括回炉钢水
Note on B8: 冶金交流中心: 小数点后保留两位
Note on B9: 冶金交流中心: 小数点后保留两位
Note on B10: 冶金交流中心: 小数点后保留两位
Note on B11: 冶金交流中心: 小数点后保留一位
Note on B12: 冶金交流中心: 小数点后保留两位
Note on B14: 冶金交流中心: 小数点后保留两位
Note on B15: 冶金交流中心: 小数点后保留一位
Note on B16: 冶金交流中心: 小数点后保留一位
Note on B17: 冶金交流中心: 小数点后保留一位
Note on B18: 冶金交流中心: 小数点后保留一位
Note on B19: 作者: 小数点后保留一位
Note on B20: 冶金交流中心: 小数点后保留一位
Note on B21: 冶金交流中心: 小数点后保留两位
Note on B22: 冶金交流中心: 小数点后保留两位
Note on B23: 冶金交流中心: 小数点后保留一位
Note on B44: 冶金交流中心: 小数点后保留两位
Note on B45: 冶金交流中心: 小数点后保留两位
Note on B46: 冶金交流中心: 小数点后保留两位
Note on B47: 冶金交流中心: 小数点后保留两位