## 技术经济指标（板坯）
冶金交流中心 2017年11月炼钢指标 |  |  | 对标联系人：尚美诺15230111569，倪宝梅15373652759；邮箱：shangmeinuo@163.com | [27 empty] | 对标联系人：尚美诺15230111569，倪宝梅15373652759；邮箱：shangmeinuo@163.com | [17 empty] | 对标联系人：尚美诺15230111569，15373652759；邮箱：shangmeinuo@163.com | 对标联系人：尚美诺15230111569，15373652759；邮箱：shangmeinuo@163.com
指标 | 公司名称 |  | 指标定义: | 山西太钢不锈钢 | 山西太钢不锈钢股份有限公司 |  | 济钢 | 安阳钢铁 | 梅山钢铁股份有限公司 |  | 首秦 | 四川德胜 | 山东泰山钢铁 | 唐山建龙特殊钢 | 津西正达 | 安钢 | 远联钢铁 | 福建三明 | 冀南钢铁集团 | 马钢 | 南钢 | 山西建龙 | 涟钢 | 酒钢 |  | 迁安轧一 | 韶钢 | 天铁热轧板有限公司 | 冀南钢铁集团 | 信阳钢铁 | 重钢 | 鞍钢股份有限公司 | 吉林建龙钢铁 | 凌源钢铁 | 天津钢铁 | 元立金属制品 | 唐山文丰 | 山东富伦钢铁 | 本溪北营钢铁（集团）股份有限公司 |  | 荣程钢铁 | 柳钢 | 鄂钢 | 山西新泰 | 朝阳钢铁 | 湘钢 | 唐山中厚板 | 山东隆盛钢铁有限公司
| 分厂名称 |  |  | 炼钢一厂不锈钢生产线 | 炼钢二厂南区 | 炼钢二厂北区 | 210区域 | 第二炼轧厂 | 一炼钢 | 二炼钢 |  | 钢轧厂 | 炼钢厂 |  |  | 第一炼轧厂 |  | 炼钢一厂 | 金鼎厂区 | 四钢轧 | 第一炼钢厂 | 炼钢二厂 |  | 炼轧厂 | 碳钢薄板厂 | 联成炼钢 | 炼钢厂 |  | 文丰新区炼钢厂 |  | 炼钢一厂 | 鲅鱼圈炼钢部 |  | 第一炼钢厂 |  | 炼钢厂 |  | 炼钢厂 | 方坯 | 板坯 |  |  |  | 方坯 | 炼钢厂 | 宽厚板厂 |  | 炼钢厂
炼钢厂综合指标 | 年度累计产量 | wt | 当月底全年累计产量 1月-当月的累计产量 |  | 187.62 | 303.47 |  | 446 | 204.49 | 446.05 | 198.48 |  | 152 |  |  | 96.6 | 20.81 | 203.2345 |  | 73.2 | 458 | 140.7842 | 356.17 |  |  | 191.28 | 343.66 | 191311 |  | 78.08 | 346624.563 | 42.51 | 30.581881 | 113.54 | 3009422.857 | 4535181.5 | 108.62 | 400 | 32.35 |  | 320.38 | 1083238.22 | 10万 | 12.83 | 207.37 | 193.59 |  | 106419.09
| 铁水预处理比 | % | 铁水预处理处理量/入转炉铁水量*100% |  | 52.71 | 43.66 |  | 37 | 97.23 | 99.21 | 14.5 |  | 21.06 | [6 empty] | 100% | 6.94 | 0.284 | 53.74 |  |  | 0 |  | 83.62 |  |  | 100 | 85 | 92.34 | 0.425 |  | 0 | 0 |  | 70.74 |  | 0 |  | 0.05 | 0 | 10.13 | ——
| 金属料消耗 | kg/t | 转炉炼钢金属料消耗量（干克／吨）= （入炉铁水+入炉生铁入炉外部废钢+渣钢+内部回收切头、切尾、中包残钢等+合金硅铁、锰铁总量及脱氧剂+其他含铁原料） （千克）/合格钢坯生产量（吨） |  | 1208.494 | 1175.815 |  | 1084 | 1123.93 | 1105.06 | 1128.25 |  | 1078.22 | 1001.832 |  | 1066.39 | 1095.1 | 1081.837 |  | 1090 | 1082 | 1108.19 | 1105.63 |  |  | 1092.621 | 1105.989 | 1109 | 1089 | 1082.95 | 1053.581 | 1073.22 | 1102.395 | 1072.718 | 1089.431 | 1074.26 | 1105.65 | 1070 | 1079.438 |  | 1099.02 | 1046.7 | 1074.52 | 1139.05 | 1158.96 | 1085 |  | 988.372
| 钢铁料消耗 | kg/t | 转炉炼钢金属料消耗量（干克／吨）= （入炉入炉铁水+生铁+外部废钢+渣钢+内部回收切头、切尾、中包残钢等+其他含铁原料） （千克）/合格钢坯生产量（吨） |  | 1067.317 | 1073.465 |  | 1059 | 1101.95 | 1087.08 | 1104.5 |  | 1069.09 | 1107.804 |  | 1060.67 | 1085.1 | 1058.256 |  | 1075.4 | 1096.7 | 1097.85 | 1097.89 |  |  | 1087.2 | 1067.286 | 1095 | 1073 | 1063.06 | 1041.67 | 1057.53 | 1082.537513 | 1081.756 | 1064.067 | 1083.96 | 1071 | 1072 | 1065.156 |  | 1079 | 1022.49 | 1062.43 | 1074.09 | 1149.61 | 1079 |  | 979.351
| 铁水单耗 | kg/t | 当月入转炉铁水总量（kg）/当月合格钢坯生产量（t） |  | 1031.735 | 974.7186 |  | 909 | 952.44 | 893.2 | 980.4 |  | 925.03 | 937.7443 |  | 855.3 | 959.7 | 860.0586 |  | 951.2 | 947 | 961.45 | 847.32 |  |  | 959.8 | 892.6218 | 1008.17 | 881 | 922.08 | 932.8691 | 932.37 | 955.7198722 | 976.853 | 941.505 | 814.8 | 934.46 | 900 | 985.0854 |  | 849.4 | 907.4 | 980.82 | 932.09 | 921.32 | 818 |  | 838.433
| 生铁块单耗 | kg/t | 当月入转炉生铁总量（kg）/当月合格钢坯生产量（t） |  | 1.012554 | 28.70805 |  | 3.95 | 0 | 0 | 0 |  | 41.52 | 0.8700737 |  | 22.25 | 0 | 10.95301 |  | 0 | 2.27 | 3 | 7.03 |  |  | 0 | 15.65298 | 86.83 | 91 | 0.51 | 0.8869539 | 15.64 | 0 | 20.169 | 54.817 | 8.11 | 4 | 10 | 8.584634 |  | 0 | 921.88 | 18.29 | 92.91 | 0 | 19 |  | 76.23
| 废钢铁单耗 | kg/t | 当月入转炉内部废钢与外部废钢总量（kg）/当月合格钢生产量（t） |  | 19.44118 | 37.78123 |  | 150 | 108.31 | 148.99 | 124.1 |  | 102.54 | 49.07752 |  | 183.13 | 125.4 | 187.2439 |  | 151.2 | 147.4 | 133.42 | 241.5 |  |  | 127.4026 | 159.0111 | 0 | 97 | 140.472 | 107.9137 | 109.53 | 124.7 | 84.735 | 67.744 | 282.3 | 49.54 | 0.6 | 71.48634 |  | 229.6 | 100.61 | 73 | 49.09 | 221.91 | 214 |  | 64.688
| 含铁散料 | kg/t | 当月入转炉包括氧化铁皮、污泥球、烧结块矿、原块矿等总量(kg)/当月合格钢生产量（t) |  | 0.3836724 | 32.45863 |  | 20 | 21.96 | 22.11 | 48.6 |  | 0 | 14.14009 |  | 2.4 | 10 |  |  | 5.25 | 0 | 10.33 |  |  |  | 28.96168 | 28.01455 | 0 | 3 | 4.34 |  | 3.34 | 13.4 | 5.098 | 25.364 | 5.23 | 65.01 | 0.02 | 2.532726 |  | 11.8 | 7.79 | 23.11 | 15.35 | 3.32 | 14.2
| 工序单位能耗 | kgce/t | 全厂工序能耗=全厂各工序能耗总和（kgce）/当月合格钢坯生产量（t） |  | -12.88 | -20.3 |  | -7.3 | -4.33 | -14.3 | -4.3 |  | -19.22 |  |  | -0.5 |  | -8.83 |  | -12.5 | -18.8 |  | -23.52 |  |  | -14 | -8.628711 | 3.53 | -8.91 | -9.93 | 0.603878 | 4.52 | - | -14.071 | -4.96 | 8.75 | -21 | -15 | -9.040901 |  | -11.61 | -19.21 | 110 | 18.35 | 216.39 | -12.8
| 蒸汽回收 | kg/t | 子项：蒸汽回收量kg，母项：合格钢产量 |  | 112.98 | 101.04 |  | 0.02 | 0.039 | 0.021 | -27.5 |  |  | -0.04325717 |  |  |  | 49.11 |  | 0.079 | 0.038 | 0.068 | 109.85 |  |  |  |  | 0.059 | -0.034 |  | 8.432178 | 98.55 | -0.09 | 0.113 | 0.10186 | 90 | 0.043 | 78 | 68.80417 |  |  |  | 4.19 | 0.24 | 0.121 | 0.01
| 新水消耗 | m^3/t |  |  | 0.04 | 0.23 |  | 0.81 | 0.45 | 0.79 | 0 |  | 0.16 | 0.1114419 |  |  | 0.42 | 0.8 |  | 2.48 | 24.1 | 0.56 | 0.743 |  |  | 0.74 |  | 0.65 | 0.6 | 0.21 |  | 0.369 | 0 | 0.063 | 0.803 | 0.504 | 0.393 | 0.35 | 1.697978 |  |  | 0.92 | 0.7 | 65.95 | 0.35 | 0.039 |  | 1.29
| 氩气消耗 | m^3/t | 全厂氩气使用量（m3）/当月合格钢坯生产量（t） |  | 1.2 | 0.71 |  | 0.91 | 1.74 | 1.44 | 0.54 |  |  | 1.829272 |  |  | 0.8 | 2.5 |  | 4.3 | 0.95 | 1.284 | 1.39 |  |  | 2.29 |  | 2.2 | 0.195 |  |  | 1.68 | 0.7744585757 | 1.485 | 2.168 | 0.72 | 2.039 | 0.95 | 1.790235 |  | 1.42 |  |  | 0.7 | 1.154 | 0.75
| 氮气消耗 | m^3/t | 全厂氮气使用量（m3）/当月合格钢坯生产量（t） |  | 26.44 | 40.93 |  | 63 | 58.89 | 32.44 | 35.96 |  |  | 40.0805 |  | 32.1 | 46.85 | 72.55 |  | 44.5 | 54.2 | 59.7 | 20.16 |  |  | 28.5 |  | 53.4 | 45.082 | 76.58 |  | 73.11 | 59.45984 | 35.5 | 31.414 | 39.12 | 57.9 | 44.4 | 62.47303 |  | 62.75 |  | 49 | 0.11 | 41.712 | 13.8 |  | 42.68
| 氧气消耗 | m^3/t | 全厂氧气量（m3）/当月合格钢坯生产量（t） |  | 52.24 | 54.85 |  | 49 | 57.65 | 46.71 | 54.5 |  | 58.78 | 55.18306 |  | 49.8 | 60.52 | 56.28 |  | 55.9 | 52.3 | 55.92 | 53.4 |  |  | 54.5 |  | 59.6 | 52.03 | 64.56 | 63.92997 | 58.82 | 51.89076 | 49.05 | 57.727 | 52.66 | 49.29 | 60 | 62.68316 |  | 61.99 | 51.95 | 54 | 31.58 | 56.08 | 56.1 |  | 49.39
| 煤气回收量 | m^3/t | 全厂煤气回收量（m3）/当月合格钢坯生产量（t） |  | 89.38 | 97.1 |  | 112 | 108.72 | 113.41 | -142 |  |  | 150.4509 |  | 95.18 | 134.5 | 109.74 |  | 117.5 | 0.84 | 108.38 | 119.8507 |  |  | 99.25 |  | 117.5 | -81.84 | 113 | 55.55504 | 110.09 | -131.7514 | 112.8 | 108.558 | 128.03 | 100 | 125 | 61.32775 |  | 96.1 | 129888168 | 110 | 48.43 | -0.386 | 115
| 从业人员实物劳产率 | t/人 | 合格钢生产量（吨）/转炉炼钢厂（车间）工人及学徒总人数 |  | —— | —— |  | 225 | 320.68 | 446.81 | 248.1 |  | 177.8 |  |  | 106.86 | 287.3 | 247.84 |  | 500 | 655.6 |  | 486.53 |  |  | 297.6071 | 427.762 | 1589 |  | 310.09 | 4695.56 | 470.81 | 497.2664 | 357.504 | 152.364 | 4417.28 | 2510 | 3330 | 198.9834 |  | 275.5 | 446.7 |  | 39.69 | 436.12
| 内控合格率 | % | 内控成分合格炉数/生产总炉数 |  | 97.51 | 99.04 |  | 99.28 | 90.67 | 94.08 | 99.89 |  | 94.8 |  |  | 99.42 | 99.99 |  |  | 98.45 | 98.2 | 97.89 | 99.97 |  |  | 99.52652 |  | 100 |  | 99.99 |  | 92.56 | 100 |  | 73.66 | 99.94 | 95.51 | 99.8 | 67.44 |  | 99.95 |  | 90 | 128 | 100 | 0.989
| 钢坯合格率 | % | 钢坯合格生产量/总钢坯生产量 |  | 99.97162 | 99.87092 |  | 99.25 | 99.98 | 99.93 | 97.85 |  | 100 |  |  | 99.96 | 100 | 99.92 |  | 100 | 97.1 | 98.89 | 100 |  |  | 99.99485 | 99.99311 | 100 |  | 99.94 | 99.8399 | 99.74 | 99.89 | 99.99 | 99.934 | 99.69 | 99.88 | 99.5 | 99.89366 |  | 99.96 |  | 99.98 | 99.88 | 100 | 0.9888
| 精炼比例 | % | 过（LF+RH）总钢量/总产量。（同时过RH和LF的钢水只记一次产量） |  | 90.14 | 95.47 |  | 99 | 72.79 | 83.1 | 100 |  | 45.63 |  |  | 100 | 13.04 | 93.81 |  | 92 | 100 | 0 | 98.89 |  |  | 100 | 93.00786 | 99.2 | 24 |  | 0.5239852 | 100 | 2.25% | 100 | 100 | 90.73 | 99.99 | 50 | 76.56251 |  | 87.1 |  | 56.02 | 100 | 100 | 1
| 电耗 | kwh/t | 全厂电耗/合格钢产量 |  | 88.23448 | 228.2159 |  | 85 | 70.97 | 57.15 | 95.6 |  | 52.1 | 47.39874 |  | 93.9 | 40.2 | 73.95 |  | 100 | 56.9 | 25.87 | 63.61 |  |  | 65.9 | 76.68992 | 73.4 | 41.5 | 27.88 | 57.76482 | 70.98 | 22.21513 | 43.521 | 65.73 | 75.06 | 69.14 | 30 | 77.03514 |  | 70.36 | 27.23 | 45 | 80.7 | 71.6 | 87 |  | 47.66
| 耐材消耗 | 元/t | 全厂所有耐材成本（元)/合格钢产量（t） |  | 46.47 | 38.02 |  | 42.51 | 49.76 | 45.34 | 77.8 |  | 29.5 |  |  | 33.96 | 11.68 | 15.43 |  | 40 |  |  | 38.96 |  |  | 30.88 |  | 75.95 | 29.8 | 25.1 | 7.351582 | 38.91 | 25.2 | 66.02 | 44.83 | 10.86 | 57.39 |  | 42.75 |  | 1.44 | 3.22 | 34 | 84.49 | 88.46 | 58 |  | 2.81
铁水预处理 | 处理前铁水成分平均含量,% | C |  |  | 4.4 | 4.11 |  | 4.07 |  |  | 4.25 |  | 4.15 | [6 empty] | 4.5 |  |  | 4.3 |  |  | 4.4 |  | 4.45 |  |  |  | 4.52 | 4.35 | 4.712 |  |  |  |  | 4.46 | 4.31
|  | Si |  |  | 0.46 | 0.57 |  | 0.33 |  |  | 0.36 |  | 0.48 |  |  | 0.5 |  |  |  | 0.4 |  |  | 0.52 |  |  | 0.4 |  | 0.58 |  |  | 0.56 | 0.48 | 0.41 | 0.556 |  |  |  |  | 0.49 | 0.47
|  | P |  |  | 0.06 | 0.064 |  | 0.095 | 0.10541 | 0.1061 | 0.11 |  | 0.129 |  |  | 0.1 |  |  |  | 0.119 |  |  | 0.102 |  |  | 0.1 |  | 0.17 |  |  | 0.139 | 0.108 | 0.117 | 0.074 |  |  |  |  | 0.095 | 0.094
|  | S |  |  | 0.024 | 0.028 |  | 0.029 | 0.02795 | 0.02643 | 0.036 |  | 0.03 |  |  | 0.04 |  |  |  | 0.025 |  |  | 0.033 |  |  | 0.038 |  | 0.042 |  |  | 0.03133333 | 0.036 | 0.02 | 0.027 |  |  |  |  | 0.037 | 0.038
|  | T,℃ |  |  | 1351 | 1328 |  | 1337 |  |  | 1325 |  | 1335 |  |  | 1300 |  |  |  | 1372 |  |  | 1352 |  |  | 1390 |  | 1274 |  |  |  | 1332 | 1324.25 | 1285 |  |  |  |  | 1304 | 1312
| 处理后平均成分含量，% | C |  |  | 4.32 | 4.19 |  | 4.06 |  |  | 4.22 |  | 4.15 | [6 empty] | 4.5 |  |  | 4.3 |  |  |  |  | 4.43 |  |  |  | 4.5 | 4.27 | 4.701 |  |  |  |  | 4.45 | 4.3
|  | Si |  |  | 0.45 | 0.54 |  | 0.32 |  |  | 0.38 |  | 0.48 | [6 empty] | 0.4 |  |  | 0.52 |  |  |  |  | 0.58 |  |  |  | 0.48 | 0.364 | 0.543 |  |  |  |  | 0.48 | 0.46
|  | P |  |  | 0.06 | 0.065 |  | 0.096 | 0.01328 | 0.01346 | 0.11 |  | 0.129 | [6 empty] | 0.119 |  |  | 0.102 |  |  |  |  | 0.145 |  |  |  | 0.108 | 0.12 | 0.073 |  |  |  |  | 0.095 | 0.094
|  | S |  |  | 0.0148 | 0.008 |  | 0.002 | 0.00344 | 0.00352 | 0.013 |  | 0.015 | [6 empty] | 0.002 |  |  | 0.002 |  |  |  |  | 0.015 |  |  |  | 0.025 | 0.007 | 0.006 |  |  |  |  | 0.008 | 0.006
|  | T,℃ |  |  | 1323 | 1307 |  | 1318 | 1334.02 | 1351.39 | 1312 |  | 1295 | [6 empty] | 1350 |  |  | 1324 |  |  |  |  | 1254 |  |  |  | 1309 | 1308.17 | 1265 |  |  |  |  | 1296 | 1300
| 石灰粉单耗 | kg/t | 当月实际消耗量（kg）/处理铁水量（t） |  | 5.84 | 4.9 |  | 2.77 | 2.38 | 2.03 | 0 |  | 4.5 | [6 empty] | 8 |  |  | 4.52 |  |  |  |  | 3 |  |  |  | 1.65 | 0 | [5 empty] | 2.67 | 2.88
| 颗粒镁 | kg/t | 当月实际消耗量（kg）/处理铁水量（t） |  | 1.21 | 0 |  | 0.7 | 0.52 | 0.47 | 0.52 | [8 empty] | / | [7 empty] | 0.6 |  |  |  | 0.42 | 0.5 | 0.483 |  |  |  |  | 0.71 | 0.78
| 电石 | kg/t | 当月实际消耗量（kg）/处理铁水量（t） |  | 0 | 0 |  |  |  |  | 0 | [8 empty] | / | [7 empty] | 0 |  |  |  | 0 | 0
| 萤石粉 | kg/t | 当月实际消耗量（kg）/处理铁水量（t） |  | 0 | 0 |  |  |  |  | 0 |  | 0.38 | [6 empty] | / | [7 empty] | 0 |  |  |  | 0 | 0
| 处理周期 | min/罐 | 当月生产作业总时间（min）/预处理总罐数（罐） |  | 31 | 32 |  | 20 | 33.87 | 29.72 | 37 |  | 29 | [6 empty] | 20 |  |  | 39 |  |  |  |  | 29.52 |  |  |  | 41.5 | 30.15 | 37 |  |  |  |  | 30 | 31.7
| 铁水包平均寿命 | 次 |  |  | 899.5 | 538.75 |  | 1200 |  |  | 1150 | [8 empty] | 500 |  |  | 606 |  |  |  |  | 975 |  |  |  | 882 | 996.32 | 750 |  |  |  |  | 1109 | 1109
| 铁损 | kg/t | （处理前铁水总量-处理后铁水总量)(kg)/处理前铁水总量(t） |  | 17.38 | 13 |  | 12.8 | 21.98 | 17.98 | 18 | [8 empty] | 5 |  |  | 5.12 |  |  |  |  | 0.02 |  |  |  | 10.05 | 3 | 10 |  |  |  |  | 14 | 16
转炉工序 | 当月转炉生产量 | wt |  |  | 18.8859045 | 28.6560053 |  | 37.46 | 26.33 | 37.78 | 20.5 |  | 14 |  |  | 6.36 | 20.81 | 18.8362 |  | 74.4 | 44.5 | 18.95 | 36.78 |  |  | 15.62 | 31.01 | 19.13 | 10 | 7.18 |  | 42.51 | 31.07119 | 10.44 | 191522.128 | 505758.246 | 6.01 | 35 | 8.6 | 23.75 | 21.21 | 1083238.22 |  | 13.18 | 13.432
| 当月下线炉衬寿命 | 炉 | 当月下线寿命,无下线炉役不填写 |  | 无 | 3615 |  |  |  | 9708/5#炉 | 8156 |  |  |  |  | 10352 |  |  |  | / | [11 empty] | 6766 | 无 |  | 1#转炉 15664 |  | 604 | 16000 | 9682 | [5 empty] | 1
| 日历作业率 | % | 转炉全月作业时间（min）/（当月天数*24*60）（min） |  | 84.75077 | 66.8588 |  | 85 | 47.64 | 67.83 | 57 |  | 78.59 |  |  | 57.81 | 86.54 | 90.55708 |  | 65 | 90.6 | 85.11 | 79.91 |  |  | 43.06 | 75.12269 | 42.05 | 80.79 | 97.3 | 70.95525 | 52.83 | 80.65 | 94.167 | 80.26 | 92.14 | 54.29 | 95 | 96.11111 |  |  | 89.89 | 69% | 43.2 | 40.524
| 利用系数 | t/公称吨.日 | 当月转炉生产合格钢水量（t）/（公称吨数*当月天数） |  | 26.16 | 21.8 |  | 85 | 18.65 | 23.38 | 66.45 |  | 33.59 |  |  | 21.21 | 44.75 | 31.39365 |  | 21 | 33 | 26.316 | 29.19 |  |  | 16.28 | 28.7155 | 17.71 |  | 43.99 | 18.33992 | 18.17 | 43.15443 | 28.998 | 26.6 | 48.16 | 20.04 |  | 29.9212 |  | 29.46 | 32.53 |  | 59.2 | 18.559
| 转炉每炉产钢量 | t/炉 | 当月转炉生产合格钢水量（t）/当月生产炉数（炉) |  | 75.84701 | 182.9885 |  | 162 | 155.31 | 269.63 | 101.5 |  | 59.78 |  |  | 106.07 | 55.86 | 98.82577 |  | 310 | 156.3 | 107.964 | 211.75 |  |  | 147.9581 | 120.9545 | 196 | 97 | 60 | 213.1762 | 258.44 | 155.6673 | 103.358 | 106.817 | 65.17 | 99.56 | 120 | 155.4348 |  | 116.55 | 134.51 |  | 88.5 | 126.25 |  |  | 64
| 炉容比 | m3/t | 新砌炉炉内容积(m3)/公称吨数（t） |  | 0.82 | 0.85 |  | 0.9 |  |  | 0.85 |  | 0.75 |  |  | 0.91 | 1.17 |  |  |  | 1 | 0.8921 | 0.94 |  |  | 0.88 |  | 0.95 | 0.89 | 0.95 |  | 0.917 | 0.85 | 0.872 |  | 0.68 | 0.86 | 1.003 | 0.94 |  | 0.78 |  |  | 0.8 |  |  |  | 0.89
| 冶炼周期 | min/炉 | 当月生产作业总时间（min）/转炉生产炉数（炉） |  | 44.28911 | 43.69592 |  | 38 | 36.35 | 41.82 | 39.8 |  | 31.79 |  |  | 41.62 | 26 | 41.07156 |  | 40 | 41.1 | 41.17 | 39.75 |  |  | 35.14 | 37.97153 | 37.22 | 32.8 | 30.06 | 48.28333 | 41.62 | 39.46 | 40.277 | 38.72 | 26.5 | 38.83 | 37 | 59.91342 |  | 38 | 38.58 | 43.03 | 31.5 | 48.12 |  |  | 30
| 氧枪喷头寿命 | 炉 |  |  | 177.1429 | 283.2857 |  | 200 | 564.33 | 467.33 | 566 |  | 74.45 |  |  | 200 | 109 | 146.6154 |  | 400 | 205 | 189 | 86.85 |  |  | 279.4 | 132 | 481 |  | 381.4 | 135.5 | 364 | 157.3 | 77.692 | 161 | 145 | 275 | 210 | 189 |  | 300 | 136.59 | 135 | 175
| 转炉出钢平均成分，% | C |  |  | 0.045 | 0.055 |  | 0.09 |  |  | 0.072 |  | （碳素钢）0.13 |  |  | 0.07 |  |  |  | 0.04 |  | 0.05 | 0.032 |  |  | 0.07 |  | 0.14 | 0.08 | 0.07 |  | 0.053 | 0.075 | 0.093 | 0.08 |  | 0.09 | 0.1 | 0.27 | 0.058 | 0.077 |  |  | 0.06
|  | P |  |  | 0.0134 | 0.011 |  | 0.0072 |  |  | 0.013 |  | 0.028 |  |  | 0.02 |  |  |  | 0.012 |  | 0.025 | 0.0136 |  |  | 0.015 |  | 0.15 |  | 0.025 |  | 0.016 | 0.02 | 0.0166 | 0.012 |  | 0.012 | 0.02 | 0.015 | 0.014 | 0.0225 |  |  | 0.023
|  | S |  |  | 0.01 | 0.015 |  | 0.021 |  |  | 0.028 |  | 0.02 |  |  | 0.02 |  |  |  | 0.012 |  | 0.022 | 0.028 |  |  | 0.035 |  | 0.15 |  | 0.021 |  | 0.008 | 0.02 | 0.0215 | 0.015 |  | 0.015 | 0.035 | 0.02 | 0.016 | 0.0251 |  |  | 0.024
| 平均出钢温度，℃ | T |  |  | 1696 | 1665 |  | 1641 | 1660.05 | 1640.98 | 1654 |  | 1650 |  |  | 1620 | 1640 | 1328.848 |  | 1667 |  | 1649 | 1610 |  |  | 1640 |  | 1658 |  | 1084.8 |  | 1682 | 1605.6 | 1643 | 1660 |  | 1596 | 1590 | 1644 | 1669 | 1604 |  |  | 1644
| 转炉熔剂消耗，kg/t | 石灰 | 当月实际消耗量（kg）/合格钢坯产量（t） |  | 26.99302 | 23.27642 |  | 44 | 26.46 | 19.91 | 28.2 |  | 38.6 |  |  | 47.76 | 55.6 | 31.06254 |  | 33.5 |  | 41.09 | 41.86 |  |  | 46.1 | 39.87422 | 56.7 | 48 | 45.7 |  | 33.78 | 35.86 | 26.379 | 44.29 | 28.14 | 38.86 | 31 | 36.85 | 34 | 38.18 | 39.45 |  | 43.12 | 2.73 |  |  | 69.9
|  | 石灰石 | 当月实际消耗量（kg）/合格钢坯产量（t） |  | 23.2447 | 29.94509 |  | 6.31 | 0.7 | 2.66 | 11.1 |  | 26 |  |  |  | 0 | 3.1 |  | / |  | 0 | 0 |  |  | 0 |  | 2.1 | 4 | 26.6 |  | 0 | 14.2 | 51.644 | 0.388 |  | 0 | 6 | 6.37 | 3.22 | 0 |  |  | 5.56 | 24.63
|  | 轻烧白云石 | 当月实际消耗量（kg）/合格钢坯产量（t） |  | 17.7865 | 21.86735 |  | 22 | 13.72 | 10.77 | 4.5 |  | 29 |  |  | 24.43 |  | 6.7 |  | / |  | 10.996 | 23.8 |  |  | 7.1 | 28.11618 | 32 |  | 5.1 |  | 17.25 | 12.7 |  | 24.348 | 16.51 | 19.31 | 19 |  |  | 0 |  |  | 无
|  | 生白云石 | 当月实际消耗量（kg）/合格钢坯产量（t） |  | 17.25308 | 13.56331 |  |  | 7.66 | 0 | 0 | [8 empty] | 18.2 |  | 13.48 | 0 |  |  | 0.2 |  | 0 | 8 |  |  | 13.38 | 2.8 |  | 4.42 | 0.43 | 0 | 2 | 23.34 | 28.34 | 7.1 |  |  | 13.74
|  | 轻烧镁球 | 当月实际消耗量（kg）/合格钢坯产量（t） |  | 0 | 0 |  |  | 1.07 | 1.62 | 0 | [5 empty] | 10.8 |  |  | / |  | 2.225 | 0 | [8 empty] | 0 | 10 | 0 | 5.187 | 0.59 | 5.88 |  |  |  | 5.5 |  |  | 2.86 | 10.31
|  | 其它熔剂 | 当月实际消耗量（kg）/合格钢坯产量（t） |  | 3.134078 | 0 |  |  |  |  | 0 |  | 0.18 |  |  | 2.04 |  |  |  | / |  | 0.68 | 0.37 |  |  |  | 1.364826 |  |  |  |  | 5.86 | 0 | 5.099 | 2.312 |  | 60 | 9 | [6 empty] | 50.12
LF精炼工序 | 造渣材料，kg/t | 石灰 | 当月实际消耗量（kg）/合格钢坯产量（t） |  | 5.97719 | 2.12887 |  | 4.59 |  |  | 12.5 |  | 4.8 |  |  |  |  | 8.2 |  | 6 |  |  | 4.83 |  |  | 6.7 |  | 3.7 |  |  |  | 7.4 | 9.76 | 5.316 | 6.072 | 3.2 | 7.5 | 3 | 6.57 | 6.22 | 3.42 |  |  | 7
|  | 萤石 | 当月实际消耗量（kg）/合格钢坯产量（t） |  | 1.107778 | 0.2868387 |  | 0.51 |  |  | 1.2 | [8 empty] | / |  |  | 0 |  |  | 1.7 |  | 1.8 |  |  |  | 0.64 | 1.2 | 1.408 | 1.094 | 1.49 | 1.44 | 0.7 | 0.72 | 0.66 | 0.6 |  |  | 0.27
|  | 复合造渣剂 | 当月实际消耗量（kg）/合格钢坯产量（t） |  | 无 | 无 |  | 2.4 |  |  | 0 |  | 0.55 | [6 empty] | / |  |  | 0.63 |  |  |  |  | 0 |  |  |  | 1.46 | 0 | 1.99 | 1.49 | 1.39 | 4.05 |  |  |  | 0
| 石墨电极 消耗 | kg/t | 当月实际消耗量（kg）/合格钢坯产量（t） |  | 0.19 | 0.14 |  | 0.35 | 0.08 | 0.19 | 0.58 |  | 0.46 |  |  |  | 0.17 | 0.27 |  | 0.1 |  |  | 0.23 |  |  | 0.11 | 0.396335 | 0.42 |  |  |  | 0.24 | 0 | 0.229 | 0.409 | 0.53 | 0.45 | 0.5 | 0.61 | 0.47 | 0.33 |  |  | 0.4 | 0.212
| 日历 作业率 | % | LF全月作业时间（min）/（当月天数*24*60）（min） |  | 92.85 | 50.61 |  | 91 |  |  | 75 | [6 empty] | 72.43 |  | 20 |  |  | 94.89 |  |  | 89.85417 | 77.3094 | 63.83 |  |  | 41.76042 | 85.23 | 0.0225 | 96.7 | 46.07 | 75.53 | 98.25 | 70 | 73 | 96 |  |  |  | 70.22 | 83.5
| 平均精炼 时间 | min | LF全月作业时间（min）/（当月生产炉数）（炉） |  | 52.95016 | 61 |  | 33 | 33.71 | 31.16 | 58.9 |  | 38 |  |  |  | 0 | 34.99999 |  | 90 |  |  | 61.8 |  |  | 38 | 42.18652 | 56.8 |  |  | 65.60182 | 45.7 | 30.6 | 41.19 | 49.8 | 28 | 89.55 | 25 | 71.2 | 66.32 | 45 |  | 60 | 52 | 36.4
| 精炼 电耗 | kwh/t | 当月升温送电总量（kg）/合格钢坯产量（t） |  | 26.75 | 26.84 |  | 36 | 31.06 | 34.72 | 50.5 |  | 50 |  |  |  | 52.6 | 29.69 |  | 40 | 37.3 |  | 41.79 |  |  | 24.21 | 37.90772 | 37.4 |  |  |  | 32.27 | 30.62 | 22.706 | 35.532 | 53.82 | 43.69 | 35 | 51.5 | 45.3 | 44.27 |  | 54 | 48 | 27.8
RH或VD工序 | RH处理 炉数 | 炉 |  |  | 1252 | 117 |  | 91 | 701 | 512 | 986 |  | 无 | [6 empty] | 1112 | 1119 |  | 706 |  |  |  | / | 0 |  |  | 603 | 981 | [7 empty] | 333 |  |  |  |  | 无
| RH处理 炉数比例 | % | 当月处理炉数/转炉生产炉数 |  | 50.38 | 4.66 |  | 3.87 | 41.21 | 36.77 | 46 | [8 empty] | 63.8 | 39.2 |  | 40.22 |  |  |  |  | 0 |  |  | 0.3708487 | 59.63 | [7 empty] | 19.72% |  |  |  |  | 无
| RH平均 处理周期 | min/炉 | RH全月作业时间（min）/（当月生产炉数）（炉） |  | 44 | 32.8 |  | 34 | 36.96 | 25.19 | 46.73 | [8 empty] | 35 | 41.1 |  | 24 |  |  |  |  | 0 |  |  | 53.71144 | 35.07 | [7 empty] | 26.42
| RH插入管寿命 | 次 |  |  | 36.91176 | 63 |  | 70 |  |  | 99 | [8 empty] | / |  |  | 112 |  |  |  |  | 0 |  |  |  | 86 | [7 empty] | 110
连铸工序 | 连铸比 | % | 连铸坯生产合格量/全厂生产总量 |  | 99.9243 | 100 |  | 100 | 100 | 100 | 100 |  | 100 |  |  | 100 | 100 | 63.19 |  | 100 | 100 | 100 | 99.94 |  |  | 100 | 100 | 100 | 100 | 29.58 |  | 100 | 全连铸 | 100 | 100 | 100 | 0.5659664 |  | 100% | 100% | 100 | 100 | 99.92 | 100 | 100 | 100
| 钢坯 合格率 | % | 合格连铸坯产量/(合格连铸坯产量+检验现场废品量+轧后退废量） |  | 99.97162 | 99.87092 |  | 99.41 | 99.94 | 99.93 | 97.8 |  | 100 |  |  | 99.95 | 100 | 99.95 |  | 100 | 97.1 | 99.82 | 100 |  |  | 99.99106 |  | 100 |  | 99.98 | 99.8399 | 99.74 | 99.89 | 99.99 | 99.934 | 99.88 | 99.49 | 99.8 | 99.88% | 99.88% | 99.96 | 99.86 | 99.95 | 100 | 100 | 99.5
| 钢水收得率 | % |  |  | 97.57515 | 96.65102 |  | 99.65 |  |  | 98.04 |  | 99.26 |  |  | 98.38 |  | 99.382 |  | 98 |  | 99.15 | 98.4 |  |  |  |  | 99.77 |  | 98.6 |  | 98.33 | 1.02 | 99.836 |  |  | 99.3 | 99.9 | 98.89029 | 99.13039 |  |  |  |  | 99.81 | 98.5
| 合格坯 收得率 | % | 合格连铸坯产量/连铸浇钢接受钢水量 |  | 99.97162 | 99.87092 |  | 99.3 | 96.79 | 97.79 | 99.79 |  | 99.99 |  |  | 100 | 99.87 |  |  | 98 | 99.7 | 99.98 | 98.4 |  |  | 99.9895 | 98.40161 | 98.6 |  | 99.96 | 98.03368 | 98.33 | 0.98 | 99.843 | 97.27 | 99.56 | 99.37 | 99.8 | 99.89% | 99.89% |  | 99.71 |  | 98.56 | 99.812
| 日历 作业率 | % | 全月浇钢总时间（min）/（当月天数*24*60）（min） |  | 88.57099 | 77.53422 |  | 77 | 81.46 | 62.12 | 60.33 |  | 60.47 |  |  | 57.45 | 88.76 | 61.973 |  | 50 | 91.8 | 90.76 | 76.8 |  |  | 89.85417 | 63.21354 | 43.64 | 81.15 | 96.76 | 64.30015 | 69.41 | 0.8872 | 89.722 | 57.97 | 87.7 | 113.3 | 99 | 42.6% | 54.7% |  | 63.81 | 63 | 92.2 | 52.53 | 78
| 台时 产量 | t/h | 连铸生产总产量（t）/浇注总时间（h） |  | 98.64241 | 256.6609 |  | 240 | 214.23 | 409.06 | 6.6 |  | 123.07 |  |  | 151.87 | 136 | 140.71 |  | 350 | 226.4 | 144.98 | 332.89 |  |  | 241.5082 | 170.3482 | 152 |  | 120.9715 |  | 283.58 | 234.5992 | 161.596 | 152.961 | 162.9 | 120.7337 | 140 | 143.7 | 201.6 |  | 196.47 | 199 | 162 | 177.24 | 198
| 浇注 周期 | min/炉 | 全月浇钢总时间（min）/浇注炉数 |  | 45.06 | 38.17 |  | 40 | 41.7 | 38.37 | 35 |  | 30.88421 |  |  | 38 |  |  |  | 40 | 41.1 | 41.32 | 38.20837 |  |  | 36.75852 |  | 38.38 |  | 28.39462 | 49.35609 | 55.05 | 37.03 | 40 | 37 | 24 | 51.03 | 45 | 64.1 | 46.7 | 45 |  | 44 | 32 | 71.29 | 38
| 中包 寿命 | 小时/包 | 全月浇钢总时间（min）/连铸机开浇次数 |  | 7.65 | 4.9 |  | 15 | 9.08 | 8.64 | 580 |  | 14.67 |  |  | 15、10 | 70 | 24.766 |  | 240 |  | 15.38 | 6.54 |  |  | 17.27651 |  | 6.76 |  | 33.09325 |  | 6.41 | 14.98368 | 15.023 |  | 31 | 18.12 | 24 | 8 | 8.1 |  | 32.8 | 480 | 16 | 14.27 | 13.5
| 平均连浇 炉数 | 炉/浇次 | 全月浇钢炉数/连铸开浇次数 |  | 32.57895 | 11.16429 |  | 16 | 26.79 | 22.93 | 17.6 |  | 28.5 |  |  | 11.18 | 120 | 28.894 |  | 6.5 | 33.9 | 20.6 | 10.27 |  |  | 28.2 | 17.93706 | 10.56 |  | 69.92857 | 20.07407 | 6.983 | 23.2093 |  | 18.65 | 75 | 21.31 | 29 | 7.5 | 10.4 | 27.18 | 44.46 | 12 | 26 | 20.019 | 20
| 溢漏率 | % | 全月溢漏钢流数总和/（全月浇钢总炉数*铸机流数） |  | 0 | 0 |  | 0 | 0.0592 | 0 | 0 |  | 0 |  |  |  | 0.05 | 0 |  | 0 |  | 0 | 0.03 |  |  | 0 | 0.07269423 | 0 |  | 0 | 0.06842285 | 0 | 0 |  |  |  | 0 | 0 | 0.25% | 0% |  | 0 | 0.16 | 0.02 | 0 | 0
| 保护渣 消耗 | kg/吨 | 保护渣消耗总量/全月合格钢产量 |  | 0.64 | 0.55 |  | 0.5 | 0.46 | 0.42 | 0.79 |  | 0.64 |  |  | 0.55 | 0.36 | 0.552 |  | 0.65 |  | 0.652 | 0.42 |  |  | 0.5 |  | 0.56 |  | 0.82 |  | 0.45 | 0.56 | 0.681 | 0.406 | 0.43 | 0.55 | 0.7 | 0.35 | 0.65 | 0.587 |  | 0.46 | 0.43 |  | 0.46
| 热送率 | % | 装炉≥400℃铸坯块数/生产总块数 |  | 82.7271 | 95.01678 |  | 19 | 71.23 | 51 | 29.38 |  |  |  |  | 80 | 99.9 |  |  | 50 |  | 75.44 | 85.72 |  |  | 90 |  | 66.78 |  | 99.03 | 83.88524 | 62.5 | 0 | 100 |  |  | 98 | 100 | 0% | 5.7% | 100 | 90 | 85 | 100 |  | 825
| 低倍级别（偏析、疏松） |  |  |  | 1级 | 1级 | [13 empty] | / |  | 1 | 1 | [8 empty] | 99%控制在B1.0以下 | 0 |  |  |  | C1.5 | ＜1.0 |  |  |  |  | 1.5 |  | 0
| 裂纹率 | % |  |  | 0 | 0.29 |  | 0.19 |  |  | 0.25 | [8 empty] | 0.1 |  | 0.12 | 0 |  |  | 0 | [5 empty] | 0.006 | 0 |  |  |  | 0 |  |  | 3.5% |  |  | 0.5 |  | 0 | 3
| 结晶器寿命 | 炉/个 | （当月结晶器从上线-使用下线总过钢量）/（结晶器更换个数） |  | 577.5 | 120.4 |  | 200 |  |  | 228 | [5 empty] | 110 | 9913.785 |  | 400 |  |  | 400 | [8 empty] | 385 | 0 | 949 |  |  | 1566 |  | 23.4 | 39.4 | 1200 |  | 500 |  | 384.6
成品工序 | 非合金钢比率 |  |  |  | 37.5 | 73.59 |  | 37 |  |  | 12 |  | 84.4% | [8 empty] | 95.71 | 48.33 |  |  | 100 |  | 96.3 | 59 |  |  | 62.6 |  |  |  |  | 768 | 50 |  |  | 96.97 |  | 30 |  | 90.809
| 低合金钢比率 |  |  |  | 17.95 | 26.35 |  | 31 |  |  | 40 |  | 15.6% |  |  |  |  | 42.64 |  |  |  | 4.29 | 51.61 |  |  |  |  | 3.7 | 39 |  |  | 27.914 |  | 13.352 |  |  | 191 | 35 | 52.82424 |  | 1.78 |  | 25 |  | 8.342
| 合金结构钢比率 |  |  |  | 0.26 | 0.06 |  | 32 |  |  | 3.8 | [16 empty] | 0 |  |  |  | 9.486 |  |  |  |  | 0 | 15 |  |  | 1.25 |  | 45 |  | 0.849
| 模铸钢比率 |  |  |  | 0.076 | 0 |  | 0 |  |  | 0 | [11 empty] | 0.06 |  |  |  |  | 0 |  |  |  | 0 |  |  |  |  | 0 |  |  |  | 0
主要钢种 | [10 empty] | 桥梁、Z向、管线、高建高强钢等 |  | Q235B、Q195、Q345B/C/D、SPHC/D、SS400 |  |  |  | Q195L |  |  |  |  | Q195\Q195L\Q235B\SPHC\Q345B | [6 empty] | Q235B
| 合金元素 | 合金元素规定含水量量界限值（%）
|  | 非合金钢 | 低合金钢 | 合金钢
| A1 | <0.1 | - | ≥0.10
| B | <0.0005 | - | ≥0.005
| BI （铋） | <0.10 | - | ≥0.10
| Cr （铬） | <0.30 | 0.30～0.50 | ≥0.50
| Co （一氧化碳） | <0.10 | - | ≥0.10
| Cu （铜元素） | <0.10 | 0.10～<0.50 | ≥0.50
| Mn | <1.00 | 1.00～<1.40 | ≥1.40
| Mo | <0.05 | 0.05～<0.10 | ≥0.10
| Ni | <0.30 | 0.30～<0.50 | ≥0.50
| Nb | <0.02 | 0.02～<0.06 | ≥0.06
| Pb | <0.40 | - | ≥0.40
| Se | <0.10 | - | ≥0.10
| Si | <0.50 | 0.50～<0.90 | ≥0.90
| Te | <0.10 | - | ≥0.10
| Ti | <0.05 | 0.05～<0.13 | ≥0.13
| W | <0.10 | - | ≥0.10
| V | <0.04 | 0.04～<0.12 | ≥0.12
| Zr | <0.05 | 0.02～<0.05 | ≥0.05
| La系（每种元素） | <0.02 | 0.02～<0.05 | ≥0.05
| 其它规定元素 | <0.05 | - | ≥0.05
（S、P、C、N除外）
Note on D6: 作者: 入炉原料所有物料全部按照100%投入计算，不折算系数；不包括含铁散料；不包括热回收钢水
Note on D7: 作者: 包括所有物料不折算，全部按照100%折算；不包括含铁散料；不包括回炉钢水
Note on B8: 冶金交流中心: 小数点后保留两位
Note on B11: 冶金交流中心: 小数点后保留一位
Note on B12: 冶金交流中心: 小数点后保留两位
Note on B14: 冶金交流中心: 小数点后保留两位
Note on B15: 冶金交流中心: 小数点后保留一位
Note on B16: 冶金交流中心: 小数点后保留一位
Note on B17: 冶金交流中心: 小数点后保留一位
Note on B18: 冶金交流中心: 小数点后保留一位
Note on B19: 冶金交流中心: 小数点后保留三位
Note on B20: 冶金交流中心: 小数点后保留两位
Note on B21: 冶金交流中心: 小数点后保留两位
Note on B22: 冶金交流中心: 小数点后保留两位
Note on B23: 冶金交流中心: 小数点后保留一位
Note on B44: 冶金交流中心: 小数点后保留两位
Note on B45: 冶金交流中心: 小数点后保留两位
Note on B46: 冶金交流中心: 小数点后保留两位
Note on B47: 冶金交流中心: 小数点后保留两位
Note on F85: 去除2#机，2#机固定结晶器，统计口径不一
Note on W85: 李倩倩: 结晶器未下线，无数据
Note on Y85: 李倩倩: 结晶器未下线，无数据