## 技术经济指标（方圆坯）
冶金交流中心 2017年11月炼钢指标 |  |  | 对标联系人：尚美诺15230111569，倪宝梅15373652759；邮箱：shangmeinuo@163.com | [16 empty] | 对标联系人：尚美诺15230111569，倪宝梅15373652759；邮箱：shangmeinuo@163.com | [31 empty] | 对标联系人：尚美诺15230111569，倪宝梅15373652759；邮箱：shangmeinuo@163.com | 对标联系人：尚美诺15230111569，15373652759；邮箱：shangmeinuo@163.com
指标 | 公司名称 |  | 指标定义: | 山西太钢不锈钢 | 吉林恒联 | 河南济源 |  | 津西 | 大连特钢 | 建邦 | 山东石横特钢集团有限公司 |  |  | 首钢长钢 | 西林钢铁 | 烟台华新不锈钢 | 安钢 | 山西新泰 | 福建三明 |  | 冀南钢铁集团 | 鲁丽钢铁 | 马钢长江 | 山西建龙 | 山西华鑫源 | 酒钢 | 青钢 | 天钢联合特钢 | 宣钢 |  | 凌源钢铁 | 广西贵港钢铁 | 山东鑫华特钢 | 西宁特殊钢 | 江苏永钢集团 | 唐山文丰 | 山东隆盛钢铁 | 本溪北营钢铁 | 荣程钢铁 | 元立 | 阳春新钢铁 | 承德建龙 | 沙钢集团 安阳永兴 | 唐山新宝泰 | 信阳钢铁 | 昆钢新区 | 新疆昆玉钢铁 | 潍钢 | 陕西略钢 | 鞍山宝得 | 四川德胜
| 分厂名称 |  |  | 炼钢一厂碳钢生产线 | 炼钢厂 | 第一炼钢厂 | 第二炼钢厂 | 炼钢二厂 |  |  | 1#炉 | 2#炉 | 3#炉 |  |  | 电炉炼钢 | 第一炼轧厂 | 异型坯 | 炼钢一厂 | 炼钢二厂 | 金鼎厂区 | 炼钢一 |  | 炼钢一厂 | 炼钢厂 | 炼轧厂 | 一炼钢 | 炼钢厂 | 一钢轧 | 二钢轧 | 第一炼钢厂 |  |  | 炼轧分厂 | 炼钢三厂 |  | 炼钢厂 | 北营炼钢厂 |  | 炼钢厂 | 炼钢厂 |  | 炼钢厂 |  |  |  | 方坯 |  |  |  | 钢轧厂
炼钢厂综合指标 | 年度累计产量 | wt | 当月底全年累计产量 1月-当月的累计产量 |  | 113.6 | 171880.664 |  |  | 73.27 | 252.78 | 1261196.96 | 885244.315 | 993813.61 |  | 2170971.727 | 19.44 |  | 12.83 | 203.2345 | 395.6812 |  | 183 | 4036881.57 | 183.9278 |  |  |  | 360.7321 | 15 | 28 | 停产 | 138.03 |  | 60.8 |  | 97.36 | 827221.97 | 19.53 | 320.38 | 4535181.4958 | 2613983.45 |  |  | 255.0955 | 168.18 |  |  | 2439083.249 | 9.05（月产） | 1394571.85 | 196.069
| 铁水预处理比 | % | 铁水预处理处理量/入转炉铁水量*100% |  | 0 | [5 empty] | 0 | 0 | 0 |  | 0 | 0 |  | 0 |  |  |  | 0 |  | 0 |  |  |  |  | 35 | 40 |  | 0 |  | 0 |  | 0 |  | 0 | 0 | 0 |  |  |  | 无 | [6 empty] | 99.8
| 金属料消耗 | kg/t | 转炉炼钢金属料消耗量（干克／吨）= （入炉铁水+入炉生铁入炉外部废钢+渣钢+内部回收切头、切尾、中包残钢等+合金硅铁、锰铁总量及脱氧剂+其他含铁原料）（千克）/合格钢坯生产量（吨） |  | 1095.54 | 1089.54 |  |  | 1121.9677 | 1066.99 | 1063.5949 | 1067.5189 | 1065.3211 |  | 1073.094 | 1150.02 |  | 1139.05 | 1081.8367 | 1076.8207 |  | 1070 |  | 1089.9 |  |  |  | 1112.19 | 1075.59 | 1085 |  | 1095.51 | 1069.2 | 1097.8 |  | 1154.69 | 1089.416 | 1078.5902 | 1099.02 | 1074.26 | 1045.4323 |  |  | 1093.54 | 1082.95 |  |  | 1079.987 | 1102.38 |  | 1104.1
| 钢铁料消耗 | kg/t | 转炉炼钢金属料消耗量（干克／吨）= （入炉入炉铁水+生铁+外部废钢+渣钢+内部回收切头、切尾、中包残钢等+其他含铁原料）（千克）/合格钢坯生产量（吨） |  | 1088.3 | 1064.07 |  |  | 1079.06 | 1046.79 | 1048.3319 | 1050.8996 | 1048.5136 |  | 1053.086 | 1086.86 |  | 1074.09 | 1058.2555 | 1055.2629 |  | 1066.3 | 1075 | 1078.7 |  |  |  | 1105.38 | 1057.28 | 1072.8 |  | 1075.45 | 1057.47 | 1068.6 |  | 1060.08 | 1076.464 | 1050.303 | 1079 | 1083.96 | 1025.1253 |  |  | 1085.37 | 1063.06 |  |  | 1042.866 | 1077.88 | 1075 | 1084.4
| 铁水单耗 | kg/t | 当月入转炉铁水总量（kg）/当月合格钢坯生产量（t） |  | 964.9 | 974.4 |  |  | 941.35 | 836.22 | 867.5737 | 867.1929 | 865.5704 |  | 954.19 | 0 |  | 932.09 | 860.0586 | 861.922 |  | 912 | 890.13 | 943.3 |  |  |  | 741.69 | 988.93 | 1000 |  | 918.18 | 873.9 | 892.6 |  | 916.1 | 883.304 | 1002.2791 | 849.4 | 814.8 | 850.45 |  |  | 932.08 | 922.08 |  |  | 987.33 | 879.46 | 893 | 1049.8
| 生铁块单耗 | kg/t | 当月入转炉生铁总量（kg）/当月合格钢坯生产量（t） |  | 5.7 | 1.52 |  |  |  | 14.6 | 7.5374 | 8.6437 | 7.2391 |  | 0 | 60.51 |  | 92.91 | 10.953 | 4.1692 |  | 15.3 | 67.87 | 3.2 |  |  |  | 5.53 | 4.81 | 3.01 |  | 2.89 | 29.8 | 8.801 |  | 28.67 | 82.551 | 10.7572 | 0 | 8.11 | 100.3989 |  |  | 0 | 0.51 |  |  | 16.8292 | 1.86 | 0.014 | 13.14
| 废钢铁单耗 | kg/t | 当月入转炉内部废钢与外部废钢总量（kg）/当月合格钢生产量（t） |  | 117.63 | 88.15 |  |  |  | 154.31 | 173.2208 | 175.063 | 175.7041 |  | 98.897 | 768.29 |  | 49.09 | 187.2439 | 189.1717 |  | 136 | 117.25 | 133.7 |  |  |  | 358.156 | 63.53 | 70 |  | 139.03 | 153.8 | 145.27 |  | 115.3 | 110.609 | 37.2666 | 229.6 | 282.3 | 74.2783 |  |  | 153.29 | 140.472 |  |  | 38.69 | 196.57 | 180 | 36.2
| 含铁散料 | kg/t | 当月入转炉包括氧化铁皮、污泥球、烧结块矿、原块矿等总量(kg)/当月合格钢生产量（t) |  | 0 | 13.73 |  |  |  | 37.96 | 不计 | 不计 | 不计 |  | 0 | 63.16 |  | 15.35 |  |  |  | 35.7 | 6.37 | 11.2 |  |  |  | 0 | 26.43 | 60.47 |  | 15.34 |  | 21.93 |  | 61.03 |  | 5.8347 | 11.8 | 5.23 | 16.15 |  |  | 0.41 | 4.34 |  |  | 36 |  |  | 27.2
| 工序单位能耗 | kgce/t | 全厂工序能耗=全厂各工序能耗总和（kgce）/当月合格钢坯生产量（t） |  |  | 3.21 |  |  | 27 | 14.1 | -20.28 | -4.06 | -16.25 |  | -15 | 127.83 |  | 18.35 | -8.83 | -16.35 | [7 empty] | -5.82 | -24.2 | -18.92 |  |  |  | -2.11 |  | -21 |  | -6.82 | -11.61 | 8.75 | -24.75 |  |  | -14.35 | -9.93 |  |  |  | 6.83 |  | 18.2
| 蒸汽回收 | kg/t | 子项：蒸汽回收量kg，母项：合格钢产量 |  | -0.06 | 18.4 |  |  | 0.0539 |  | 81.81 | 80.87 | 84.22 |  | 0.07 | 0 |  | 0.24 | 49.11 | 120.69 |  |  | 70.66 | 62.7 |  |  |  | 47.36 | 0.3 | 0.3 |  |  |  | 0.12 |  | 0.04 |  | 25.635 |  | 90 | 0.31 |  |  | 0.112 |  |  |  | -0.10985 |  |  | 77.52
| 新水消耗 | m^3/t | 全厂补新水量（m3）/当月合格钢坯生产量（t） |  | 0.25 | 0.29 |  |  | 0.298 | 0.9 | 0.41839 | 0.33783 | 0.30653 |  | 0.327 | 0.77 |  | 65.95 | 0.8 | 0.62 |  | 0.6 |  | 0.55 |  |  |  | 0.54 | 0.73 | 0.73 |  | 0.62 |  | 1.06 |  | 0.387 | 1.29 | 1.169 |  | 0.504 | 0.14 |  |  | ∕ | 0.21 |  |  | 0.56 | 0.64 |  | 1.15
| 氩气消耗 | m^3/t | 全厂氩气使用量（m3）/当月合格钢坯生产量（t） |  | 0.38 | 1.53 |  |  | 3.17 |  | 0.28 | 0.62 | 0.02 |  | 1.0233 | 2.86 |  | 0.7 | 2.5 | 1.19 |  | 1.79 |  | 1.24 |  |  |  | 0.04 | 0.3 | 0.3 |  |  |  | 1.431 |  | 2.008 |  | 0.4517 | 1.42 | 0.72 | 0.15 |  |  | 1.67 |  |  |  | 0.66
| 氮气消耗 | m^3/t | 全厂氮气使用量（m3）/当月合格钢坯生产量（t） |  | 39.35 | 68.92 |  |  | 43.07 | 53.97 | 50.44 | 45.87 | 40.8 |  | 45.68 | 7.52 |  | 0.11 | 72.55 | 50.75 |  | 52.89 |  | 59.26 |  |  |  | 37.47 | 72 | 72 |  |  | 9.43 | 36.469 |  | 57.01 | 42.678 | 60.0816 | 62.75 | 39.12 | 14.9 |  |  | 74.33 | 76.58 |  |  | 16.49 |  | 23 | 57.95
| 氧气消耗 | m^3/t | 全厂氧气量（m3）/当月合格钢坯生产量（t） |  | 56.03 | 58.27 |  |  | 66.99 | 56.12 | 46.33 | 49.91 | 50.73 |  | 57,63 | 39.76 |  | 31.58 | 56.28 | 47.64 |  | 61.4 | 49.97 | 57.7 |  |  |  | 54.29 | 50.95 | 50.95 |  |  | 53.14 | 60.602 |  | 53.79 | 49.395 | 54.3103 | 61.99 | 52.66 | 53.33 |  |  | 54.09 | 64.56 |  |  | 49.69 | 60.06 | 45.6 | 43.8
| 煤气回收量 | m^3/t | 全厂煤气回收量（m3）/当月合格钢坯生产量（t） |  | 148.8 | 122.44 |  |  | 116.7 | 108.1 | 109.67 | 75.54 | 102.87 |  | 88.94 | 0 |  | 48.43 | 109.74 | 111.93 |  | 124.6 | 135.21 | 103.86 |  |  |  | 96.87 | 103 | 103 |  | 135 | 120.23 | 121.32 |  | 98.45 |  | 109.4101 | 96.1 | 128.03 | 132 |  |  | 61.02 | 113 |  |  | 109.38 |  | 123 | 119.09
| 从业人员实物劳产率 | t/人 | 合格钢生产量（吨）/转炉炼钢厂（车间）工人及学徒总人数 |  | 322 | 246.25 |  |  | 196.66 |  | 437.7859 | 193.1552 | 271.2429 |  | 432.012 | 172.62 |  | 39.69 | 247.84 | 361.05 |  | 419.5 | [5 empty] | 307.02 | 273.61 | 273.61 |  | 447 |  | 2026.67 |  | 2003 |  | 156.2869 | 275.5 | 4417.28 | 438.3298 |  |  | 276.3182 | 310.09 |  |  |  | 1222.35 | 420 | 302.26
| 内控合格率 | % | 内控成分合格炉数/生产总炉数 |  | 99.5 | 99.34 |  |  |  |  | 100 | 100 | 100 |  | 88 | 97.06% |  | 128 |  |  |  | 99.99 |  | 99.93 |  |  |  | 99.9 | 100 | 100 |  | 98.96 | 99.7 | 99.56 |  | 95.48 |  | 36.84 | 99.95 | 99.94 | 97.1 |  |  | ∕ | 99.99 |  |  |  |  | 99.99 | 95.49
| 钢坯合格率 | % | 钢坯合格生产量/总钢坯生产量 |  | 100 | 99.929 |  |  | 99.86 | 99.86 | 100 | 100 | 100 |  | 99.99 | 99.86% |  | 99.88 | 99.92 | 99.98 |  | 99.98 | 99.94 | 99.93 |  |  |  | 99.99 | 100 | 100 |  | 100 | 99.7 | 99.99 |  | 99.65 | 99.95 | 99.894 | 99.96 | 99.69 | 99.97 |  |  | 99.94 | 99.94 |  |  |  | 99.87 | 99.99 | 99.84
| 精炼比例 | % | 过（LF+RH）总钢量/总产量。（同时过RH和LF的钢水只记一次产量） |  | 0 | 100 |  |  | 100 | 5 | 20.0614 | 83.166 | 20.8065 |  | 0 | 100% |  | 100 | 93.81 | 41.7 |  | 100 |  | 0 |  |  |  | 98.93 | 11 | 40 |  |  |  | 100 |  | 100 |  | 0.13074 | 87.1 | 90.73 | 18% |  |  | ∕ |  |  |  | 99.7906 |  | 0 | 0.012
| 电耗 | kwh/t | 全厂电耗/合格钢产量 |  | 27.24 | 107.46 |  |  | 143 | 37.62 | 18.8542 | 23.9227 | 16.3198 |  | 12.829 | 681.4 |  | 80.7 | 73.95 | 41.9 |  | 66.59 |  | 34.62 |  |  |  | 84.22 | 22.9 | 22.9 |  | 27.77 | 27.26 | 112.112 |  | 71.48 | 47.66 | 34.2754 | 70.36 | 75.06 | 24.7 |  |  | 32.59 | 27.88 |  |  | 91.37 | 35.31 |  | 31.53
| 耐材消耗 | 元/t | 全厂所有耐材成本（元)/合格钢产量（t） | [5 empty] | 96.42 | 5.12 | 15.2 | 22.2 | 17.64 |  | 24.4 |  |  | 84.49 | 15.43 | 17.06 |  | 33.31 | [6 empty] | 1.73 | 1.73 |  |  |  | 60.54 |  | 57.07 | 1.02 | 37.34 | 1.44 | 10.86 | 35.53 |  |  | ∕ | 25.1 | [5 empty] | 34.01
铁水预处理 | 处理前铁水成分平均含量,% | C | [8 empty] | 4.35 | 4.23 | 4.25 | [15 empty] | 0.45 | 0.45 | [19 empty] | 4.5 | 3.96
|  | Si | [8 empty] | 0.4 | 0.42 | 0.35 | [15 empty] | 0.4 | 0.4 | [19 empty] | 0.3 | 0.251
|  | P | [8 empty] | 0.125 | 0.126 | 0.122 | [15 empty] | 0.12 | 0.12 | [19 empty] | 0.09 | 0.237
|  | S | [8 empty] | 0.032 | 0.04 | 0.038 | [15 empty] | 0.04 | 0.04 | [19 empty] | 0.03 | 0.117
|  | T,℃ | [8 empty] | 1301 | 1306 | 1303 | [15 empty] | 1280 | 1280 | [19 empty] | 1350 | 1304.69
| 处理后平均成分含量，% | C | [8 empty] | 无 | 无 | 无 | [15 empty] | 0.45 | 0.45 | [20 empty] | 3.88
|  | Si | [26 empty] | 0.4 | 0.4
|  | P | [26 empty] | 0.121 | 0.121
|  | S | [26 empty] | 0.014 | 0.005 | [20 empty] | 0.031
|  | T,℃ | [26 empty] | 1270 | 1260 | [20 empty] | 1263.28
| 石灰粉单耗 | kg/t | 当月实际消耗量（kg）/处理铁水量（t） | [26 empty] | 5 | [20 empty] | 10.96
| 颗粒镁 | kg/t | 当月实际消耗量（kg）/处理铁水量（t） | [25 empty] | 0.16
| 电石 | kg/t | 当月实际消耗量（kg）/处理铁水量（t）
| 萤石粉 | kg/t | 当月实际消耗量（kg）/处理铁水量（t）
| 处理周期 | min/罐 | 当月生产作业总时间（min）/预处理总罐数（罐） | [25 empty] | 35 | 45 | [20 empty] | 24.3
| 铁水包平均寿命 | 次 | [26 empty] | 120 | 120 | [20 empty] | 600
| 铁损 | kg/t | （处理前铁水总量-处理后铁水总量)(kg)/处理前铁水总量(t） | [25 empty] | 8 | 11 | [20 empty] | 11
转炉工序 | 当月转炉生产量 | wt |  |  | 10.2 | 171880.664 |  |  | 8.8 |  | 115137.68 | 55435.556 | 74049.31 |  | 214278.124 |  |  | 13.18 | 18.8362 | 33.7224 |  | 18 |  | 16.1876 |  |  |  | 27.6884 | 19.5 | 28.6 |  | 13.43 |  | 67159 |  | 11.34 |  | 194818 | 21.21 | 505758.246 | 245026.37 |  |  | 194251.7 | 16.72 |  |  | 23.15 |  | 13.9 | 16.719
| 当月下线炉衬寿命 | 炉 | 当月下线寿命,无下线炉役不填写 | [20 empty] | 16210 |  |  |  | 0 | [5 empty] | 15344 |  | 1103 | [14 empty] | 12710
| 日历作业率 | % | 转炉全月作业时间（min）/（当月天数*24*60）（min） |  | 90.7 | 85.55 |  |  |  |  | 81.6223 | 51.2849 | 63.0605 |  | 60.052 |  |  | 43.2 | 90.5571 | 72.2323 |  | 94.98 |  | 69.96 |  |  |  | 80.47 | 88 | 90 |  | 91.19 |  | 81.23 |  | 91.98 |  | 70.7639 |  | 92.14 | 91.6993 |  |  | 70.91 | 97.3 |  |  |  |  | 78 | 76.91
| 利用系数 | t/公称吨.日 | 当月转炉生产合格钢水量（t）/（公称吨数*当月天数） |  | 48.6 | 23.87 |  |  |  |  | 61.902 | 29.8041 | 39.8115 |  | 19.304 |  |  | 59.2 | 31.3937 | 31.2244 |  | 48.13 |  | 28.252 |  |  |  | 29.11 | 28 | 32 |  | 37.25 |  | 35.63 |  | 37.81 |  | 32.5077 | 29.46 | 48.16 | 34.0314 |  |  | 133.84 | 43.99 |  |  |  |  | 37.3 | 42.47
| 转炉每炉产钢量 | t/炉 | 当月转炉生产合格钢水量（t）/当月生产炉数（炉) |  | 33.5 | 103.86 |  |  | 107.403 | 65 | 75.9483 | 60.7846 | 60.3499 |  | 80.344 |  |  | 88.5 | 98.8258 | 136.5279 |  | 148.59 |  | 87.234 |  |  |  | 107.37 | 140 | 180 |  | 109.21 |  | 67.05 |  | 102.83 | 64 | 39.5551 | 116.55 | 65.17 | 116.62 |  |  | 65.48 | 60 |  |  |  |  | 124 | 79.26
| 炉容比 | m3/t | 新砌炉炉内容积(m3)/公称吨数（t） |  | 0.74 |  |  |  |  | 0.89 | 0.93 | 0.82 | 0.82 |  | 0.89 |  |  | 0.8 |  |  |  | 0.89 |  | 0.87 |  |  |  | 0.86 | 0.78 | 0.8 |  |  |  | 1.25 |  | 0.86 | 0.89 | 0.83 | 0.78 | 0.68 | 0.82 |  |  | 0.8 | 0.95 |  |  | 0.86 |  | 0.9 | 0.8
| 冶炼周期 | min/炉 | 当月生产作业总时间（min）/转炉生产炉数（炉） |  | 25.77 | 44.77 |  |  | 31.16 | 25 | 24.31 | 25 | 22.85 |  | 38.909 |  |  | 31.5 | 41.0716 | 37.9 |  | 31 |  | 35.58 |  |  |  | 35.62 | 36 | 40 |  | 32.08 |  | 29.87 |  | 36.02 | 30 | 24.7982 | 38 | 26.5 | 37.7098 |  |  | 30.41 | 30.06 |  |  | 45 |  |  | 30.3
| 氧枪喷头寿命 | 炉 |  |  | 68 | 117 |  |  | 230 | 371 | 411 | 423 | 468 |  | 92.308 |  |  | 175 | 146.6154 | 95 |  | 268 |  | 187 |  |  |  | 229 | [5 empty] | 278 |  | 267 |  | 170.0345 | 300 | 145 | 61.7941 |  |  | 137.5909 | 381.4 |  |  | 370 |  | 380 | 123.8
| 转炉出钢平均成分，% | C |  |  | 0.06 |  |  |  |  | 0.07 | 0.066 | 0.081 | 0.069 |  | 0.06 |  |  | 0.06 |  |  |  | 0.09 |  | 0.09 |  |  |  | 0.065 | 0.1 | 0.1 |  |  |  | 0.12 |  | 0.019 |  | 0.068 | 0.077 |  | 0.11 |  |  | 0.07 | 0.07 |  |  |  |  | 0.12 | 0.0595
|  | P |  |  | 0.02 |  |  |  |  | 0.25 | 0.03 | 0.03 | 0.035 |  | 0.03 |  |  | 0.023 |  |  |  | 0.023 |  | 0.029 |  |  |  | 0.019 | 0.025 | 0.025 |  |  |  | 0.013 |  | 0.013 |  | 0.023 | 0.0225 |  | 0.02 |  |  | 0.022 | 0.025 |  |  |  |  | 0.021 | 0.024
|  | S |  |  | 0.02 |  |  |  |  | 0.25 | 0.035 | 0.038 | 0.043 |  | 0.02 |  |  | 0.024 |  |  |  | 0.039 |  | 0.032 |  |  |  | 0.027 | 0.02 | 0.02 |  |  |  | 0.039 |  | 0.014 |  | 0.026 | 0.0251 |  | 0.02 |  |  | 0.027 | 0.021 |  |  |  |  | 0.02 | 0.034
| 平均出钢温度，℃ | T |  |  | 1650 |  |  |  |  | 1663 | 1661 | 1655 | 1668 |  | 1668 |  |  | 1644 | 1328.848 | 1291.217 |  | 1639 |  | 1653 |  |  |  | 1609 | 1620 | 1620 |  |  |  | 1616 |  | 1618 |  | 1689 | 1604 |  | 1652.1 |  |  | 1639.5 | 1084.8 |  |  |  |  | 1650 | 1648
| 转炉熔剂消耗，kg/t | 石灰 | 当月实际消耗量（kg）/合格钢坯产量（t） |  | 29.8 | 57.64 |  |  | 38.5 | 37.5 | 33.85 | 44.01 | 32.09 |  | 32.393 |  |  | 43.12 | 31.0625 | 27.7982 |  | 36.59 | 33.23 | 45 |  |  |  | 37.54 | 39.93 | 39.83 |  | 33.57 |  | 43.463 |  | 36.2 | 69.9 | 38.3024 | 38.18 | 28.14 | 32.1 |  |  | 34.38 | 45.7 |  |  | 22.36 |  | 41 | 41.82
|  | 石灰石 | 当月实际消耗量（kg）/合格钢坯产量（t） |  | 30.4 | 0 |  |  | 1.72 | 0 | 0 | 0 | 0 |  | 41.8 |  |  | 5.56 | 3.1 | 0.1 |  | 4.33 |  | 6.1 |  |  |  | 0.86 | [5 empty] | 10.94 |  | 0 |  |  | 0 |  | 0 |  |  | 2.47 | 26.6 |  |  | 0 |  | 0
|  | 轻烧白云石 | 当月实际消耗量（kg）/合格钢坯产量（t） |  |  | 14.88 |  |  | 25.92 | 23.8 | 0 | 0 | 0 |  |  |  |  | 无 | 6.7 | 5.3 |  | 13.26 | 32.85 | 1.8 |  |  |  | 18.92 | 29.59 | 21.65 |  | 16.87(含轻烧镁球) |  | 0 |  | 16.75 |  |  | 0 | 16.51 | 11.82 |  |  | 22.21 | 5.1 |  |  | 1.44 |  | 12 | 19.87
|  | 生白云石 | 当月实际消耗量（kg）/合格钢坯产量（t） |  | 23.4 | 8.68 |  |  |  | 10.02 | 10.05 | 11.02 | 5.98 |  |  |  |  | 13.74 |  |  |  | 1.59 |  | 24.8 |  |  |  | 0 |  |  |  | 3.2 |  | 20.63 |  | 0 |  | 28.8731 | 7.1 | 0.43 | 0 |  |  | 0 |  |  |  | 0 |  | 3
|  | 轻烧镁球 | 当月实际消耗量（kg）/合格钢坯产量（t） | [7 empty] | 0.48 | 0.24 | 0.46 |  | 6 |  |  | 2.86 |  |  |  | 0.38 | 0.36 | 0.6 |  |  |  | 6.1 | [5 empty] | 0 |  | 5.98 |  |  | 5.5 | 0.59 | 0 |  |  | / |  |  |  | 1.73 |  | 0
|  | 其它熔剂 | 当月实际消耗量（kg）/合格钢坯产量（t） | [6 empty] | 14.26 | 0 | 0 | 0 | [8 empty] | 10.59 |  | 1.4 |  |  |  | 0 | 0.76 | 0.2 |  |  |  | 溅渣镁球4.31 |  | 60 |  |  |  |  | 0 |  |  | / | [5 empty] | 2.7 | 8.6
LF精炼工序 | 造渣材料，kg/t | 石灰 | 当月实际消耗量（kg）/合格钢坯产量（t） | [5 empty] | 7.78 |  | 与转炉一起统计 |  |  |  |  | 11.3 |  | 7 | 8.2 | 6.2 |  | 5.68 | [5 empty] | 5.8 | 0.3 | 0.3 |  |  |  | 10 |  | 7.5 |  | 11.25 | 3.42 | 3.2 | 4.45 | [6 empty] | 3.7 |  |  | 5.76
|  | 萤石 | 当月实际消耗量（kg）/合格钢坯产量（t） | [5 empty] | 0.35 |  | 0.12 | 2.41 | 0.54 |  |  | 0 |  | 0.27 |  |  |  | 1.79 | [5 empty] | 1.2 | [5 empty] | 0.988 |  | 1.48 |  | 0 | 0.6 | 1.49 | 0 | [6 empty] | 1.26 |  |  | 1.49
|  | 复合造渣剂 | 当月实际消耗量（kg）/合格钢坯产量（t） | [7 empty] | 0 | 0 | 0 |  |  | 0 | [5 empty] | 2.31 | [5 empty] | 0 | [5 empty] | 1.463 |  | 4.09 |  | 0 | 0 | 1.39 | 6.35
| 石墨电极 消耗 | kg/t | 当月实际消耗量（kg）/合格钢坯产量（t） |  |  | 0.38 |  |  | 0.94 |  | 0.032 | 0.26 | 0.03 |  |  | 0.92 |  | 0.4 | 0.27 | 0.2 |  | 0.27 | [5 empty] | 0.5 | 0.3 | 0.3 |  |  |  | 1.026 |  | 0.45 |  | 0 | 0.33 | 0.53 | 0.36 | [6 empty] | 0.43 |  |  | 0.105
| 日历 作业率 | % | LF全月作业时间（min）/（当月天数*24*60）（min） | [7 empty] | 7.6801 | 25.9503 | 4.5954 |  |  | 25.48 |  | 70.22 | 72.43 | 25.79 |  | 94.98 | [5 empty] | 89.78 | [5 empty] | 95.32 |  | 99.33 |  | 0.0047222 |  | 75.53 | 4.3 | [6 empty] | 2.56 |  |  | 3.1
| 平均精炼 时间 | min | LF全月作业时间（min）/（当月生产炉数）（炉） | [5 empty] | 56.6 |  | 10.9885 | 15.3433 | 7.9821 |  |  | 65.3 |  | 52 | 35 | 21.64 |  | 41 | [5 empty] | 38.41 | 45 | 50 |  |  |  | 101.25 |  | 54.03 |  | 48 | 45 | 28 | 40 | [6 empty] | 67.99 |  |  | 30
| 精炼 电耗 | kwh/t | 当月升温送电总量（kg）/合格钢坯产量（t） |  |  | 50.16 |  |  | 116 |  | 18.8542 | 23.9227 | 16.3198 |  |  | 56.8 |  | 48 | 29.69 | 23.02 |  | 25.97 | [5 empty] | 51.4 | [5 empty] | 77.32 |  | 41.53 |  |  | 44.27 | 53.82 | [7 empty] | 37.99 |  |  | 35.8
RH或VD工序 | RH处理 炉数 | 炉 | [6 empty] | 670 |  | 无 | 无 | 无 | [20 empty] | 59
| RH处理 炉数比例 | % | 当月处理炉数/转炉生产炉数 | [5 empty] | 81.31 | [24 empty] | 5.68
| RH平均 处理周期 | min/炉 | RH全月作业时间（min）/（当月生产炉数）（炉） | [30 empty] | 35.63
| RH插入管寿命 | 次 | [6 empty] | 88
连铸工序 | 连铸比 | % | 连铸坯生产合格量/全厂生产总量 |  | 100 | 100 |  |  | 94.36 | 100 | 100 | 100 | 100 |  |  | 95.84% | 100 | 100 | 36.81 | 100 |  | 100 | 99.97 | 100 |  |  |  | 100 |  |  |  | 100 |  | 100 |  | 42.7 |  | 100 | 100 | 100 | 100 |  |  | 100 | 70.42 |  |  | 100 |  | 100 | 100
| 钢坯 合格率 | % | 合格连铸坯产量/(合格连铸坯产量+检验现场废品量+轧后退废量） |  | 100 | 99.929 |  |  | 99.92 | 99.86 | 100 | 100 | 100 |  | 99.99 | 99.86% | 100 | 99.72 | 99.87 | 99.98 |  | 99.98 | 99.96 | 99.09 |  |  |  | 99.99 | 100 | 100 |  | 100 |  | 99.99 |  | 99.44 | 99.98 | 99.875 | 99.96 | 99.88 | 99.7507 |  |  | 99.98 | 99.98 |  |  |  |  | 99.99 | 99.84
| 钢水收得率 | % | [7 empty] | 100 | 98.61 | 98.66 | 98.52 |  | 99.978 |  | 97.66 |  | 99.33 | 99.97 | [8 empty] | 99.14 | 99.17 |  |  |  | 96.5 |  | 99.56 |  | 98.8903 | [5 empty] | 91.24 | 98.85 | [5 empty] | 99.12
| 合格坯 收得率 | % | 合格连铸坯产量/连铸浇钢接受钢水量 |  |  | 98.5 |  |  | 94.23 | 100 | 98.56 | 98.64 | 98.52 |  | 99.978 | 98.36% | 100 | 98.45 |  |  |  | 99.98 | 98.52 | 99.9 |  |  |  | 96.7 | 100 | 100 |  | 99.88 | 99.88 | 100 |  | 99.51 | 98.5 | 99.46 |  | 99.56 | 99.2592 |  |  | 98.03 | 99.96 |  |  | 99.1 |  | 99.5 | 99.1
| 日历 作业率 | % | 全月浇钢总时间（min）/（当月天数*24*60）（min） |  | 94.21 | 64.56 |  |  |  | 0.92 | 84.8266 | 53.414 | 72.5887 |  | 60.521 | 66.12 | 39.89 | 0.05 | 68.76 | 76.94 |  | 94.98 | 87.44 | 46.67 |  |  |  | 52.1 | 86 | 90 |  | 93.89 |  | 98.25 |  | 92.76 | 90.5 | 56.5528 |  | 87.7 | 60.0926 |  |  | 75.14 | 96.76 |  |  |  |  | 90 | 70.12
| 台时 产量 | t/h | 连铸生产总产量（t）/浇注总时间（h） |  | 75.23 | 123.25 |  |  | 88.15 | 228.89 | 182.4368 | 139.4956 | 137.1131 |  | 122.936 | 52.64 | 131.04 | 170 | 140.038 | 202.9 |  | 273.54 | 166.87 | 148.04 |  |  |  | 209.53 |  |  |  | 198.38 |  | 108 |  | 110.97 |  | 96.1057 |  | 150.3 | 188.7722 |  |  | 119.91 | 120.9715 |  |  |  |  | 200 | 164.05
| 浇注 周期 | min/炉 | 全月浇钢总时间（min）/浇注炉数 |  | 25.85 |  |  |  | 72.65 | 30 | 27 | 26 | 24 |  | 38.978 | 67.87 | 42 | 30 |  |  |  | 30.25 | 33.55 | 31.25 |  |  |  | 30.75 |  |  |  | 33 |  | 38.25 |  | 54.44 | 30 | 24.82 | 45 | 26 | 63.91 |  |  | 30.11 | 28.3946 |  |  | 45 |  | 36 | 29.8
| 中包 寿命 | 小时/包 | 全月浇钢总时间（min）/连铸机开浇次数 |  | 37 |  |  |  | 373.55 | 30 | 24.98 | 26.16 | 26.41 |  | 38.54 | 295.14 | 15 | 32 | 25.926 | 26.87 |  | 37 | 24 | 20.57 |  |  |  | 16.49 |  |  |  | 33.8 |  | 8.54 |  | 10.95 | 16 | 7.07 |  | 20 | 18.41 |  |  | 37.89 | 33.0933 |  |  | 32 |  | 22 | 11.9
| 平均连浇 炉数 | 炉/浇次 | 全月浇钢炉数/连铸开浇次数 |  | 105 | 18.61 |  |  | 5.14 | 60 | 68.9091 | 57 | 72.1765 |  | 59.333 | 4.23 | 9.18 | 40 | 25.926 | 51.5 |  | 67 | 39.51 | 34.6 |  |  |  | 32.17 | 36 | 37 |  | 61 |  | 12.975 |  | 12.06 | 32 | 17.09 | 27.18 | 46 | 29.0143 |  |  | 83.94 | 69.9286 |  |  | 40 |  | 36 | 21.71
| 溢漏率 | % | 全月溢漏钢流数总和/（全月浇钢总炉数*铸机流数） |  | 0 | 0.18 |  |  |  | 0.0001 | 0.082454 | 0.02193 | 0.0326 |  | 0.02 | 1.02 |  | 0 | 0 | 0.04 |  | 0.06 | 0.0001 | 0.021 |  |  |  | 0.02 | 0.005 | 0.005 |  |  |  | 0 |  | 0 |  | 0.2 |  |  | 30 |  |  | 0.01 | 0.014 |  |  | 0 |  | 0.01 | 0.03
| 保护渣 消耗 | kg/吨 | 保护渣消耗总量/全月合格钢产量 |  | 0.48 |  |  |  | 0.57 | 0.4 | 0.25 | 0.25 | 0.25 |  | 0 | 0.52 | 0.52 | 0.75 | 0.163 | 0.163 |  | 0.48 | 0.44 | 0.32 |  |  |  | 0.37 | 0.5 | 0.5 |  | 0.21 | 0.17 | 0.398 |  | 0.33 | 0.45 | 0.35 | 0.587 | 0.26 | 0.42 |  |  | / |  |  |  | 0.4 |  | 0.5 | 0.157
| 热送率 | % | 装炉≥400℃铸坯块数/生产总块数 |  | 91.5 | [5 empty] | 75 | 50 | 75 |  | 70 | 0 |  | 100 |  |  |  | 95.23 | 95 | 81.34 |  |  |  | 94.65 |  |  |  | 75.35 |  | 35.12 |  | 0 |  | 8.02 | 100 |  | 65 |  |  | 95.83 | 86.49 |  |  | 0 |  | 90 | 76.73
| 结晶器寿命 | 炉/个 | （当月结晶器从上线-使用下线总过钢量）/（结晶器更换个数） | [5 empty] | 21000 |  | 6000 | 6000 | 7000 |  | 121 |  |  |  | 4952.329 | 5349.094 |  | 542 | 560 |  |  |  |  | 390 | [5 empty] | 69.2 |  | 40.88 |  | 61.25 | 1200 |  | 126 |  |  | 9252.349 | [5 empty] | 810 | 100.2O炉/个
成品工序 | 钢种分类，% | 非合金钢比率 | [8 empty] | 60 | 50 | 60 |  |  | 0 | [5 empty] | 100 |  | 21.48 |  |  |  | 100 | [5 empty] | 0 |  | 36.54 |  |  | 96.97 |  | 22.91% |  |  | 100
|  | 低合金钢比率 | [8 empty] | 40 | 50 | 40 |  | 97 | 0 |  |  | 42.64 | 86.48 |  | 0 |  | 78.52 |  |  |  |  | 74 | 50 |  |  |  | 81 |  | 53.61 |  | 48.5665 | 1.78 |  | 77.09%
|  | 合金结构钢比率 | [8 empty] | 0 | 0 | 0 |  |  | 100 | [5 empty] | 0 |  | 0 | [5 empty] | 16 |  |  |  | 19 |  | 9.85 |  |  | 1.25
|  | 模铸钢比率 | [8 empty] | 0 | 0 | 0 |  |  | 4.2 | [5 empty] | 0 |  | 0 | [9 empty] | 0 |  |  |  |  | 0
车轴车轮钢
| 合金元素 | 合金元素规定含水量量界限值（%）
|  | 非合金钢 | 低合金钢
| A1 | <0.1 | -
| B | <0.0005 | -
| BI | <0.10 | -
| Cr | <0.30 | 0.30～0.50
| Co | <0.10 | -
| Cu | <0.10 | 0.10～<0.50
| Mn | <1.00 | 1.00～<1.40
| Mo | <0.05 | 0.05～<0.10
| Ni | <0.30 | 0.30～<0.50
| Nb | <0.02 | 0.02～<0.06
| Pb | <0.40 | -
| Se | <0.10 | -
| Si | <0.50 | 0.50～<0.90
| Te | <0.10 | -
| Ti | <0.05 | 0.05～<0.13
| W | <0.10 | -
| V | <0.04 | 0.04～<0.12
| Zr | <0.05 | 0.02～<0.05
| La系（每种元素） | <0.02 | 0.02～<0.05
| 其它规定元素 | <0.05 | -
（S、P、C、N除外）
Note on B6: 冶金交流中心: 小数点后保留两位
Note on B7: 冶金交流中心: 小数点后保留两位
Note on B8: 冶金交流中心: 小数点后保留两位
Note on B9: 冶金交流中心: 小数点后保留两位
Note on B10: 冶金交流中心: 小数点后保留两位
Note on B11: 冶金交流中心: 小数点后保留一位
Note on B12: 冶金交流中心: 小数点后保留两位
Note on B14: 冶金交流中心: 小数点后保留两位
Note on B15: 冶金交流中心: 小数点后保留一位
Note on B16: 冶金交流中心: 小数点后保留一位
Note on B17: 冶金交流中心: 小数点后保留一位
Note on B18: 冶金交流中心: 小数点后保留一位
Note on B19: 作者: 小数点后保留一位
Note on B20: 冶金交流中心: 小数点后保留一位
Note on B21: 冶金交流中心: 小数点后保留两位
Note on B22: 冶金交流中心: 小数点后保留两位
Note on B23: 冶金交流中心: 小数点后保留一位
Note on B44: 冶金交流中心: 小数点后保留两位
Note on B45: 冶金交流中心: 小数点后保留两位
Note on B46: 冶金交流中心: 小数点后保留两位
Note on B47: 冶金交流中心: 小数点后保留两位
Note on D6: 作者: 入炉原料所有物料全部按照100%投入计算，不折算系数；不包括含铁散料；不包括热回收钢水
Note on D7: 作者: 包括所有物料不折算，全部按照100%折算；不包括含铁散料；不包括回炉钢水