## 技术经济指标（板坯）
冶金交流中心 2017年12月炼钢指标 |  |  | 对标联系人：尚美诺15230111569，倪宝梅15373652759；邮箱：shangmeinuo@163.com | [27 empty] | 对标联系人：尚美诺15230111569，倪宝梅15373652759；邮箱：shangmeinuo@163.com | [17 empty] | 对标联系人：尚美诺15230111569，15373652759；邮箱：shangmeinuo@163.com
指标 | 公司名称 |  | 指标定义: | 山西太钢不锈钢 | 山西太钢不锈钢股份有限公司 |  | 济钢 | 安阳钢铁 | 梅山钢铁股份有限公司 |  | 首秦 | 四川德胜 | 山东泰山钢铁 | 唐山建龙特殊钢 | 津西正达 | 安钢 | 远联钢铁 | 福建三明 | 冀南钢铁集团 | 马钢 | 南钢 | 山西建龙 | 涟钢 | 酒钢 |  | 迁安轧一 | 韶钢 | 天铁热轧板有限公司 | 冀南钢铁集团 | 信阳钢铁 | 重钢 | 鞍钢股份有限公司 | 吉林建龙钢铁 | 凌源钢铁 | 天津钢铁 | 元立金属制品 | 唐山文丰 | 山东富伦钢铁 | 本溪北营钢铁（集团）股份有限公司 |  | 荣程钢铁 | 柳钢 | 鄂钢 | 山西新泰 | 朝阳钢铁 | 湘钢 | 唐山中厚板 | 山东隆盛钢铁有限公司
| 分厂名称 |  |  | 炼钢一厂不锈钢生产线 | 炼钢二厂南区 | 炼钢二厂北区 | 210区域 | 第二炼轧厂 | 一炼钢 | 二炼钢 |  | 钢轧厂 | 炼钢厂 |  |  | 第一炼轧厂 |  | 炼钢一厂 | 金鼎厂区 | 四钢轧 | 第一炼钢厂 | 炼钢二厂 |  | 炼轧厂 | 碳钢薄板厂 | 联成炼钢 | 炼钢厂 |  | 文丰新区炼钢厂 |  | 炼钢一厂 | 鲅鱼圈炼钢部 |  | 第一炼钢厂 |  | 炼钢厂 |  | 炼钢厂 | 方坯 | 板坯 |  |  |  | 方坯 | 炼钢厂 | 宽厚板厂 |  | 炼钢厂
炼钢厂综合指标 | 年度累计产量 | wt | 当月底全年累计产量 1月-当月的累计产量 | 45.31 | 226.45 | 364.66 |  | 483.14 | 224.49 | 492.41 | 240.4 |  | 167 |  |  | 102.3 | 22.37 | 218.4158 |  | 55.34 | 498 | 161.0042 | 389.5664 |  |  | 199.43 | 376.66 | 221317.16 |  | 75.26 | 315717.155 | 48.63 | 32.0951173 | 124.4 | 3225683.649 |  | 114.82 | 400 | 43.41 |  | 343.44 | 1122018.434 | 10.6万 |  | 228.23 | 214.4 |  | 106419.09
| 铁水预处理比 | % | 铁水预处理处理量/入转炉铁水量*100% | 0 | 59.57 | 66.37 |  | 42 | 96.03 | 98 | 14.2 |  | 21.06 | [6 empty] | 100% | 6.9 | 5.6 | 83.36 |  |  | 0 |  | 89.01 |  |  | 100 | 80.3 | 93.56 | 2.307 |  | 0 | 0 |  | 63.96 |  | 0 |  | 0.05 |  | 3.948 | ——
| 金属料消耗 | kg/t | 转炉炼钢金属料消耗量（干克／吨）= （入炉铁水+入炉生铁入炉外部废钢+渣钢+内部回收切头、切尾、中包残钢等+合金硅铁、锰铁总量及脱氧剂+其他含铁原料） （千克）/合格钢坯生产量（吨） | 1170.204 | 1213.605 | 1142.442 |  | 1052 | 1125.59 | 1104.66 | 1128.23 |  | 1075.42 | 1034.768 |  | 1079.3 | 1098.2 | 1083.23 |  | 1089 | 1069 | 1101.38 | 1106.05 |  |  | 1090.867 | 1109.025 | 1115 | 1095 | 1086.52 | 1052.673 | 1059.34 | 1112.823 | 1075.67 | 1089.23 | 1086.7 | 1103.25 | 1070 | 1073.967 |  | 1096.6 | 1047.56 | 1084.52 |  | 1114.705415 | 1082 |  | 988.372
| 钢铁料消耗 | kg/t | 转炉炼钢金属料消耗量（干克／吨）= （入炉入炉铁水+生铁+外部废钢+渣钢+内部回收切头、切尾、中包残钢等+其他含铁原料） （千克）/合格钢坯生产量（吨） | 523.7215 | 1065.366 | 1040.552 |  | 1061 | 1105.58 | 1088.86 | 1106.7 |  | 1066.55 | 1111.033 |  | 1060.58 | 1088.2 | 1060.24 |  | 1073.2 | 1054 | 1089.29 | 1100.41 |  |  | 1085.13 | 1072.021 | 1105 | 1080 | 1064.74 | 1042.588 | 1046.34 | 1084.897 | 1080.009 | 1064.036 | 1097.85 | 1069 | 1072 | 1060.641 |  | 1087.9 | 1023 | 1069.43 |  | 1104.073415 | 1076 |  | 979.351
| 铁水单耗 | kg/t | 当月入转炉铁水总量（kg）/当月合格钢坯生产量（t） | 0 | 1028.292 | 930.425 |  | 948 | 943.56 | 903.79 | 980 |  | 914.4 | 899.1244 |  | 864.89 | 924.1 | 855.71 |  | 956.5 | 924 | 935 | 849.23 |  |  | 921.6 | 880.96 | 952.86 | 814 | 908.26 | 916.3757 | 918.7 | 973.8729511 | 979.57 | 912.0453 | 823.5 | 924.15 | 900 | 984.6921 |  | 856.2 | 914.38 | 910.82 |  | 865.007807 | 822 |  | 838.433
| 生铁块单耗 | kg/t | 当月入转炉生铁总量（kg）/当月合格钢坯生产量（t） | 0 | 0 | 8.439159 |  | 21 | 0 | 5.28 | 0 |  | 59.68 | 0 |  | 7.69 | 0 | 12.38 |  | 0 | 2.4 | 33.01 | 1.96 |  |  | 0 | 17.956 | 73.97 | 27 | 3.85 | 0 | 7.57 | 0 | 0.741 | 79.45231 | 11.9 | 4.2 | 10 | 2.356503 |  | 0.9 | 923.81 | 18.29 |  | 0 | 22 |  | 76.23
| 废钢铁单耗 | kg/t | 当月入转炉内部废钢与外部废钢总量（kg）/当月合格钢生产量（t） | 523.7215 | 29.2857 | 59.63676 |  | 20.83 | 121.7 | 165.34 | 87.77 |  | 92.47 | 123.5269 |  | 188.01 | 160.2 | 192.15 |  | 165.82 | 141 | 121.28 | 247.35 |  |  | 163.5344 | 173.1049 | 78.17 | 239 | 145 | 126.212 | 120.06 | 111.0238971 | 99.697 | 72.53831 | 274.5 | 39.38 | 0.6 | 73.59266 |  | 220.3 | 99.19 | 73 |  | 239.065608 | 220 |  | 64.688
| 含铁散料 | kg/t | 当月入转炉包括氧化铁皮、污泥球、烧结块矿、原块矿等总量(kg)/当月合格钢生产量（t) | 0 | 0.3857314 | 36.66725 |  | 18.26 | 19.22 | 22.62 | 45.8 |  | 0 | 12.11647 |  | 3.68 | 10 |  |  | 5.942 | 0 | 12.09 |  |  |  | 23.69894 | 23.66718 | 0 | 0 | 3.42 |  | 5.41 | 21.9391939 |  | 25.194 | 5.06 | 65 | 0.02 | 2.33413 |  | 10.4 | 8.13 | 23.11 |  | 3.169128 | 13.8
| 工序单位能耗 | kgce/t | 全厂工序能耗=全厂各工序能耗总和（kgce）/当月合格钢坯生产量（t） | 301.6156 | -16.93 | -24.07 |  | -7.3 | 3.64 | -18.2 | -3.1 |  | -19.25 |  |  | 6.3 |  | -8.37 |  | -10.6 | -15.6 |  | -9 |  |  | -14 | -9.719 | 2.16 | -8.3 | -9.87 | -4.634702 | -5.35 | - | -13.04 | -9.11 | 8.75 | -21 | -15 | -6.730243 |  | 6.06 | -19.58 | 110 |  | 205.4242 | -11.38
| 蒸汽回收 | kg/t | 子项：蒸汽回收量kg，母项：合格钢产量 | 0 | 112.32 | 106.11 |  | 0.02 | 0.042 | 0.0206 | -26.5 |  |  | -0.07100749 |  |  |  | 62.07 |  | 0.079 | 0.039 | 0.068 | 106.01 |  |  |  | 0.051 | 0.076 | -0.033 |  | 9.439462 | 82.5 | -0.0971985854 | 0.107 | 0.091 | 91 | 0.039 | 78 | 45.56617 |  |  |  | 4.19 |  | -0.079 | 0.01
| 新水消耗 | m^3/t |  | 0.4044715 | 0.03 | 0.23 |  | 0.81 | 0.64 | 0.58 | 0 |  | 0.12 | 0.1450727 |  |  | 0.43 | 0.97 |  | 2.48 | 25.7 | 0.43 | 0.748 |  |  | 0.66 | 0.75 | 0.55 | 0.676 | 0.21 |  | 0.39 | 0 | 0.063 | 0.9660697 | 0.48 | 0.389 | 0.35 | 1.221625 |  |  | 0.88 | 0.7 |  | 0.293 | 0.035 |  | 1.29
| 氩气消耗 | m^3/t | 全厂氩气使用量（m3）/当月合格钢坯生产量（t） | 13.69928 | 1.18 | 0.86 |  | 0.92 | 1.6 | 1.22 | 0.55 |  |  | 2.194694 |  |  | 0.93 | 2.85 |  | 4.3 | 1.1 | 1.26 | 0.7466 |  |  | 3.15 | 1.26 | 2.29 | 0.507 |  |  | 1.68 | 0.6791811912 | 1.496 | 2.179433 | 0.76 | 2.011 | 0.95 | 1.492834 |  | 1.535 |  |  |  | 1.32 | 0.75
| 氮气消耗 | m^3/t | 全厂氮气使用量（m3）/当月合格钢坯生产量（t） | 39.90931 | 26.67 | 41.62 |  | 63 | 69.72 | 30.72 | 36.1 |  |  | 42.41013 |  | 45 | 53.85 | 79.43 |  | 44.5 | 57.2 | 58.88 | 20.84 |  |  | 51.06 | 37.59 | 57.37 | 40.897 | 64.47 |  | 66.14 | 59.92017 | 50.8 | 29.13264 | 37.47 | 55.59 | 44.4 | 56.74386 |  | 57.92 |  | 49 |  | 42.385 | 33.4 |  | 42.68
| 氧气消耗 | m^3/t | 全厂氧气量（m3）/当月合格钢坯生产量（t） | 77.99914 | 53.09 | 55.39 |  | 48 | 64.05 | 45.04 | 53.8 |  | 57.7 | 58.30957 |  | 49.9 | 60.59 | 59.16 |  | 55.9 | 51.3 | 56.56 | 54.19 |  |  | 55.05 | 55.61 | 59.33 | 53.57 | 64.22 | 59.10562 | 54.51 | 51.99949 | 48.56 | 54.7593 | 52.93 | 58.22 | 60 | 59.10701 |  | 60.56 | 51.76 | 54 |  | 54.261 | 54 |  | 49.39
| 煤气回收量 | m^3/t | 全厂煤气回收量（m3）/当月合格钢坯生产量（t） | 0 | 113.66 | 116.02 |  | 106.75 | 104 | 119.57 | 146.2 |  |  | 150.3751 |  | 61.18 | 128.5 | 111.47 |  | 117.5 | 0.11 | 103.22 | 119.4203 |  |  | 64.45 | -112.92 | 112.52 | -106.77 | 117 | 70.76195 | 114.5 | -132.1765 | 111.9 | 130.26 | 132.6 | 91.26 | 125 | 100.9528 |  | 0 | 131607675 | 110 |  | -0.433 | 118
| 从业人员实物劳产率 | t/人 | 合格钢生产量（吨）/转炉炼钢厂（车间）工人及学徒总人数 | 89.63976 | —— | —— |  | 225 | 255.83 | 592.86 | 320 |  | 190.43 |  |  | 70.3 | 309.8 | 200.55 |  | 500 | 588 |  | 443.5 |  |  | 185.5798 | 463.2285 | 1589 |  | 300.24 | 4706.34 | 542.09 | 505.4349 | 371.985 | 172.045 | 3269.47 | 2100 | 3330 | 250.0541 |  | 288.33 | 457.03 |  |  | 676.303
| 内控合格率 | % | 内控成分合格炉数/生产总炉数 | 100 | 98.43 | 99.71 |  | 99.38 | 90.74 | 93 | 99.88 |  | 92.5 |  |  | 99.56 | 99.99 |  |  | 98.45 | 97.8 | 98.22 | 99.85 |  |  | 100 |  | 100 |  | 99.99 |  | 95.69 | 99.81 |  | 74.36 | 99.95 | 99.78 | 99.8 | 44.41 |  | 99.83 |  | 90 |  | 100 | 99.4%
| 钢坯合格率 | % | 钢坯合格生产量/总钢坯生产量 | 99.55862 | 99.95911 | 99.88409 |  | 99.46 | 99.97 | 99.91 | 97.58 |  | 100 |  |  | 99.98 | 100 | 99.9 |  | 100 | 97.5 | 98.89 | 100 |  |  | 99.99342 | 99.99435 | 100 |  | 99.94 | 99.58361 | 99.82 | 99.91 | 99.99 | 99.8915 | 99.51 | 99.89 | 99.5 | 99.99424 |  | 99.88 |  | 99.98 |  | 100 | 98.86%
| 精炼比例 | % | 过（LF+RH）总钢量/总产量。（同时过RH和LF的钢水只记一次产量） | 100 | 93.29 | 96.23 |  | 96 | 79.53 | 72.54 | 100 |  | 50.11 |  |  | 100 | 0 | 97.23 |  | 92 | 100 | 0 | 96.89 |  |  | 100 | 91.6435 | 98.4 | 95.9 |  | 0.4759648 | 100 | 1.18% | 100 | 100 | 87.55 | 99.98 | 50 | 70.70473 |  | 91.97 |  | 56.02 |  | 100 | 100%
| 电耗 | kwh/t | 全厂电耗/合格钢产量 | 586.42 | 88.10987 | 217.1632 |  | 83.21 | 80.34 | 49.36 | 91.8 |  | 50.14 | 53.44836 |  | 94 | 42.56 | 77.4 |  | 100 | 61.6 | 30.11 | 67.44 |  |  | 86.3 | 74.62324 | 67.46 | 82.46 | 27.36 | 53.82259 | 70.05 | 23.03554 | 45.591 | 67.79803 | 73.07 | 68.89 | 30 | 66.66574 |  | 71.28 | 26.95 | 42 |  | 64.448 | 84 |  | 47.66
| 耐材消耗 | 元/t | 全厂所有耐材成本（元)/合格钢产量（t） | 不详 | 42.04 | 40.66 |  | 39.85 | 51.82 | 39.77 | 86.5 |  | 31.35 |  |  | 44.57 | 11.68 | 28.94 |  | 44 |  |  | 59.82 |  |  | 32.53 |  | 78.04 | 53.79 | 24.89 | 7.290811 | 39.5 | 24.53 | 52.83 | 41.99 | 10.45 | 58.36 |  | 46.87 |  | 1.59 | 2.74 | 34 |  | 3.377657089 | 60 |  | 2.81
铁水预处理 | 处理前铁水成分平均含量,% | C |  | 无 | 4.46 | 4.15 |  | 4.44 |  |  | 4.25 |  | 4.35 | [6 empty] | 4.5 |  |  | 4.3 |  |  | 4.4 |  | 4.46 |  |  |  | 4.59 | 4.32 | 4.63 |  |  |  |  | 4.37 | 4.3
|  | Si |  |  | 0.49 | 0.55 |  | 0.4 |  |  | 0.36 |  | 0.51 |  |  | 0.5 |  |  |  | 0.39 |  |  | 0.52 |  |  | 0.4 |  | 0.57 |  |  | 0.56 | 0.38 | 0.355 | 0.562 |  |  |  |  | 0.4 | 0.43
|  | P |  |  | 0.061 | 0.066 |  | 0.09 | 0.10511 | 0.1053 | 0.11 |  | 0.125 |  |  | 0.1 |  |  |  | 0.119 |  |  | 0.102 |  |  | 0.1 |  | 0.17 |  |  | 0.1353333 | 0.095 | 0.117 | 0.08 |  |  |  |  | 0.098 | 0.098
|  | S |  |  | 0.023 | 0.029 |  | 0.041 | 0.02647 | 0.02346 | 0.036 |  | 0.02 |  |  | 0.04 |  |  |  | 0.025 |  |  | 0.033 |  |  | 0.038 |  | 0.042 |  |  | 0.03366667 | 0.035 | 0.039 | 0.038 |  |  |  |  | 0.037 | 0.036
|  | T,℃ |  |  | 1358 | 1322 |  | 1329 |  |  | 1325 |  | 1335 |  |  | 1300 |  |  |  | 1370 |  |  | 1332 |  |  | 1390 |  | 1275 |  |  |  | 1343 | 1338 | 1289 |  |  |  |  | 1320 | 1314
| 处理后平均成分含量，% | C |  |  | 4.42 | 4.1 |  | 4.41 |  |  | 4.22 |  | 4.35 | [6 empty] | 4.5 |  |  | 4.3 |  |  |  |  | 4.43 |  |  |  | 4.57 | 4.29 | 4.63 |  |  |  |  | 4.37 | 4.3
|  | Si |  |  | 0.47 | 0.56 |  | 0.4 |  |  | 0.38 |  | 0.51 | [6 empty] | 0.4 |  |  | 0.52 |  |  |  |  | 0.57 |  |  |  | 0.38 | 0.35 | 0.562 |  |  |  |  | 4 | 0.43
|  | P |  |  | 0.059 | 0.065 |  | 0.092 | 0.01458 | 0.01446 | 0.11 |  | 0.125 | [6 empty] | 0.119 |  |  | 0.102 |  |  |  |  | 0.145 |  |  |  | 0.095 | 0.12 | 0.08 |  |  |  |  | 0.099 | 0.099
|  | S |  |  | 0.012 | 0.01 |  | 0.003 | 0.00432 | 0.0042 | 0.013 |  | 0.015 | [6 empty] | 0.002 |  |  | 0.002 |  |  |  |  | 0.015 |  |  |  | 0.003 | 0.0114 | 0.01 |  |  |  |  | 0.021 | 0.015
|  | T,℃ |  |  | 1335 | 1300 |  | 1310 | 1328.34 | 1355.95 | 1312 |  | 1295 | [6 empty] | 1352 |  |  | 1306 |  |  |  |  | 1255 |  |  |  | 1317 | 1313.56 | 1268 |  |  |  |  | 1305 | 1299
| 石灰粉单耗 | kg/t | 当月实际消耗量（kg）/处理铁水量（t） |  | 4.22 | 4.5 |  | 2.63 | 2.21 | 2.02 | 0 |  | 4.2 | [6 empty] | 8 |  |  | 5.82 |  |  |  |  | 2.9 |  |  |  | 1.61 | 0 | [5 empty] | 2.66 | 2.81
| 颗粒镁 | kg/t | 当月实际消耗量（kg）/处理铁水量（t） |  | 1.21 | 0 |  | 0.69 | 0.46 | 0.42 | 0.52 | [8 empty] | / | [7 empty] | 0.6 |  |  |  | 0.43 | 0.5514858 | 0.663 |  |  |  |  | 0.71 | 0.73
| 电石 | kg/t | 当月实际消耗量（kg）/处理铁水量（t） |  | 0 | [5 empty] | 0 | [8 empty] | / | [7 empty] | 0 |  |  |  |  | 0
| 萤石粉 | kg/t | 当月实际消耗量（kg）/处理铁水量（t） |  | 0 | 0 |  |  |  |  | 0 |  | 0.37 | [6 empty] | / | [7 empty] | 0 |  |  |  |  | 0
| 处理周期 | min/罐 | 当月生产作业总时间（min）/预处理总罐数（罐） |  | 31.5 | 34 |  | 20 | 36.99 | 28.83 | 37 |  | 27 | [6 empty] | 20 |  |  | 42 |  |  |  |  | 28.92 |  |  |  | 41.2 | 27.86 | 38 |  |  |  |  | 30.8 | 30.7
| 铁水包平均寿命 | 次 |  |  | 924.4 | 451.5 |  | 1200 |  |  | 1150 | [8 empty] | 500 |  |  | 612 |  |  |  |  | 976 |  |  |  | 885 | 998.87 | 750 |  |  |  |  | 1067 | 1067
| 铁损 | kg/t | （处理前铁水总量-处理后铁水总量)(kg)/处理前铁水总量(t） |  | 17.46 | 12.7 |  | 12.8 | 20 | 15.8 | 18 | [8 empty] | 5 |  |  | 6.73 |  |  |  |  | 0.02 |  |  |  | 9.95 | 3 | 12 |  |  |  |  | 12 | 10
转炉工序 | 当月转炉生产量 | wt |  | 4.025 | 19.9620776 | 32.5387862 |  | 35.99 | 20.71 | 45.31 | 21.8 |  | 15 |  |  | 5.69 | 22.37 | 15.18 |  | 74.4 | 40 | 20.22 | 33.39 |  |  | 8.17 | 33.03 | 22.13 | 7.7 | 3.72 |  | 48.63 | 32.60864 | 10.862 | 216260.792 | 490421.992 | 6.25 | 35 | 7.52 | 35.89 | 23.06 | 1122018.434 |  | 23.73 | 2.08
| 当月下线炉衬寿命 | 炉 | 当月下线寿命,无下线炉役不填写 | 738 | 无 | 无 | [9 empty] | 560 |  |  |  | / | [12 empty] | 无 |  | 3#转炉 11980 |  | 721 | 16000
| 日历作业率 | % | 转炉全月作业时间（min）/（当月天数*24*60）（min） | 94.01434 | 83.63277 | 72.06467 |  | 87 | 37.9 | 79.64 | 57 |  | 78.82 |  |  | 58.09 | 85.45 | 69.11 |  | 55 | 76.4 | 86.39 | 70.65 |  |  | 22.78 | 79.3871 | 47.45 | 68.96 | 96.64 | 58.07348 | 54.63 | 80.44 | 93.011 | 84.38374 | 91.99 | 55.21 | 95 | 94.89247 |  |  | 89.43 | 69% | 43.2 | 61.922
| 利用系数 | t/公称吨.日 | 当月转炉生产合格钢水量（t）/（公称吨数*当月天数） | 14.426t/MVA.日 | 27.71 | 22.5 |  | 88 | 14.34 | 29.91 | 66.45 |  | 35.65 |  |  | 18.37 | 48.11 | 24.49 |  | 15 | 28.6 | 27.17 | 25.65 |  |  | 8.23 | 29.59515 | 19.83 |  | 41.22 | 16.16575 | 20.11 | 43.82882 | 29.199 | 29.06731 | 46.71 | 20.15 |  | 38.89731 |  | 31 | 32.61 |  | 59.2 | 28.27
| 转炉每炉产钢量 | t/炉 | 当月转炉生产合格钢水量（t）/当月生产炉数（炉) | 88.07057 | 74.73634 | 185.6177 |  | 158 | 155.38 | 266.45 | 101.5 |  | 59.83 |  |  | 101.87 | 57.01 | 97.75 |  | 310 | 161.1 | 106.59 | 211.76 |  |  | 149.5515 | 120.2775 | 194 | 91 | 60 | 213.9005 | 268.06 | 154.3239 | 103.645 | 107.0598 | 65.41 | 99.64 | 120 | 157.0528 |  | 117.18 | 135.1 |  | 88.5 | 128.1661 |  |  | 64
| 炉容比 | m3/t | 新砌炉炉内容积(m3)/公称吨数（t） | 1.12 | 0.82 | 0.85 |  | 0.9 |  |  | 0.85 |  | 0.75 |  |  | 0.91 | 1.18 |  |  |  | 1 | 0.8921 | 0.94 |  |  | 0.88 |  | 0.95 | 0.89 | 0.95 |  | 0.917 | 0.85 | 0.872 |  | 0.68 | 0.86 | 1.003 | 0.94 |  | 0.78 |  |  | 0.8 |  |  |  | 0.89
| 冶炼周期 | min/炉 | 当月生产作业总时间（min）/转炉生产炉数（炉） | 91.8337 | 42.01088 | 44.20934 |  | 38 | 38.02 | 41.8 | 38.4 |  | 30.08 |  |  | 46.39 | 26 | 39.76 |  | 40 | 41.2 | 40.66 | 40 |  |  | 37.2 | 38.71639 | 37.23 | 34.79 | 32.15 | 44.13333 | 40.33 | 38.72 | 39.618 | 37.3329 | 26.5 | 37.95 | 37 | 45.97685 |  | 38 | 38.46 | 43.03 | 31.5 | 34 |  |  | 30
| 氧枪喷头寿命 | 炉 |  | 无 | 177.7333 | 218.3 |  | 200 | 445 | 425.25 | 680 |  | 77.18 |  |  | 79.86 | 111 | 103.53 |  | 400 | 205 | 189 | 83 |  |  | 301 | 123 | 453 |  | 402.5 | 164.2222 | 365 | 172.12 | 131 | 102 | 147 | 274 | 210 | 212.6154 |  | 300 | 129.86 | 135 | 175
| 转炉出钢平均成分，% | C |  |  | 0.07 | 0.062 |  | 0.09 |  |  | 0.075 |  | （碳素钢）0.13 |  |  | 0.07 |  |  |  | 0.04 |  | 0.05 | 0.033 |  |  | 0.07 |  | 0.15 | 0.08 | 0.07 |  | 0.05 | 0.07 | 0.095 | 0.08 |  | 0.09 | 0.1 | 0.31 | 0.06 | 0.0745 |  |  | 0.06
|  | P |  |  | 0.0145 | 0.009 |  | 0.009 |  |  | 0.013 |  | 0.028 |  |  | 0.02 |  |  |  | 0.012 |  | 0.025 | 0.0142 |  |  | 0.015 |  | 0.15 |  | 0.025 |  | 0.02 | 0.0165 | 0.0167 | 0.012 |  | 0.012 | 0.02 | 0.016 | 0.016 | 0.022 |  |  | 0.023
|  | S |  |  | 0.009 | 0.017 |  | 0.018 |  |  | 0.028 |  | 0.02 |  |  | 0.02 |  |  |  | 0.012 |  | 0.022 | 0.031 |  |  | 0.035 |  | 0.15 |  | 0.021 |  | 0.009 | 0.0189 | 0.0229 | 0.015 |  | 0.015 | 0.035 | 0.023 | 0.017 | 0.028 |  |  | 0.024
| 平均出钢温度，℃ | T |  | 1600 | 1694 | 1663 |  | 1641 | 1662.07 | 1641.21 | 1647 |  | 1650 |  |  | 1620 | 1640 | 1326.718 |  | 1670 |  | 1653 | 1605 |  |  | 1640 |  | 1659 |  | 1084.8 |  | 1682 | 1605 | 1639 | 1660 |  | 1594 | 1590 | 1625 | 1670 | 1600.43 |  |  | 1644
| 转炉熔剂消耗，kg/t | 石灰 | 当月实际消耗量（kg）/合格钢坯产量（t） | 55.141 | 29.30464 | 25.44162 |  | 44 | 26.23 | 20.08 | 28.2 |  | 38.46 |  |  | 49.25 | 58.3 | 40.9 |  | 33.5 |  | 37.23 | 40.91 |  |  | 45.1 | 36.56607 | 50.2 | 53 | 50.3 |  | 32.16 | 36.9119386 | 24.07 | 42.023 | 29.17 | 38.85 | 31 | 34.46 | 30.54 | 36.39 | 40.96 |  | 38.71 |  |  |  | 69.9
|  | 石灰石 | 当月实际消耗量（kg）/合格钢坯产量（t） | 0 | 24.10182 | 27.4361 |  | 19 | 1.11 | 3.84 | 11.1 |  | 28 |  |  |  | 0 | 4.7 |  | / |  | 0 | 0 |  |  | 0 |  | 5.5 |  | 27.8 |  |  | 19.0367337 | 57.48 |  |  | 0 | 6 | 8.79 | 4.82 | 0 |  |  | 4.21 | 18
|  | 轻烧白云石 | 当月实际消耗量（kg）/合格钢坯产量（t） | 0 | 16.47275 | 20.89448 |  | 0.25 | 13.13 | 11.04 | 4.5 |  | 26 |  |  | 17.99 |  | 6.8 |  | / |  | 14.23 | 23.89 |  |  | 5.4 | 23.87788 | 29.5 |  | 13.3 |  | 15.19 | 12.5425371 |  | 21.871 | 17.35 | 18.27 | 19 |  |  | 0 |  |  | 无
|  | 生白云石 | 当月实际消耗量（kg）/合格钢坯产量（t） | 0 | 18.94691 | 10.69135 |  |  | 8.72 | 4.19 | 0 | [8 empty] | 18.2 |  | 14.75 | 5.91 |  |  | 0 |  | 0 |  |  |  | 11.11 | 0 |  | 5.101 | 0.49 | 0 | 2 | 22.48 | 28.81 | 3.44 |  |  | 13.74
|  | 轻烧镁球 | 当月实际消耗量（kg）/合格钢坯产量（t） | 0.817 | 0 | 0 |  |  | 1.43 | 1.68 | 0 | [5 empty] | 10.8 |  |  | / |  | 2.21 | 0 | [9 empty] | 11.9486649 | 0.316 | 0.741 | 0.89 | 5.88 |  |  |  | 4.72 |  |  | 2.86 | 12.1
|  | 其它熔剂 | 当月实际消耗量（kg）/合格钢坯产量（t） | 7.396 | 3.198229 | 0 |  |  |  |  | 0 |  | 0.12 |  |  | 2.65 |  |  |  | / |  | 1.12 | 0.54 |  |  |  | 1.36223 |  |  |  |  | 10.46 | 0 | 5.284 | 1.785 |  | 60 | 9 | [6 empty] | 64.1
LF精炼工序 | 造渣材料，kg/t | 石灰 | 当月实际消耗量（kg）/合格钢坯产量（t） | 0 | 5.88367 | 2.882512 |  | 4.51 |  |  | 11.5 |  | 4.52 |  |  |  |  | 10.01 |  | 6 |  |  | 5.11 |  |  | 6.7 |  | 3.5 | 3.2 |  |  | 7 | 8.12 | 6.249 | 6.788 | 3.1 | 7.5 | 3 | 7.48 | 7.11 | 3.65 |  |  | 7
|  | 萤石 | 当月实际消耗量（kg）/合格钢坯产量（t） | 0 | 0.2140835 | 0.2860337 |  | 0.6 |  |  | 1.2 | [8 empty] | / |  |  | 0 |  |  | 1.7 |  | 1.3 |  |  |  | 0.36 | 1.9 | 1.059 | 1.133 | 0.24 | 1.44 | 0.7 | 0.84 | 0.65 | 0.72 |  |  | 0.27
|  | 复合造渣剂 | 当月实际消耗量（kg）/合格钢坯产量（t） | 0 | 无 | 无 |  |  |  |  | 0 |  | 0.47 | [6 empty] | / |  |  | 0.51 |  |  |  |  | 0 |  |  |  | 1.72 | 0 | 2.041 | 1.587 | 2.11 | 4.12 |  |  |  | 0
| 石墨电极 消耗 | kg/t | 当月实际消耗量（kg）/合格钢坯产量（t） |  | 0.22 | 0.136 |  | 0.31 | 0 | 0.19 | 0.51 |  | 0.51 |  |  |  | 0 | 0.31 |  | 0.1 |  |  | 0.22 |  |  | 0.17 | 0.4146432 | 0.48 | 0.379 |  |  | 0.23 | 0 | 0.219 | 0.345 | 0.5 | 0.45 | 0.5 | 0.61 | 0.53 | 0.33 |  |  | 0.4 | 0.25
| 日历 作业率 | % | LF全月作业时间（min）/（当月天数*24*60）（min） |  | 96.81 | 50.01 |  | 94 |  |  | 75 | [5 empty] | 0 | 59.2 |  | 20 |  |  | 85.82 |  |  | 47.68 | 78.2161 | 73.79 |  |  | 33.31093 | 86.38 | 1.18% | 97.41 | 44.97446 | 75.7 | 98.45 | 70 | 0.72 | 0.98 |  |  |  | 70.22 | 75.6
| 平均精炼 时间 | min | LF全月作业时间（min）/（当月生产炉数）（炉） |  | 54.29373 | 58 |  | 34 | 39.28 | 42.95 | 58.9 |  | 35 |  |  |  | 0 | 34.99999 |  | 90 |  |  | 61 |  |  | 38 | 42.13475 | 59.78 |  |  | 50.92466 | 44 | 35.33 | 42.94 | 50.4 | 28 | 56.23 | 25 | 68.9 | 60.37 | 45 |  | 60 | 52 | 34.3
| 精炼 电耗 | kwh/t | 当月升温送电总量（kg）/合格钢坯产量（t） |  | 27.86 | 28.11 |  | 37 | 24.31 | 34.15 | 50.5 |  | 49 |  |  |  | 52.6 | 30.49 |  | 40 | 40 |  | 43.11 |  |  | 29.72 | 38.15407 | 32.69 | 35.1 |  |  | 31.26 | 29.37 | 24.768 | 34.67036 | 50.39 | 42.89 | 35 | 50.51 | 42.7 | 44.6 |  | 54 | 48 | 28.9
RH或VD工序 | RH处理 炉数 | 炉 |  | VOD 0 | 1481 | 108 |  | 61 | 591 | 552 | 954 |  | 无 | [6 empty] | 1112 | 984 |  | 742 |  |  |  |  | 0 |  |  | 486 | 1090 |  |  |  |  | / |  |  | 782
| RH处理 炉数比例 | % | 当月处理炉数/转炉生产炉数 |  | 55.48 | 4.21 |  | 2.26 | 44.2 | 32.77 | 42 | [8 empty] | 63.8 | 39.6 |  | 43.8 |  |  |  |  | 0 |  |  | 32.9% | 60.29 |  |  |  |  | / |  |  | 34.67%
| RH平均 处理周期 | min/炉 | RH全月作业时间（min）/（当月生产炉数）（炉） |  | 45 | 38.3 |  | 35 | 36.18 | 26.25 | 46.73 | [8 empty] | 35 | 41.2 |  | 25.2 |  |  |  |  | 0 |  |  | 50.44033 | 35.4 |  |  |  |  | / |  |  | 27.11
| RH插入管寿命 | 次 |  |  | 38.21053 | / |  | 70 |  |  | 115 | [8 empty] | / |  |  | 88 |  |  |  |  | 0 |  |  |  | 82 |  |  |  |  | / |  |  | 109
连铸工序 | 连铸比 | % | 连铸坯生产合格量/全厂生产总量 | 96.88654 | 100 | 100 |  | 99.81 | 100 | 100 | 100 |  | 100 |  |  | 100 | 100 | 64.85 |  | 100 | 100 | 100 | 99.84 |  |  | 100 | 100 | 100 | 100 | 15.83 |  | 100 | 全连铸 | 100 | 100 | 100 | 43.4 |  | 100% | 100% | 100 | 100 | 99.92 | 100 | 100 | 100
| 钢坯 合格率 | % | 合格连铸坯产量/(合格连铸坯产量+检验现场废品量+轧后退废量） | 99.62019 | 99.95911 | 99.88409 |  | 99.55 | 99.97 | 99.91 | 97.9 |  | 100 |  |  | 99.94 | 100 | 100 |  | 100 | 97.5 | 100 | 100 |  |  | 99.96 |  | 100 |  | 99.97 | 99.58361 | 99.82 | 99.91 | 99.99 | 99.8915 | 99.89 | 92.09 | 99.8 | 99.94% | 100% | 99.88 | 99.91 | 99.95 | 98.02 | 99.9403 | 99.5
| 钢水收得率 | % |  |  | 97.45189 | 97.07267 |  | 99.48 |  |  | 98.4 |  | 99.05 |  |  | 98.34 |  | 99.666 |  | 98 |  | 99.15 | 98.4 |  |  |  |  | 99.53 |  | 98.62 |  | 98.43 | 1.02 | 99.89 |  |  | 99.21 | 99.9 | [6 empty] | 99.68138 | 98.5
| 合格坯 收得率 | % | 合格连铸坯产量/连铸浇钢接受钢水量 | 95.89412 | 99.95911 | 99.88409 |  | 99.21 | 97.49 | 99.76 | 99.79 |  | 100 |  |  | 100 | 99.85 |  |  | 98 | 99.5 | 99.98 | 98.4 |  |  | 99.95981 | 98.43893 | 98.6 |  | 99.98 | 98.00307 | 98.43 | 0.98 | 99.904 | 97.23956 | 99.58 | 99.21 | 99.8 | 98.77% | 99.13% |  | 99.68 |  | 98.45 | 99.81199
| 日历 作业率 | % | 全月浇钢总时间（min）/（当月天数*24*60）（min） | 45.17473 | 91.78091 | 85.21429 |  | 81.56 | 66.5 | 86.5 | 60.33 |  | 56.5 |  |  | 30.06 | 85.46 | 47.684 |  | 50 | 79 | 91.48 | 67.87 |  |  | 47.68145 | 64.74328 | 46.77 | 67.06 | 46.79 | 52.92563 | 75.12 | 93.49 | 90.323 | 47.17574 | 87.8 | 71.71 | 99 | 37.8% | 80.1% |  | 89.43 | 63 | 0.05 | 79.86223 | 78
| 台时 产量 | t/h | 连铸生产总产量（t）/浇注总时间（h） | 58.01121 | 97.44491 | 256.6173 |  | 240 | 201.2 | 346.08 | 6.6 |  | 140.17 |  |  | 136.42 | 136 | 138.76 |  | 350 | 222.7 | 140.87 | 330.15 |  |  | 230.1765 | 171.4183 | 159 |  | 113.4407 |  | 290 | 231.5 | 161.636 | 154.0374 | 148.08 | 112.5436 | 140 | 134.9 | 201.9 |  | 197.09 | 199 | 170 | 176.9936 | 198
| 浇注 周期 | min/炉 | 全月浇钢总时间（min）/浇注炉数 | 45.88396 | 100.22 | 38.3 |  | 40 | 44.67 | 46.8 | 35 |  | 31.96 |  |  | 38 |  |  |  | 40 | 41.2 | 41.32 | 38.57598 |  |  | 38.98352 |  | 37.06 |  | 31.8 | 45.771 | 55.65 | 36.58 | 40 | 37 | 36 | 51.71461 | 45 | 68.8 | 46.1 | 43 |  | 44 | 30 | 22.80473 | 38
| 中包 寿命 | 小时/包 | 全月浇钢总时间（min）/连铸机开浇次数 | 4.364935 | 44.94678 | 5.01 |  | 15 | 8.86 | 8.82 | 580 |  | 15.18 |  |  | 15、10 | 70 | 26.579 |  | 240 |  | 14.11 | 6.05 |  |  | 11.88997 |  | 6.62 |  | 22.6 |  | 7.016 | 15.02 | 15.273 |  | 31 | 14.82007 | 24 | 7.6 | 8.5 |  | 35.75 | 480 | 32 | 19.8 | 13.5
| 平均连浇 炉数 | 炉/浇次 | 全月浇钢炉数/连铸开浇次数 | 5.707792 | 35.46667 | 11.03125 |  | 17 | 49.22 | 28.95 | 17.6 |  | 28.5 |  |  | 7.9 | 120 | 33.667 |  | 6.5 | 22.8 | 19.6 | 9.41 |  |  | 18.3 | 19.06944 | 10.73 |  | 43 | 17.57143 | 7.565 | 23.47778 | 55.158 | 20.35354 | 71.5 | 17.19444 | 29 | 6.7 | 11 | 29.01 | 43.72 | 12 | 40 | 23.22857 | 20
| 溢漏率 | % | 全月溢漏钢流数总和/（全月浇钢总炉数*铸机流数） | 0.114 | 0 | 0 |  | 0 | 0 | 0 | 0 |  | 2.24 |  |  |  | 0.02 | 0 |  | 0 | 0 | 0.11 | 0 |  |  | 0 | 0.01697505 | 0 |  | 0.007 | 0 | 0 | 0 |  |  |  | 0 | 0 | 0.24% | 0.08% |  | 0 | 0.16 | 0 | 0 | 0
| 保护渣 消耗 | kg/吨 | 保护渣消耗总量/全月合格钢产量 | 0.549 | 0.636 | 0.53 |  | 0.5 | 0.47 | 0.44 | 0.79 |  | 0.65 |  |  | 0.55 | 0.36 | 0.667 |  | 0.65 |  | 0.652 | 0.39 |  |  | 0.5 |  | 0.58 |  | 0.8 |  | 0.45 | 0.2131165 | 0.58 | 0.392 | 0.45 | 0.61 | 0.7 | 0.35 | 0.65 | 0.632 |  | 0.46 | 0.75 | 0.53 | 0.46
| 热送率 | % | 装炉≥400℃铸坯块数/生产总块数 | 0 | 77.31246 | 96.11303 |  | 18.56 | 72.56 | 60.59 | 29.38 |  |  |  |  | 80 | 99.9 |  |  | 50 |  | 85.33 | 85.44 |  |  | 90 |  | 68.7 |  | 98.91 | 81.60957 | 61.4 | 0 | 100 |  |  | 98 | 100 | 0% | 12.6% | 100 | 90 | 85 | 100 |  | 825
| 低倍级别（偏析、疏松） |  |  |  | 1级 | 1级 | [13 empty] | / |  | 1 | 1 | [8 empty] | 99%控制在B1.0以下 | 0 |  |  |  | C1.0 | ＜1.0 |  |  |  |  | 1.5
| 裂纹率 | % |  |  | 0 | 0.72 |  | 0.12 |  |  | 0.25 | [8 empty] | 0.1 |  | 0.12 | 0 |  |  | 0 | [5 empty] | 0.006 | 0 |  |  |  | 0 |  |  | 2.2% |  |  | 0.5 |  |  | 3
| 结晶器寿命 | 炉/个 | （当月结晶器从上线-使用下线总过钢量）/（结晶器更换个数） |  | 468 | 147.3 |  | 200 |  |  | 228 | [5 empty] | 110 | 32818.168 |  | 400 |  |  | 400 | [8 empty] | 385 | 0 | 987 |  |  | 1557 |  | 18.7 | 53.4 | 1200 |  | 500
成品工序 | 非合金钢比率 |  |  | 0 | 43.57952 | 70.50387 |  | 34 |  |  | 12 |  | 83.25% | [8 empty] | 95.71 | 52.16 |  |  | 100 |  | 97.6 | 59 |  |  | 55.53 |  |  |  |  | 0.5379645 | 50 |  |  | 97.26 |  | 30 |  | 82.06713
| 低合金钢比率 |  |  | 0 | 6.036953 | 29.29135 |  | 37 |  |  | 40 |  | 16.75% |  |  |  |  | 35.6 |  |  |  | 4.29 | 47.68 |  |  |  |  | 2.4 | 39 |  |  | 38.582 |  | 13.859 |  |  | 0.4620355 | 35 | 47.40747 |  | 2.74 |  | 25 |  | 16.20166
| 合金结构钢比率 |  |  | 100 | 0.2619162 | 0.2047808 |  | 29 |  |  | 3.8 | [16 empty] | 0 |  |  |  | 5.887 |  |  |  |  | 0 | 15 |  |  | 0 |  | 45 |  | 1.731215
| 模铸钢比率 |  |  | 3.113462 | 0 | 0 |  | 0 |  |  | 0 | [11 empty] | 0.16 |  |  |  |  | 0 | [8 empty] | 0 |  |  |  | 0
主要钢种 |  |  |  | 不锈钢304、321 | [6 empty] | 桥梁、Z向、管线、高建高强钢等 |  | Q235B、Q195、Q345B/C/D、SPHC/D、SS400 |  |  |  | Q195L |  |  |  |  | Q195\Q195L\Q235B\SPHC\Q345B | [6 empty] | Q235B | [7 empty] | Q345B、Q235B、50#、45#
| 合金元素 | 合金元素规定含水量量界限值（%）
|  | 非合金钢 | 低合金钢 | 合金钢
| A1 | <0.1 | - | ≥0.10
| B | <0.0005 | - | ≥0.005
| BI （铋） | <0.10 | - | ≥0.10
| Cr （铬） | <0.30 | 0.30～0.50 | ≥0.50
| Co （一氧化碳） | <0.10 | - | ≥0.10
| Cu （铜元素） | <0.10 | 0.10～<0.50 | ≥0.50
| Mn | <1.00 | 1.00～<1.40 | ≥1.40
| Mo | <0.05 | 0.05～<0.10 | ≥0.10
| Ni | <0.30 | 0.30～<0.50 | ≥0.50
| Nb | <0.02 | 0.02～<0.06 | ≥0.06
| Pb | <0.40 | - | ≥0.40
| Se | <0.10 | - | ≥0.10
| Si | <0.50 | 0.50～<0.90 | ≥0.90
| Te | <0.10 | - | ≥0.10
| Ti | <0.05 | 0.05～<0.13 | ≥0.13
| W | <0.10 | - | ≥0.10
| V | <0.04 | 0.04～<0.12 | ≥0.12
| Zr | <0.05 | 0.02～<0.05 | ≥0.05
| La系（每种元素） | <0.02 | 0.02～<0.05 | ≥0.05
| 其它规定元素 | <0.05 | - | ≥0.05
（S、P、C、N除外）
Note on D6: 作者: 入炉原料所有物料全部按照100%投入计算，不折算系数；不包括含铁散料；不包括热回收钢水
Note on D7: 作者: 包括所有物料不折算，全部按照100%折算；不包括含铁散料；不包括回炉钢水
Note on B8: 冶金交流中心: 小数点后保留两位
Note on B11: 冶金交流中心: 小数点后保留一位
Note on B12: 冶金交流中心: 小数点后保留两位
Note on B14: 冶金交流中心: 小数点后保留两位
Note on B15: 冶金交流中心: 小数点后保留一位
Note on B16: 冶金交流中心: 小数点后保留一位
Note on B17: 冶金交流中心: 小数点后保留一位
Note on B18: 冶金交流中心: 小数点后保留一位
Note on B19: 冶金交流中心: 小数点后保留三位
Note on B20: 冶金交流中心: 小数点后保留两位
Note on B21: 冶金交流中心: 小数点后保留两位
Note on B22: 冶金交流中心: 小数点后保留两位
Note on B23: 冶金交流中心: 小数点后保留一位
Note on B44: 冶金交流中心: 小数点后保留两位
Note on B45: 冶金交流中心: 小数点后保留两位
Note on B46: 冶金交流中心: 小数点后保留两位
Note on B47: 冶金交流中心: 小数点后保留两位
Note on F85: 去除2#机，2#机固定结晶器，统计口径不一
Note on W85: 李倩倩: 结晶器未下线，无数据
Note on Y85: 李倩倩: 结晶器未下线，无数据