## 技术经济指标（板坯）
冶金交流中心 2018年6月炼钢指标 |  |  | 对标联系人：尚美诺15230111569，倪宝梅15373652759；邮箱：shangmeinuo@163.com | [26 empty] | 对标联系人：尚美诺15230111569，倪宝梅15373652759；邮箱：shangmeinuo@163.com | [18 empty] | 对标联系人：尚美诺15230111569，15373652759；邮箱：shangmeinuo@163.com
指标 | 公司名称 |  | 指标定义: | 山西太钢不锈钢 | 山西太钢不锈钢股份有限公司 |  | 济钢 | 梅山钢铁股份有限公司 |  | 首秦 | 四川德胜 | 山东泰山钢铁 | 唐山建龙特殊钢 | 津西正达 | 安钢 | 安钢 | 远联钢铁 | 福建三明 | 冀南钢铁集团 | 马钢 | 南钢 | 山西建龙 | 涟钢 | 酒钢 |  | 迁安轧一 | 韶钢 | 天铁热轧板有限公司 | 冀南钢铁集团 | 重钢 | 鞍钢股份有限公司 | 吉林建龙钢铁 | 凌源钢铁 | 天津钢铁 | 元立金属制品 | 唐山文丰 | 山东富伦钢铁 | 本溪北营钢铁（集团）股份有限公司 |  | 荣程钢铁 | 柳钢 | 鄂钢 | 山西新泰 | 朝阳钢铁 | 湘钢 | 唐山中厚板 | 长强钢铁 | 山东隆盛钢铁有限公司
| 分厂名称 |  |  | 炼钢一厂不锈钢生产线 | 炼钢二厂南区 | 炼钢二厂北区 | 210区域 | 一炼钢 | 二炼钢 |  | 钢轧厂 | 炼钢厂 |  |  | 第一炼轧厂 | 第二炼轧厂 |  | 炼钢一厂 | 金鼎厂区 | 四钢轧 | 第一炼钢厂 | 炼钢二厂 |  | 炼轧厂 | 碳钢薄板厂 | 联成炼钢 | 炼钢厂 |  | 文丰新区炼钢厂 | 炼钢一厂 | 鲅鱼圈炼钢部 |  | 第一炼钢厂 |  | 炼钢厂 |  | 炼钢厂 | 方坯 | 板坯 |  |  |  | 方坯 | 炼钢厂 | 宽厚板厂 |  | 炼钢厂 | 炼钢厂
炼钢厂综合指标 | 年度累计产量 | wt | 当月底全年累计产量 1月-当月的累计产量 | 22.89（电炉） | 112.02 | 184.14 |  | 128.24 | 253.65 |  |  | 79 |  |  | 48.81 | 244.89 | 23.46 | 115.4068 |  |  | 257.7 | 108.86 | 212.6849 |  |  | 61.16 | 177.97 | 20.69 |  | 480168.267 | 29.86 | 33.1701 | 58.847 | 1161160.17 |  | 102.0073 | 400 | 37.62 |  | 164.73 | 105.09 | 10万 |  | 122.0839 |  | 45.13 |  | 140586.57
| 铁水预处理比 | % | 铁水预处理处理量/入转炉铁水量*100% | 0 | 59.17 | 58.54 |  | 97.38 | 99.26 |  |  | 29 |  |  | 0 | 58 |  |  |  |  | 19.73 | 10.12 | 92.16 |  |  | 0 |  | 33.28 |  | 100 | 84.3 | 94.65 | 0.425 |  | 0 | 0 |  | 69.58 |  | 0 |  | 0.05 |  | 5.3986 |  | 1.97
| 金属料消耗 | kg/t | 转炉炼钢金属料消耗量（干克／吨）= （入炉铁水+入炉生铁入炉外部废钢+渣钢+内部回收切头、切尾、中包残钢等+合金硅铁、锰铁总量及脱氧剂+其他含铁原料） （千克）/合格钢坯生产量（吨） | 1166.7988 | 1206.1176 | 1155.6938 |  | 1134.91 | 1091.7 |  |  | 1078.8 | 1109.1528 |  | 1074.28 | 1064 | 1124.4 | 1085.3539 |  |  | 1077 | 1088.36 | 1094.67 |  |  | 1089.7111 | 1119.432 | 1107 |  | 1084.0754 | 1072.21 | 1104.4296 | 1074.291 | 1097.4769 | 1091.41 | 1079 | 1070 | 1067.1906 |  | 1081.22 | 1054.86 | 1074.52 |  | 1099.09 |  | 1102.78 |  | 1092.98
| 钢铁料消耗 | kg/t | 转炉炼钢金属料消耗量（干克／吨）= （入炉入炉铁水+生铁+外部废钢+渣钢+内部回收切头、切尾、中包残钢等+其他含铁原料） （千克）/合格钢坯生产量（吨） | 511.5746 | 1092.2315 | 1069.2982 |  | 1108.72 | 1079.87 |  |  | 1071.9 | 1094.4791 |  | 1068.66 | 1050 | 1116.4 | 1062.5141 |  |  | 1065 | 1084.05 | 1086.18 |  |  | 1084.02 | 1077.036 | 1095 |  | 1077.909 | 1056.11 | 1084.8849 | 1084.995 | 1073.4353 | 1079.6 | 1062 | 1072 | 1054.76 |  | 1073.2 | 1033.05 | 1062.43 |  | 1088.2216 |  | 1084.088 |  | 1085.149
| 铁水单耗 | kg/t | 当月入转炉铁水总量（kg）/当月合格钢坯生产量（t） | 0 | 1038.4445 | 968.2498 |  | 919.17 | 887.36 |  |  | 894.3 | 976.5258 |  | 864.52 | 935 | 887.1 | 846.1339 |  |  | 955 | 879.09 | 814.08 |  |  | 946.4368 | 858.582 | 943.87 |  | 898.6911 | 870.81 | 899.7291 | 917.965 | 885.8208 | 821.93 | 963 | 900 | 981.4436 |  | 928.7 | 925.26 | 980.82 |  | 843.56 |  | 903.14 |  | 896.227
| 生铁块单耗 | kg/t | 当月入转炉生铁总量（kg）/当月合格钢坯生产量（t） | 0 | 0 | 10.8891 |  | 0 | 0 |  |  | 50.2 | 0 |  | 21.7 | 21 | 0 | 1.5332 |  |  | 3.39 | 0.29 | 0 |  |  | 0 | 29.103 | 46.43 |  | 29.3959 | 50.88 | 2.1688 | 6.944 | 26.0264 | 1.23 | 30 | 10 | 1.8845 |  | 0 | 936.51 | 18.29 |  | 0 |  | 0.2 |  | 119.836
| 废钢铁单耗 | kg/t | 当月入转炉内部废钢与外部废钢总量（kg）/当月合格钢生产量（t） | 511.5746 | 25.261 | 50.62 |  | 143.88 | 165.4 |  |  | 100.5 | 117.9533 |  | 156.42 | 101 | 229.3 | 214.847 |  |  | 119 | 206.71 | 272.11 |  |  | 137.5878 | 189.351 | 104.7 |  | 348.3052 | 134.39 | 182.987 | 160.086 | 161.5881 | 268.9 | 95 | 0.6 | 71.4327 |  | 130.4 | 96.54 | 73 |  | 244.65 |  | 180.745 |  | 69.086
| 含铁散料 | kg/t | 当月入转炉包括氧化铁皮、污泥球、烧结块矿、原块矿等总量(kg)/当月合格钢生产量（t) | 0 | 0.53732 | 34.7452 |  | 23.35 | 21.42 |  |  | 0 | 14.6737 |  | 11.45 | 12 | 8 |  |  |  | 0 | 2.26 | 0 |  |  | 40.9235 | 27.917 | 0 |  |  | 1.47 | 12.9236 |  | 24.042 | 5.01 | 65 | 0.02 | 0.50797 |  | 14.1 | 8.25 | 23.11 |  | 26.14 |  | 3.436
| 工序单位能耗 | kgce/t | 全厂工序能耗=全厂各工序能耗总和（kgce）/当月合格钢坯生产量（t） | 304.1112 | -20.86 | -26.38 |  | 1.03 | -18.47 |  |  | -19.5 |  |  | 7.62 | -7.3 |  | -7.63 |  |  | -18.6 |  | -10.57 |  |  | -12 | -13.109 | -2.63 |  | -9.7661 | -2.65 | - | -23.399 | -4.15 | 8.78 | -21 | -15 | -7.7688 |  | -19.76 | -17 | 110 |  | 202.647
| 蒸汽回收 | kg/t | 子项：蒸汽回收量kg，母项：合格钢产量 | 0 | 116.12 | 108.96 |  | 0.034 | 0.032 |  |  |  | 0.050068 |  |  | 0.02 |  | 62.2538 |  |  | -0.039 | 35 | 108.53 |  |  |  | 0.066 | 0.0696 |  | 8.5385 | 90.72 | -0.083859 | 0.117 | 0.0863 | 90 | 0.025 | 78 | 36.9646 |  |  |  | 4.19 |  | 0.123 |  | 101.272
| 新水消耗 | m^3/t |  | 0.69805 | 0.07 | 0.23 |  | 0.43 | 0.9 |  |  | 0.03 | 0.20203 |  |  | 0.81 | 0.45 | 0.84931 |  |  | 26.7 | 0.33827 | 0.745 |  |  | 0.17 | 0.783 | 0.63 |  |  | 0.53 | 0 | 0.053 | 0.90788 | 0.51 | 0.709 | 0.35 | 1.5109 |  |  | 0.92 | 0.7 |  | 0.45668 |  | 0.1 |  | 0.72
| 氩气消耗 | m^3/t | 全厂氩气使用量（m3）/当月合格钢坯生产量（t） | 13.9928 | 1.23 | 1.74 |  | 1.41 | 1.41 |  |  |  | 1.8932 |  |  | 0.92 | 0.59 | 1.9517 |  |  | 1.35 | 0.89 | 1.8 |  |  | 1.9 | 1.32 | 3.4 |  |  | 1.67 | 0.78603 | 1.484 | 2.0695 | 0.81 | 1.487 | 0.95 | 1.53 |  | 1.25 |  |  |  | 1.2602 |  | 1.227
| 氮气消耗 | m^3/t | 全厂氮气使用量（m3）/当月合格钢坯生产量（t） | 38.2127 | 27.22 | 41.53 |  | 54.12 | 29.41 |  |  |  | 34.2035 |  | 51 | 63 | 32.6 | 78.014 |  |  | 56.4 | 52.54 | 16.79 |  |  | 30.6 | 35.23 | 80.31 |  |  | 68.54 | 52.6293 | 35.9 | 29.1126 | 34.83 | 56.195 | 44.4 | 61.79 |  | 53.92 |  | 49 |  | 40.1865 |  | 42.078 |  | 36.225
| 氧气消耗 | m^3/t | 全厂氧气量（m3）/当月合格钢坯生产量（t） | 72.2274 | 53.1 | 53.66 |  | 58.59 | 45.61 |  |  | 67.71 | 53.7092 |  | 49.9 | 48 | 59.5 | 53.3867 |  |  | 52.6 | 57.26 | 51.26 |  |  | 55.8 | 55.54 | 60.67 |  | 57.6894 | 62.44 | 51.9742 | 49.92 | 51.4581 | 51.54 | 52.608 | 60 | 58.5302 |  | 55.57 | 52.01 | 54 |  | 52.9956 |  | 56.355 |  | 48.04
| 煤气回收量 | m^3/t | 全厂煤气回收量（m3）/当月合格钢坯生产量（t） | 0 | 128.13 | 119.73 |  | 100.62 | 121.08 |  |  |  | 138.4521 |  | -123.94 | 106.75 | 125.6 | 106.9742 |  |  | -0.89 | 104 | 131.0448 |  |  | 60 | -119.54 | 109.44 |  | 87.1304 | 116.57 | -131.1628 | 156.8 | 106.402 | 126.97 | 130.124 | 125 | 106.9717 |  | 111.7 | 120199669 | 110 |  | 402.32 |  | 117.453
| 从业人员实物劳产率 | t/人 | 合格钢生产量（吨）/转炉炼钢厂（车间）工人及学徒总人数 | 90.2389 | —— | —— |  | 216.01 | 453.19 |  |  | 195.4 |  |  | 123.83 | 225 | 296.98 | 269.0493 |  |  | 632.7 |  | 556.93 |  |  | 315.3445 | 485.315 | 130 |  | 7220.5754 | 6145 | 483.5288 | 352.713 | 141.723 | 2601.25 | 1964 | 3330 | 226.6799 |  | 436.25 | 425.99 |  |  | 672.5879 |  | 450.02
| 内控合格率 | % | 内控成分合格炉数/生产总炉数 | 100 | 98.05 | 98.92 |  | 90.33 | 91.26 |  |  | 96 |  |  | 99.07 | 99.38 | 99.99 |  |  |  | 98.3 | 98.88 | 99.98 |  |  | 100 |  | 100 |  |  | 96.55 | 99.83 |  |  | 99.89 | 94.6 | 99.8 | 48.7 |  | 100 |  | 90 |  | 100 |  | 100
| 钢坯合格率 | % | 钢坯合格生产量/总钢坯生产量 | 99.666 | 99.9621 | 99.8697 |  | 99.98 | 99.95 |  |  | 100 |  |  | 99.85 | 99.46 | 100 | 100 |  |  | 97.4 | 98.75 | 100 |  |  | 100 | 100 | 100 |  | 99.9 | 99.85 | 99.91 | 100 | 99.89 | 99.7 | 100 | 99.5 | 99.976 |  | 99.78 |  | 99.98 |  | 100 |  | 99.965 |  | 99.95
| 精炼比例 | % | 过（LF+RH）总钢量/总产量。（同时过RH和LF的钢水只记一次产量） | 100 | 94.93 | 97.05 |  | 52.86 | 78.04 |  |  | 45.5 |  |  | 100 | 99 | 0 | 98.94 |  |  | 100 | 0 | 85.68 |  |  | 100 | 85.326 | 97.8 |  | 35.62% | 100 | 0.84% | 100 | 100 | 84.56 | 98.3 | 50 | 70.9218 |  | 37.54 |  | 56.02 |  | 100 |  | 81
| 电耗 | kwh/t | 全厂电耗/合格钢产量 | 605.055 | 91.3013 | 217.8204 |  | 74.88 | 54.47 |  |  | 95.5 | 45.2304 |  | 91.5 | 105.69 | 37.12 | 79.108 |  |  | 64.2 |  | 64.55 |  |  | 68.1 | 76.497 | 78.5 |  | 45.1226 | 70.44 | 22.7653 | 47.588 | 102.361 | 72.05 | 90.657 | 30 | 72.6456 |  | 52.18 | 28.55 | 45 |  | 64.3 |  | 57.021 |  | 37.76
| 耐材消耗 | 元/t | 全厂所有耐材成本（元)/合格钢产量（t） | 不详 | 47.85 | 49.82 |  | 48.76 | 46.32 |  |  | 37.53 |  |  | 48.23 | 39.85 | 11.68 | 26.95 |  |  |  |  | 46.22 |  |  | 32.42 |  | 67.45 |  | 4.6819 | 56.18 | 26.78 | 61.55 | 49.24 | 33.91 | 72.68 |  | 48.73 |  | 0.64 | 2.93 | 34 |  | 115.69 |  | 46.96 |  | 2.21
铁水预处理 | 处理前铁水成分平均含量,% | C |  | 无 | 4.34 | 4.18 | [5 empty] | 4.02 |  |  |  | 4.42 | [5 empty] | 4.25 | 4.22 |  |  |  |  | 4.52 |  |  | 4.55 | 4.33 | 4.273 |  |  |  |  | 4.31 | 4.26 |  |  |  |  | 4.25 |  | 4.2
|  | Si |  |  | 0.44 | 0.54 | [5 empty] | 0.45 |  |  | 0.5 | 0.4 | [5 empty] | 0.38 | 0.42 |  |  |  |  | 0.55 |  | 0.52 | 0.52 | 0.43 | 0.333 |  |  |  |  | 0.42 | 0.41 |  |  |  |  | 0.32 |  | 0.496
|  | P |  |  | 0.06 | 0.069 |  | 0.1145 | 0.1144 |  |  | 0.129 |  |  | 0.1 | 0.09 | [5 empty] | 0.13 | 0.098 |  |  |  |  | 0.175 |  | 0.137 | 0.099 | 0.13 | 0.0747 |  |  |  |  | 0.084 | 0.084 |  |  |  |  | 0.107 |  | 0.12
|  | S |  |  | 0.024 | 0.023 |  | 0.02735 | 0.02728 |  |  | 0.029 |  |  | 0.04 | 0.041 | [5 empty] | 0.049 | 0.031 |  |  |  |  | 0.048 |  | 0.033333 | 0.024 | 0.03 | 0.0367 |  |  |  |  | 0.036 | 0.035 |  |  |  |  | 0.043 |  | 0.02
|  | T,℃ |  |  | 1359 | 1331 | [5 empty] | 1331 |  |  | 1300 | 1344 | [5 empty] | 1342 | 1356 |  |  |  |  | 1274 |  |  | 1322 | 1315 | 1359 |  |  |  |  | 1306 | 1305 |  |  |  |  | 1350 |  | 1352
| 处理后平均成分含量，% | C |  |  | 4.35 | 4.23 | [5 empty] | 4.02 |  |  |  | 4.41 | [5 empty] | 4.25 | 4.22 |  |  |  |  | 4.48 |  |  | 4.55 | 4.306 | 4.273 |  |  |  |  | 4.32 | 4.26 |  |  |  |  | 4.26 |  | 4.2
|  | Si |  |  | 0.4 | 0.53 | [5 empty] | 0.45 |  |  |  | 0.4 | [5 empty] | 0.32 | 0.42 |  |  |  |  | 0.55 |  |  | 0.52 | 0.41 | 0.333 |  |  |  |  | 0.43 | 0.42 |  |  |  |  | 0.33 |  | 0.47
|  | P |  |  | 0.058 | 0.061 |  | 0.01407 | 0.01566 |  |  | 0.129 |  |  |  | 0.092 | [5 empty] | 0.129 | 0.098 |  |  |  |  | 0.146 |  |  | 0.099 | 0.132 | 0.075 |  |  |  |  | 0.085 | 0.085 |  |  |  |  | 0.106 |  | 0.12
|  | S |  |  | 0.0034 | 0.0052 |  | 0.00428 | 0.0036 |  |  | 0.015 |  |  |  | 0.003 | [5 empty] | 0.015 | 0.001 |  |  |  |  | 0.015 |  |  | 0.003 | 0.005 | 0.008 |  |  |  |  | 0.007 | 0.006 |  |  |  |  | 0.012 |  | 0.011
|  | T,℃ |  |  | 1334 | 1317 |  | 1324.54 | 1351.13 |  |  | 1301 |  |  |  | 1323 | [5 empty] | 1302 | 1331 |  |  |  |  | 1258 |  |  | 1305 | 1291.56 | 1335 |  |  |  |  | 1293 | 1291 |  |  |  |  | 1320 |  | 1335
| 石灰粉单耗 | kg/t | 当月实际消耗量（kg）/处理铁水量（t） |  | 3.94 | 3.52 |  | 2.12 | 2.55 |  |  | 3.6 |  |  |  | 2.63 | [5 empty] | 10 | 5.89 |  |  |  |  | 2.6 |  |  | 1.92 | 0 | [5 empty] | 3.17 | 3.18 | [6 empty] | 1.318
| 颗粒镁 | kg/t | 当月实际消耗量（kg）/处理铁水量（t） |  | 1.04 | 0 |  | 0.38 | 0.48 | [6 empty] | 0.69 | [11 empty] | 0.44 |  |  | 0.48 | 0.58306 | 0.441 |  |  |  |  | 0.86 | 0.88 | [6 empty] | 0.46
| 电石 | kg/t | 当月实际消耗量（kg）/处理铁水量（t） |  | 无 | 0 | [21 empty] | 0 |  |  | 0 | 0
| 萤石粉 | kg/t | 当月实际消耗量（kg）/处理铁水量（t） |  | 无 | 0 | [15 empty] | 2 | [5 empty] | 0 |  |  | 0 | 0
| 处理周期 | min/罐 | 当月生产作业总时间（min）/预处理总罐数（罐） |  | 48 | 37 |  | 32.96 | 29.99 |  |  | 28 |  |  |  | 20 | [5 empty] | 41 | 42 |  |  |  |  | 26.1 |  |  | 39 | 34.69 | 26 |  |  |  |  | 34 | 34 |  |  |  |  | 35 |  | 35
| 铁水包平均寿命 | 次 |  |  | 1025 | 497.3333 | [9 empty] | 1200 | [6 empty] | 584 |  |  |  |  | 975 |  |  | 840 | 1052 | 750 |  |  |  |  | 1054 | 1054
| 铁损 | kg/t | （处理前铁水总量-处理后铁水总量)(kg)/处理前铁水总量(t） |  | 17.28 | 19 |  | 26.19 | 11.83 | [6 empty] | 12.8 | [5 empty] | 5 | 6.16 |  |  |  |  | 0.03 |  |  | 12.3 | 3 | 8.5 |  |  |  |  | 12 | 12 | [6 empty] | 13.5
转炉工序 | 当月转炉生产量 | wt |  | 电炉4.01 | 18.8493 | 30.3495 |  | 21.55 | 43.58 |  |  | 12 |  |  | 11.157 | 48 | 23.46 | 20.1786 |  |  | 43 | 26.37 | 41.1572 |  |  | 15.7 | 35.46 | 20.69 |  |  | 29.86 | 33.7008 | 10.299 | 172052.324 |  | 21.0779 | 35 | 37.62 |  | 34.9 | 105.09 |  |  | 20.2356 |  | 45.04
| 当月下线炉衬寿命 | 炉 | 当月下线寿命,无下线炉役不填写 | 无 | 无 | 无 | [8 empty] | 5255 | [15 empty] | 5899 | 无 |  |  |  | 2014 | 16000
| 日历作业率 | % | 转炉全月作业时间（min）/（当月天数*24*60）（min） | 94.294 | 83.04 | 63.4321 |  | 41.49 | 78.84 |  |  | 78.55 |  |  | 96.35 | 89 | 92.56 | 92.3626 |  |  | 88.2 | 88.26 | 85.02 |  |  | 89.1 | 85.08 | 45.25 |  | 85.7893 | 36.94 | 89.66 | 93.48 | 53.67 | 92.01 | 86.15 | 95 | 90.5556 |  |  | 85.72 | 69% |  | 62.1852 |  | 89.07
| 利用系数 | t/公称吨.日 | 当月转炉生产合格钢水量（t）/（公称吨数*当月天数） | 14.839t/MVA.日 | 26.97 | 21.47 |  | 15.41 | 29.1 |  |  | 35 |  |  | 37.19 | 89 | 46.95 | 33.6312 |  |  | 31.8 | 36.63 | 32.66 |  |  | 32.72 | 31.9 | 19.15 |  | 24.5862 | 12.76 | 46.8067 | 34.33 | 15.93 | 47.21 | 35.1298 |  | 34.8206 |  | 32.31 | 31.56 |  |  | 28.9586 |  | 40
| 转炉每炉产钢量 | t/炉 | 当月转炉生产合格钢水量（t）/当月生产炉数（炉) | 86.9112 | 73.7163 | 182.1696 |  | 151.29 | 267.09 |  |  | 58.5 |  |  | 106.67 | 154 | 52.76 | 97.5288 |  |  | 156.9 | 117.687 | 215.89 |  |  | 149.279 | 117.441 | 197 |  | 212.3699 | 261.7 | 148.5271 | 102.99 | 106.931 | 64.52 | 104.6569 | 120 | 155.2051 |  | 116.37 | 137.97 |  |  | 124.1824 |  | 123.25 |  | 64
| 炉容比 | m3/t | 新砌炉炉内容积(m3)/公称吨数（t） | 1.12 | 0.82 | 0.92 | [5 empty] | 0.75 |  |  | 0.91 | 0.9 | 1.08 |  |  |  | 1 | 0.98 | 0.92 |  |  | 0.88 |  | 0.95 |  |  | 0.92 | 0.85 | 0.872 |  | 0.68 | 0.86 | 1.003 | 0.94 |  | 0.78 |  |  |  | 0.87 |  | 0.89 |  | 0.89
| 冶炼周期 | min/炉 | 当月生产作业总时间（min）/转炉生产炉数（炉） | 88.3623 | 42.2702 | 41.9001 |  | 38.93 | 41.76 |  |  | 30 |  |  | 39.79 | 38 | 22 | 38.57 |  |  | 41.7 | 35.16 | 32.6 |  |  | 36.5894 | 37.58 | 37.24 |  | 45.8833 | 41.96 | 36.8 | 40.38 | 43.07 | 26 | 27 | 37 | 48.4358 |  | 37 | 38.89 | 43.03 |  | 37 |  | 35 |  | 30
| 氧枪喷头寿命 | 炉 |  | 无 | 159.125 | 392.4 |  | 458.33 | 408.5 |  |  | 82 |  |  | 261.5 | 200 | 115 | 98.5238 |  |  | 205 | 93.38 | 147 |  |  | 203.2 | 282 | 450 |  | 226.3 | 305 | 133 | 138 | 202 | 144 | 265 | 210 | 173.0714 |  | 300 | 97.76 | 135 |  | 279.8333 |  | 257
| 转炉出钢平均成分，% | C |  |  | 0.03 | 0.039 | [5 empty] | （碳素钢）0.13 |  |  | 0.07 | 0.09 | [5 empty] | 0.06 | 0.041 |  |  | 0.05 |  | 0.158 |  |  | 0.057 | 0.074 | 0.098 | 0.08 |  | 0.07 | 0.1 | 0.21 | 0.058 |  |  |  |  | 0.055 |  | 0.08
|  | P |  |  | 0.0104 | 0.01 | [5 empty] | 0.028 |  |  | 0.02 | 0.009 | [5 empty] | 0.025 | 0.016 |  |  | 0.015 |  | 0.15 |  |  | 0.014 | 0.02 | 0.02 | 0.012 |  | 0.015 | 0.02 | 0.0111 | 0.0125 |  |  |  |  | 0.012 |  | 0.015
|  | S |  |  | 0.005 | 0.025 | [5 empty] | 0.02 |  |  | 0.02 | 0.018 | [5 empty] | 0.022 | 0.018 |  |  | 0.035 |  | 0.15 |  |  | 0.009 | 0.016 | 0.0219 | 0.015 |  | 0.018 | 0.035 | 0.0235 | 0.015 |  |  |  |  | 0.038 |  | 0.018
| 平均出钢温度，℃ | T |  | 1600 | 1690 | 1653 |  | 1648.4 | 1642.2 |  |  | 1655 |  |  | 1620 | 1645 | 1633 | 1329.483 |  |  |  | 1642 | 1596 |  |  | 1640 |  | 1657 |  |  | 1661 | 1588.67 | 1634 | 1660 |  | 1635 | 1590 | 1645 | 1664 |  |  |  |  | 1590 |  | 1630
| 转炉熔剂消耗，kg/t | 石灰 | 当月实际消耗量（kg）/合格钢坯产量（t） | 55.635（电炉） | 0.070167 | 24.2722 |  | 25.77 | 19.95 |  |  | 33 |  |  | 50.04 | 44 | 50 | 30.8 |  |  |  | 38.37 | 43.45 |  |  | 43.72 | 40.157 | 42.1 |  |  | 29.3 | 53.5 | 44.142 | 34.355 | 30.97 | 32 | 31 | 38.69 | 36.5 | 38.8 | 40.25 |  |  | 32 |  | 44.47 |  | 49.291
|  | 石灰石 | 当月实际消耗量（kg）/合格钢坯产量（t） | 0 | 26.8522 | 26.8297 |  | 1.81 | 1.55 |  |  | 22.1 |  |  |  | 19 | 3.2 | 1.1 |  |  |  | 3.01 | 0 |  |  | 0 |  | 4.4 |  |  | 0 | 7.5 | 16.302 | 3.805 | 0 | 3 | 6 |  |  | 0.5 |  |  |  | 8.024 |  | 9.761
|  | 轻烧白云石 | 当月实际消耗量（kg）/合格钢坯产量（t） | 0 | 4.7169 | 18.0603 |  | 11.27 | 8.07 |  |  | 27.9 |  |  | 27.58 | 0.25 | 0 | 8.6 |  |  |  | 19.63 | 2.42 |  |  | 7.07 | 26.546 | 28.4 |  |  | 19.5 | 3.6 |  | 16.88 | 10 | 17 | 19 |  |  | 0 | [5 empty] | 13.462
|  | 生白云石 | 当月实际消耗量（kg）/合格钢坯产量（t） | 0 | 15.3976 | 7.4457 |  | 6.97 | 2.97 | [12 empty] | 3.26 | 2.52 |  |  | 0 |  | 0 |  |  | 1.27 | 0 |  |  | 2.11 | 0 | 2 | 27.88 | 29.32 | 12.3 | [5 empty] | 0
|  | 轻烧镁球 | 当月实际消耗量（kg）/合格钢坯产量（t） | 1.118 | 3.938 | 0 |  | 2.32 | 1.8 | [7 empty] | 5.6 |  |  |  |  | 0 | 8.34 |  |  |  | 2.342 |  |  |  | 0 | 12.4 | 0 |  | 4.35 | 6 |  |  |  | 3 |  |  |  | 10.811 |  | 0
|  | 其它熔剂 | 当月实际消耗量（kg）/合格钢坯产量（t） | 7.827（电炉） | 1.04 | 0 | [5 empty] | 0 |  |  | 1.94 | [6 empty] | 1.26 | 0.29 |  |  |  | 0.861 |  |  |  | 5.37 | 0 | 6.245 | 4.988 |  | 63 | 9 | [6 empty] | 8 |  | 0
LF精炼工序 | 造渣材料，kg/t | 石灰 | 当月实际消耗量（kg）/合格钢坯产量（t） | 0 | 3.0849 | 2.9514 | [5 empty] | 4.9 |  |  |  | 5.42 |  | 7.6 |  |  |  |  | 8.56 |  |  | 7.12 |  | 3.1 |  |  | 6.9 | 10.79 | 5.187 | 10.013 | 3.27 | 8 | 3 | 6.83 | 8.16 | 2 |  |  |  | 7 |  | 3.844
|  | 萤石 | 当月实际消耗量（kg）/合格钢坯产量（t） | 0 | 0.29318 | 0.56122 | [9 empty] | 0.6 | [6 empty] | 0 |  |  | 1.38 |  | 1.2 |  |  | 0.27 | 1.89 | 0.65 | 0.704 | 0.77 | 1.1 | 0.7 | 0.59 | 0.48 | 0.3 | [5 empty] | 1.118
|  | 复合造渣剂 | 当月实际消耗量（kg）/合格钢坯产量（t） | 0 | 无 | 0 | [5 empty] | 0.52 | [10 empty] | 0.35 |  |  |  |  | 0 |  |  | 0.68 | 0 | 1.397 | 2.807 | 2.64 | 4 |  |  |  | 0 | [5 empty] | 0.205
| 石墨电极 消耗 | kg/t | 当月实际消耗量（kg）/合格钢坯产量（t） |  | 0.248 | 0.18 |  | 0.15 | 0.24 |  |  | 0.24 |  |  |  | 0.31 | 0 | 0.31819 |  |  |  |  | 0.24 |  |  | 0.13 | 0.46 | 0.36 |  |  | 0.2 | 0 | 0.248 | 0.589 | 0.46 | 0.55 | 0.5 | 0.66 | 0.57 | 0.47 |  |  |  | 0.03 |  | 0.266
| 日历 作业率 | % | LF全月作业时间（min）/（当月天数*24*60）（min） |  | 89.05 | 47.36 | [9 empty] | 94 | 0 | 82.9224 |  |  |  |  | 95.58 |  |  | 92 | 80.267 | 69.03 |  | 39.8443 | 80 | 13.65 | 85.74 | 33.91 | 77.95 | 99.54 | 70 | 0.76 | 0.98 |  |  |  |  | 87.2 |  | 71.23
| 平均精炼 时间 | min | LF全月作业时间（min）/（当月生产炉数）（炉） |  | 56.5473 | 61 |  | 33.44 | 44.56 |  |  | 31 |  |  |  | 34 | 0 | 34.6278 |  |  |  |  | 57 |  |  | 38 | 42.425 | 58.64 |  | 66.8665 | 41 | 31.05 | 37.3 | 62.4 | 28 | 36 | 25 | 76.6 | 61.18 | 45 |  | 60 |  | 36.4 |  | 35
| 精炼 电耗 | kwh/t | 当月升温送电总量（kg）/合格钢坯产量（t） |  | 29.58 | 36.63 |  | 20.38 | 33.92 |  |  | 45 |  |  |  | 37 | 0 | 36.5583 |  |  | 42.2 |  | 43.9 |  |  | 26.8 | 38.602 | 37.3 |  |  | 38 | 23.94 | 25.945 | 48.8224 | 55.16 | 41 | 35 | 56.1 | 39.24 | 41.21 |  | 54 |  | 28.7 |  | 57.021
RH或VD工序 | RH处理 炉数 | 炉 |  | VOD 0 | 1468 | 409 |  | 346 | 589 |  |  | 无 |  |  |  | 62 |  |  |  |  | 1426 |  | 655 |  |  |  |  | 0 |  | 554 | 788 | [7 empty] | 568 | [6 empty] | 425
| RH处理 炉数比例 | % | 当月处理炉数/转炉生产炉数 |  | 57.68 | 21.2 |  | 25.06 | 36.29 |  |  | 无 |  |  |  | 1.89 |  |  |  |  | 52 |  | 39.3393 |  |  |  |  | 0 |  | 24.07% | 68.68 |  |  |  |  | / |  |  | 24.93% | [6 empty] | 11.62
| RH平均 处理周期 | min/炉 | RH全月作业时间（min）/（当月生产炉数）（炉） |  | 46 | 38.68 |  | 34.34 | 24.21 |  |  | 无 |  |  |  | 35 |  |  |  |  | 41.7 |  | 28.2 |  |  |  |  | 0 |  | 47.6823 | 30 |  |  |  |  | / |  |  | 28.2 | [6 empty] | 22
| RH插入管寿命 | 次 |  |  | 45.6774 | 66.4 | [5 empty] | 无 |  |  |  | 70 | [6 empty] | 97 |  |  |  |  | 0 |  |  | 85 |  |  |  |  | / |  |  | 119
连铸工序 | 连铸比 | % | 连铸坯生产合格量/全厂生产总量 | 95.8706 | 99.8611 | 100 |  | 100 | 100 |  |  | 100 |  |  | 100 | 99.85 | 100 | 71.76 |  |  | 100 | 100 | 99.87 |  |  | 100 | 100 | 100 |  |  | 100 | 全连铸 | 100 | 100 | 100 | 0.5545 |  | 100 | 100 | 100 | 100 | 99.92 | 100 | 100 |  | 100
| 钢坯 合格率 | % | 合格连铸坯产量/(合格连铸坯产量+检验现场废品量+轧后退废量） | 99.6861 | 99.9621 | 99.8697 |  | 99.98 | 99.95 |  |  | 99.99 |  |  | 99.78 | 99.61 | 99.75 | 100 |  |  | 97.4 | 98.75 | 100 |  |  | 100 |  | 100 |  | 99.9 | 99.85 | 99.91 | 100 | 99.89 | 99.84 | 98.87 | 99.8 | 99.97 | 99.97 | 99.78 | 99.86 | 99.95 | 99.97 | 100 |  | 99.95 |  | 99.98
| 钢水收得率 | % |  |  | 97.6197 | 96.1903 | [5 empty] | 99.15 |  |  | 97.87 | 99.59 |  | 99.52 |  |  |  | 99.06 | 98.4 |  |  |  |  | 99.87 |  |  | 98.35 | 1.02 | 99.756 |  |  | 99.04 | 99.9 | [6 empty] | 98.78 |  | 98.5
| 合格坯 收得率 | % | 合格连铸坯产量/连铸浇钢接受钢水量 | 96.6766 | 99.9621 | 99.8697 |  | 96.4 | 99.81 |  |  | 99.48 |  |  | 99.9 | 99.21 | 99.98 |  |  |  | 101.3 | 100 | 98.4 |  |  | 100 | 98.01 | 98.67 |  | 97.7585 | 98.35 | 0.98 | 99.756 | 97.2047 | 99.7 | 99.11 | 99.8 | 99.97 | 99.97 |  | 99.72 |  | 98.55 | 99.3 |  | 99.5 |  | 98.5
| 日历 作业率 | % | 全月浇钢总时间（min）/（当月天数*24*60）（min） | 44.1019 | 90.3758 | 83.9972 |  | 56.13 | 94.89 |  |  | 65.5 |  |  | 93.58 | 81.56 | 85.56 | 67.762 |  |  | 88.8 | 88.18 | 79.84 |  |  | 92 | 71.306 | 43.71 |  | 80.1717 | 49.76 | 90.25 | 89.722 | 39.8458 | 88.57 | 79.01 | 99 | 47.6 | 63.4 |  | 60.12 | 63 | 95.25 | 86.0993 |  | 76.6 |  | 90.5
| 台时 产量 | t/h | 连铸生产总产量（t）/浇注总时间（h） | 60.4843 | 96.4239 | 250.9131 |  | 254.48 | 311.82 |  |  | 120.5 |  |  | 169.32 | 240 | 132 | 148.402 |  |  | 226.1 | 138.47 | 357.51 |  |  | 237.0796 | 167.79 | 164 |  |  | 277.8 | 246.9335 | 159.431 | 149.9288 | 153.1 | 128.257 | 140 | 136.2 | 207.7 |  | 202.31 | 199 | 178 | 168.17 |  | 184.88
| 浇注 周期 | min/炉 | 全月浇钢总时间（min）/浇注炉数 | 43.8986 | 45.51 | 36.58 |  | 35.4 | 50.14 |  |  | 31.8 |  |  | 38 | 40 |  |  |  |  | 41.7 | 46.24 | 36.3526 |  |  | 37.7795 |  | 36.02 |  | 46.3008 | 56.37 | 33.72 | 40 | 37 | 25.44 | 30.8332 | 45 | 66.8 | 45.3 | 42 |  | 44 | 29 | 36.3 |  | 38 |  | 30
| 中包 寿命 | 小时/包 | 全月浇钢总时间（min）/连铸机开浇次数 | 4.5688 | 7.41 | 4.35 |  | 8.95 | 8.93 |  |  | 16.4 |  |  | 15、10 | 15 | 44.5 | 23.603 |  |  |  | 15.12 | 7.01 |  |  | 17.1267 |  | 7.32 |  |  | 5.94 | 15.093 | 16.564 |  | 28.3 | 15.802 | 24 | 8.3 | 8.3 |  | 31.87 | 480 | 22.24 | 18.9 |  | 15 |  | 16
| 平均连浇 炉数 | 炉/浇次 | 全月浇钢炉数/连铸开浇次数 | 6.2446 | 34.6849 | 11.4414 |  | 25.85 | 28.68 |  |  | 31 |  |  | 70.47 | 17 | 178 | 31.638 |  |  | 24.2 | 18.4 | 11.57 |  |  | 27.2 | 18.694 | 12.19 |  | 33.25 | 6.32 | 25.5281 | 71.214 | 18.3908 | 66.72 | 30.75 | 29 | 7.5 | 11 | 27.06 | 70.22 | 12 | 43 | 20.9875 |  | 22 |  | 32
| 溢漏率 | % | 全月溢漏钢流数总和/（全月浇钢总炉数*铸机流数） | 0 | 0 | 0 |  | 0.0415 | 0.0306 |  |  | 0 |  |  |  | 0 | 0.01 | 0 |  |  | 0 | 0.22 | 0.05 |  |  | 0 | 0.121 | 0 |  | 0.025183 | 0 | 0 |  |  |  | 0 | 0 | 0.16% | 0.04% | 0.02 | 0 | 0.16 | 0 | 0 |  | 0
| 保护渣 消耗 | kg/吨 | 保护渣消耗总量/全月合格钢产量 | 0.473 | 0.59 | 0.52 |  | 0.44 | 0.42 |  |  | 0.65 |  |  | 0.52 | 0.5 | 0.5 | 0.454 |  |  |  | 0.652 | 0.41 |  |  | 0.5 |  | 0.54 |  |  | 0.45 | 0.5 | 0.677 | 0.277 | 0.46 | 0.59 | 0.7 | 0.34 | 0.62 | 0.616 |  | 0.46 | 0.76 | 0.49 |  | 0.5 |  | 0.45
| 热送率 | % | 装炉≥400℃铸坯块数/生产总块数 | 0 | 86.3499 | 93.8299 |  | 70.22 | 64.17 | [5 empty] | 80 | 18.56 | 99.9 |  |  |  |  | 81.22 | 85.2 |  |  | 90 | 26.96 | 76.3 |  | 82.2936 | 67.3 | 0 | 100 |  |  | 98 | 100 | 0 | 12.5 | 100 | 92 | 85 | 100 | 75.6 |  | 70
| 低倍级别（偏析、疏松） |  |  |  | 1级 | 1级 | [15 empty] | 1 | 1 | [7 empty] | 99%控制在B1.0以下 | 0 |  |  |  | C1.5 | ＜1.0 |  |  |  |  | 1.5
| 裂纹率 | % |  |  | 0 | 1.84 | [9 empty] | 0.12 | [5 empty] | 0.01 | 0 |  |  | 0 |  |  |  |  | 0.014 | 0 |  |  |  | 0 |  |  | 1% |  |  | 0.5
| 结晶器寿命 | 炉/个 | （当月结晶器从上线-使用下线总过钢量）/（结晶器更换个数） |  | 482.25 | 138.3 | [9 empty] | 200 | 198 | 48268.671 |  |  |  |  | 386 | [7 empty] | 385 | 0 | 1030 |  |  | 1066 |  | 13.3 | 45 | 1000 |  | 500 |  | 485 |  | 220
成品工序 | 非合金钢比率 |  |  | 0 | 38.6 | 43.5225 | [5 empty] | 85.5% |  |  |  | 24 | [5 empty] | 26.52 | 44.7567 |  |  | 100 |  | 89.2 |  |  | 60.43 |  |  |  |  | 0.055104 | 50 |  |  | 90.95 |  | 30 |  | 79.1899 |  | 24
| 低合金钢比率 |  |  | 0 | 11.74 | 56.0812 | [5 empty] | 14.5% |  |  |  | 29 |  | 31.9461 |  |  |  | 73.48 | 26.1101 |  |  |  |  | 10.8 |  |  | 32.04 |  | 21.71 |  |  | 0.54291 | 35 | 58.8799 |  | 2.76 |  | 25 |  | 18.7961 |  | 75
| 合金结构钢比率 |  |  | 100 | 0.38 | 0.39623 | [9 empty] | 47 | [6 empty] | 29.0032 |  |  |  |  | 0 |  |  | 7.53 |  |  |  |  | 0.39837 | 15 |  |  | 6.29 |  | 45 |  | 2.0139 |  | 1
| 模铸钢比率 |  |  | 4.1294 | 0.037 | 0 | [9 empty] | 0 | [6 empty] | 0.13 |  |  |  |  | 0 |  |  | 0 |  |  |  |  | 0.0036134 |  |  |  | 0 |  |  |  | 0 |  | 0
主要钢种 |  |  |  | 不锈钢304、321 | [7 empty] | Q235B、Q195、Q345B/C/D、SPHC/D、SS400 |  |  |  |  | Q195L |  |  |  |  | Q195\Q195L\Q235B\SPHC\Q345B | [13 empty] | Q345B、Q235B、50#、45# | [9 empty] | 容器板、桥梁、风电板、高建高强钢等
| 合金元素 | 合金元素规定含水量量界限值（%）
|  | 非合金钢 | 低合金钢 | 合金钢
| A1 | <0.1 | - | ≥0.10
| B | <0.0005 | - | ≥0.005
| BI （铋） | <0.10 | - | ≥0.10
| Cr （铬） | <0.30 | 0.30～0.50 | ≥0.50
| Co （一氧化碳） | <0.10 | - | ≥0.10
| Cu （铜元素） | <0.10 | 0.10～<0.50 | ≥0.50
| Mn | <1.00 | 1.00～<1.40 | ≥1.40
| Mo | <0.05 | 0.05～<0.10 | ≥0.10
| Ni | <0.30 | 0.30～<0.50 | ≥0.50
| Nb | <0.02 | 0.02～<0.06 | ≥0.06
| Pb | <0.40 | - | ≥0.40
| Se | <0.10 | - | ≥0.10
| Si | <0.50 | 0.50～<0.90 | ≥0.90
| Te | <0.10 | - | ≥0.10
| Ti | <0.05 | 0.05～<0.13 | ≥0.13
| W | <0.10 | - | ≥0.10
| V | <0.04 | 0.04～<0.12 | ≥0.12
| Zr | <0.05 | 0.02～<0.05 | ≥0.05
| La系（每种元素） | <0.02 | 0.02～<0.05 | ≥0.05
| 其它规定元素 | <0.05 | - | ≥0.05
（S、P、C、N除外）
Note on B8: 冶金交流中心: 小数点后保留两位
Note on B11: 冶金交流中心: 小数点后保留一位
Note on B12: 冶金交流中心: 小数点后保留两位
Note on B14: 冶金交流中心: 小数点后保留两位
Note on B15: 冶金交流中心: 小数点后保留一位
Note on B16: 冶金交流中心: 小数点后保留一位
Note on B17: 冶金交流中心: 小数点后保留一位
Note on B18: 冶金交流中心: 小数点后保留一位
Note on B19: 冶金交流中心: 小数点后保留三位
Note on B20: 冶金交流中心: 小数点后保留两位
Note on B21: 冶金交流中心: 小数点后保留两位
Note on B22: 冶金交流中心: 小数点后保留两位
Note on B23: 冶金交流中心: 小数点后保留一位
Note on B44: 冶金交流中心: 小数点后保留两位
Note on B45: 冶金交流中心: 小数点后保留两位
Note on B46: 冶金交流中心: 小数点后保留两位
Note on B47: 冶金交流中心: 小数点后保留两位
Note on D6: 作者: 入炉原料所有物料全部按照100%投入计算，不折算系数；不包括含铁散料；不包括热回收钢水
Note on D7: 作者: 包括所有物料不折算，全部按照100%折算；不包括含铁散料；不包括回炉钢水
Note on F85: 去除2#机，2#机固定结晶器，统计口径不一
Note on W85: 李倩倩: 结晶器未下线，无数据
Note on Y85: 李倩倩: 结晶器未下线，无数据
冶金交流中心
冶金交流中心
冶金交流中心
冶金交流中心
冶金交流中心
冶金交流中心
冶金交流中心