## 技术经济指标（方圆坯）
冶金交流中心 2018年8月炼钢指标 |  |  | 对标联系人：尚美诺15230111569，倪宝梅15373652759；邮箱：shangmeinuo@163.com | [16 empty] | 对标联系人：尚美诺15230111569，倪宝梅15373652759；邮箱：shangmeinuo@163.com | [34 empty] | 对标联系人：尚美诺15230111569，倪宝梅15373652759；邮箱：shangmeinuo@163.com | 对标联系人：尚美诺15230111569，15373652759；邮箱：shangmeinuo@163.com
指标 | 公司名称 |  | 指标定义: | 山西太钢不锈钢 | 吉林恒联 | 河南济源 |  | 津西 | 大连特钢 | 建邦 | 山东石横特钢集团有限公司 |  |  | 首钢长钢 | 西林钢铁 | 烟台华新不锈钢 | 安钢 | 山西新泰 | 福建三明 |  | 冀南钢铁集团 | 鲁丽钢铁 | 马钢长江 | 山西建龙 | 山西华鑫源 | 酒钢 | 青钢 | 天钢联合特钢 | 宣钢 |  | 凌源钢铁 | 广西贵港钢铁 | 山东鑫华特钢 | 西宁特殊钢 | 江苏永钢集团 | 唐山文丰 | 山东隆盛钢铁 | 本溪北营钢铁 | 荣程钢铁 | 元立 | 阳春新钢铁 | 承德建龙 | 沙钢集团 安阳永兴 | 唐山新宝泰 | 明芳钢铁 | 信阳钢铁 | 昆钢新区 | 新疆昆玉钢铁 | 潍钢 | 陕西略钢 | 鞍山宝得 | 唐银钢铁 | 长强钢铁 | 四川德胜 | 天津轧三钢铁
| 分厂名称 |  |  | 炼钢一厂碳钢生产线 | 炼钢厂 | 第一炼钢厂 | 第二炼钢厂 | 炼钢二厂 |  |  | 1#炉 | 2#炉 | 3#炉 |  |  | 电炉炼钢 | 第一炼轧厂 | 异型坯 | 炼钢一厂 | 炼钢二厂 | 金鼎厂区 | 炼钢一 |  | 炼钢一厂 | 炼钢厂 | 炼轧厂 | 一炼钢 | 炼钢厂 | 一钢轧 | 二钢轧 | 第一炼钢厂 |  |  | 炼轧分厂 | 炼钢三厂 |  | 炼钢厂 | 北营炼钢厂 |  | 炼钢厂 | 炼钢厂 |  | 炼钢厂 |  | 炼钢厂 |  |  | 方坯 |  |  | 炼钢厂 |  | 炼钢厂 | 钢轧厂 | 炼钢厂
炼钢厂综合指标 | 年度累计产量 | wt | 当月底全年累计产量 1月-当月的累计产量 | 41.00（电炉） | 86.9 | 1270132.646 | 203279.06 |  | 69.3 | 200.6 | 951364.81 | 695335.772 | 724201.8 | 1664551 | 1756189.901 |  |  | 25.31 | 164.5411 | 314.0545 |  | 141.5 | 2853693.11 | 208.054 |  |  |  | 321.21 | 16 | 35 | 145.845 | 105.36 |  | 7.5341 |  | 145.82 | 4995986.14 | 20.15 | 236.256 |  | 2128773.7 |  |  | 1620792.6 | 13.48 |  |  |  | 214234.296 | 8.74 | 1086738 | 19.17 | 111.42 | 142.3 | 1471280.402
| 铁水预处理比 | % | 铁水预处理处理量/入转炉铁水量*100% | 0 | 0 | [5 empty] | 0 | 0 | 0 |  | 0 |  |  | 0 |  |  |  | 0 |  | 0 |  |  |  |  | 35 | 40 |  |  |  | 0 |  | 0 |  | 0 | 0 | 0 |  |  |  | 无 | 0 | [6 empty] | 0 | 0 | 93.83
| 金属料消耗 | kg/t | 转炉炼钢金属料消耗量（干克／吨）= （入炉铁水+入炉生铁入炉外部废钢+渣钢+内部回收切头、切尾、中包残钢等+合金硅铁、锰铁总量及脱氧剂+其他含铁原料）（千克）/合格钢坯生产量（吨） | 1175.446 | 1099.72 | 1093.47 | 1101.46 |  | 1107.429 | 1096.91 | 1066.047 | 1068.036 | 1066.039 | 1083.98 | 1080.904 |  |  | 1130.32 | 1088.619 | 1082.085 |  | 1081.25 |  | 1078.43 |  |  |  | 1103.38 | 1070.042 | 1086.863 | 1104.659 | 1097.37 |  | 1088.352 |  | 1090 | 1061.766 | 1077.451 | 1079.03 | 1097.55 | 1048.787 |  |  | 1105.36 | 1092.3 | 1085.02 |  | 1065.9 | 1078.11 | 1094.337 | 1083 | 1.103 | 1098.9 | 1127.591 | 1118.96
| 钢铁料消耗 | kg/t | 转炉炼钢金属料消耗量（干克／吨）= （入炉入炉铁水+生铁+外部废钢+渣钢+内部回收切头、切尾、中包残钢等+其他含铁原料）（千克）/合格钢坯生产量（吨） | 1148.257 | 1089 | 1067.83 | 1076.5 |  | 1077.541 | 1076.76 | 1050.44 | 1053.027 | 1050.144 | 1056.73 | 1061.206 |  |  | 1079.92 | 1066.001 | 1062.037 |  | 1071.38 | 1076 | 1073.18 |  |  |  | 1094.91 | 1051.396 | 1056.885 | 1083.815 | 1074.7 |  | 1061.819 |  | 1075 | 1045.787 | 1053.149 | 1070.8 | 1081.65 | 1029.343 |  |  | 1094.99 | 1070 | 1067.42 |  | 1048.715 | 1052.27 | 1069.783 | 1078 | 1075.41 | 1088.9 | 1084.57 | 1067.42
| 铁水单耗 | kg/t | 当月入转炉铁水总量（kg）/当月合格钢坯生产量（t） | 965.2503 | 893 | 948.8 | 965.22 |  | 933.7875 | 843.99 | 851.5072 | 851.0061 | 851.8958 | 867.27 | 989.72 |  |  | 941.68 | 840.1309 | 838.5433 |  | 881 | 883.42 | 849.24 |  |  |  | 829.19 | 973.63 | 971.008 | 890.699 | 882.03 |  | 912.231 |  | 963 | 862.466 | 980.6777 | 920.7 | 818.45 | 870.6551 |  |  | 882.79 | 920 | 888.43 |  | 868.95 | 1014.078 | 824.922 | 838 | 816.17 | 834.5 | 1047.21 | 912
| 生铁块单耗 | kg/t | 当月入转炉生铁总量（kg）/当月合格钢坯生产量（t） | 3.725847 | 3 | 0.8 | 0 |  |  | 48.88 | 1.251085 | 0.4744126 | 3.525673 | 42.86 | 0 |  |  | 13.76 | 5.620704 | 0 |  | 3.29 | 42.54 | 0.05 |  |  |  | 0 | 15.925 | 27 | 0 | 2.74 |  | 31.767 |  | 12 | 106.755 | 13.46846 | 0.5 | 19.7 | 64.97184 |  |  | 0 | 0.001 | 78.74 |  | 2 | 10.51 | 1.167 | 0 | 0 | 0 | 19.63 | 0
| 废钢铁单耗 | kg/t | 当月入转炉内部废钢与外部废钢总量（kg）/当月合格钢生产量（t） | 179.2807 | 192.73 | 118.23 | 111.28 |  | 143.7531 | 183.89 | 197.6816 | 201.5467 | 194.7229 | 146.6 | 71.487 |  |  | 124.48 | 220.2494 | 223.4941 |  | 187.09 | 150.01 | 223.89 |  |  |  | 262.316 | 61.841 | 58.877 | 193.116 | 171.4 |  | 83.093 |  | 100 | 76.566 | 59.00268 | 138.2 | 279.72 | 93.71574 |  |  | 212.2 | 178 | 100.24 |  | 177.71 | 27.68 | 243.693 | 245 | 259.23 | 231.62 | 22.59 | 148.21
| 含铁散料 | kg/t | 当月入转炉包括氧化铁皮、污泥球、烧结块矿、原块矿等总量(kg)/当月合格钢生产量（t) | 0 | 3.4 | 11.13 | 15.17 |  |  | 25.32 | 不计 | 不计 | 不计 | 1.04 | 0 |  |  | 4.83 |  |  |  | 14.01 | 5.13 | 5.25 |  |  |  | 5.94 | 23.482 | 29.978 |  | 18.54 |  | 34.728 |  | 5.55 |  | 4.469904 | 11.4 | 4.59 | 4.573328 |  |  | 0 | 2.5 | 2.11 |  | 0.05 | 31.34 |  |  | 0 | 32.78 | 22.86 | 3.6
| 工序单位能耗 | kgce/t | 全厂工序能耗=全厂各工序能耗总和（kgce）/当月合格钢坯生产量（t） | 126.7278 |  | 3.8 | 0.92 |  | 43.74048 | 14.1 | -23.12 | -17.65 | -20.69 | -7.05 | -15.6 |  |  | -8.8 | 21.5 | -16.46 | [7 empty] | -15.05 | -14.8 | -13.87 | -14.423 |  |  | -1.01 |  | -21 |  | -6.82 | -19.94 | 8.79 | -30.87868 |  |  | -15.22 | 20 | -8.29 |  | -16.74 |  | 6.547 |  |  | -19.72 | -23.335
| 蒸汽回收 | kg/t | 子项：蒸汽回收量kg，母项：合格钢产量 | 0.79 | -0.0535 | [5 empty] | 83.22 | 66.19 | 83.62 | 51.96 | 0.06 |  |  | 50 | 67.98 | 99.73 |  |  | 70.39 | 24.8 |  |  |  | 57.41 | 0.3 | 0.3 | 0.066 |  |  | 0.05 |  | 12 |  | 24.81956 |  | 90 | -0.3111573 |  |  | 0.089 | 104 |  |  | 0.063 | 88.32 |  |  | -75 |  | 98.88
| 新水消耗 | m^3/t | 全厂补新水量（m3）/当月合格钢坯生产量（t） | 1.594261 | 0.22 | 0.33 | 0.47 |  | 0.7207639 | 0.77 | 0.4065514 | 0.3 | 0.32 | 0.86 | 0.361 |  |  | 0.59 | 1.39 | 0.62 |  | 0.61 |  | 0.55 |  |  |  | 0.31 | 0.73 | 0.73 | 0.236 | 0.51 |  | 20.26 |  | 0.63 | 0.78 | 1.474282 |  | 0.63 | 0.09640038 |  |  | ∕ | 0.56 | 0.38 |  | 0.4618 | 0.47 | 0.614 |  | 0.77 | 0.13 | 1.11 | 0.48
| 氩气消耗 | m^3/t | 全厂氩气使用量（m3）/当月合格钢坯生产量（t） | 3.675292 | 0.28 | 2.43 | 2.83 |  | 5.579101 |  | 0.33 | 0.5 | 0.05 |  | 1.077 |  |  | 0.11 | 4.01 | 1.08 |  | 1.61 |  | 0.88 |  |  |  | 0.13 | 0.3 | 0.3 | 0.124 |  |  | 1.146 |  | 1.828 |  | 0.620286 | 1.23 | 0.9 | 0.1117592 |  |  | 0.854 | 0.02 |  |  |  | 0.68 |  |  |  | 0.86 |  | 0.32
| 氮气消耗 | m^3/t | 全厂氮气使用量（m3）/当月合格钢坯生产量（t） | 19.32157 | 33.3 | 62.68 | 62 |  | 31.87473 | 54.88 | 46.65918 | 42.72493 | 34.05278 | 53.97 | 47.4 |  |  | 20.46 | 108.04 | 56.79 |  | 51.29 |  | 40.9 |  |  |  | 24.49 | 72 | 72 | 16.2 |  |  | 32.96 |  | 54.532 | 38.597 | 54.78862 | 63.36 | 32.86 | 32.1 |  |  | 82.605 | 77.65 | 75.57 |  |  | 16.97 |  | 22.23 | 65 | 43.94 | 58.39 | 71.23
| 氧气消耗 | m^3/t | 全厂氧气量（m3）/当月合格钢坯生产量（t） | 62.47025 | 56.4 | 55.46 | 55.46 |  | 68.21754 | 64.62 | 47.73315 | 49.50489 | 48.9083 | 53.99 | 45.772 |  |  | 48.32 | 55.43 | 49.06 |  | 60.98 | 50.05 | 53.7 |  |  |  | 52.01 | 50.95 | 50.95 | 52.22 |  |  | 58.34 |  | 54.306 | 48.738 | 53.30249 | 56.32 | 52.6 | 46.56352 |  |  | 77.62 | 52.89 | 60.53 |  | 47.67 | 50.68 | 59.662 | 46.32 | 56 | 56.72 | 50.20042 | 48.19
| 煤气回收量 | m^3/t | 全厂煤气回收量（m3）/当月合格钢坯生产量（t） | 0 | 141 | 120.81 | 128.16 |  | 118.354 | 124.26 | 113.1369 | 110.3153 | 106.9826 | 87.83 | 92.37 |  |  | 58.6 | 8.81 | 120.44 |  | 131.29 | 145.02 | 81.55 |  |  |  | 101.48 | 103 | 103 | 121.9 | 146.9 |  | 35.42 |  | 119.517 |  | 111.9362 | 111.6 | 118.35 | -0.7984211 |  |  | 116.79 | 104.11 | 75 |  | 113.11 | 106.13 |  | 118.177 | -109 | 120.1 | 118.24 | 5.71
| 从业人员实物劳产率 | t/人 | 合格钢生产量（吨）/转炉炼钢厂（车间）工人及学徒总人数 | 133.4853 | 1445 | 1819.67 | 291.23 |  | 303.3134 |  | 496.1386 | 319.2635 | 354.4711 |  | 412.994 |  |  | 340 | 133.4117 | 434.0491 |  | 410.69 | [5 empty] | 353.47 | 273.61 | 273.61 |  |  |  | 187.42 |  | 2560 |  | 173.3683 | 473.28 | 2512.22 | 493.9629 |  |  | 248.5135 | 302 | 366.56 |  | 438.467 |  | 1181.051 | 431.84 |  | 340.9 | 337.96 | 436.31
| 内控合格率 | % | 内控成分合格炉数/生产总炉数 | 100 | 99.82 | 99.78 | 99.79 |  |  |  | 100 | 100 | 100 | 99.91 | 87.3 |  |  | 90.25 |  |  |  | 99.98 |  | 99.99 |  |  |  | 99.8 | 100 | 100 |  | 97.25 |  | 99.14 |  | 96.1 |  | 42.03 | 99.96 | 99.89 | 97 |  |  | ∕ | 88.3 | 99.98 |  |  |  |  | 100 | 99.91% | 99.9 | 99.56
| 钢坯合格率 | % | 钢坯合格生产量/总钢坯生产量 | 99.7939 | 99.82 | 99.885 | 99.938 |  | 99.8 | 99.94 | 100 | 100 | 100 | 99.91 | 99.989 |  |  | 99.84 | 99.98769 | 99.97909 |  | 99.98 | 99.95 | 99.99 |  |  |  | 99.995 | 100 | 100 | 99.945 | 100 |  | 99.54 |  | 99.9 | 99.95 | 99.98412 | 99.87 | 99.63 | 99.92673 |  |  | 99.98 | 99.87 | 99.96 |  | 100 | 99.13 | 99.931 | 99.99 | 99.96 | 99.92 | 99.98161 | 100
| 精炼比例 | % | 过（LF+RH）总钢量/总产量。（同时过RH和LF的钢水只记一次产量） | 100 | 0 | 100 | 100 |  | 100 | 7.29 | 26.65647 | 63.33028 | 31.39419 |  | 0 |  |  | 59.36 | 100 | 41.77 |  | 100 |  | 0 |  |  |  | 100 | 11 | 40 |  |  |  | 100 |  | 99.59 |  | 0.03722934 | 40.27 | 82.54 | 1.40619 |  |  | ∕ | 0 |  |  | 6.96 |  |  |  | 0 | 50 | 3.67 | 71.24
| 电耗 | kwh/t | 全厂电耗/合格钢产量 | 204.625 | 27.06 | 108.63 | 110.07 |  | 196.5059 | 34.13 | 18.26474 | 23.23338 | 16.27619 | 40.26 | 13.162 |  |  | 57.98 | 112.6556 | 41.07116 |  | 69.98 |  | 21.84 |  |  |  | 67.44 | 22.9 | 22.9 | 26.447 | 26.26 |  | 94.6 |  | 89.223 | 37.97 | 35.32929 | 55.94 | 70.18 | 18.63311 |  |  | 33.38 | 30.36 | 28.53 |  | 23.32 | 94.37 | 37.593 |  | 46 | 60.02 | 29.57 | 71.83
| 耐材消耗 | 元/t | 全厂所有耐材成本（元)/合格钢产量（t） | 不详 |  |  |  |  | 93.57726 | 3.69 | 18.803 | 28.53 | 19.557 | 26.82 | 27.3 |  |  |  | 28.42 | 16.93 |  | 39.29 | [6 empty] | 1.73 | 1.73 | 51.01 |  |  | 57.12 |  | 54.2 | 0.74 | 43.52 | 0.31 | 33.14 | 33.25 |  |  | ∕ | 17.4 | 24.19 | [5 empty] | 23.11858 | 28 | 34.96 | 36.81
铁水预处理 | 处理前铁水成分平均含量,% | C |  | 无 | [6 empty] | 4.31 | 4.28 | 4.32 | [15 empty] | 0.45 | 0.45 | [23 empty] | 4.13
|  | Si | [8 empty] | 0.42 | 0.44 | 0.45 | [15 empty] | 0.4 | 0.4 | [23 empty] | 0.23
|  | P | [8 empty] | 0.125 | 0.126 | 0.126 | [15 empty] | 0.12 | 0.12 | [23 empty] | 0.175
|  | S | [8 empty] | 0.042 | 0.039 | 0.038 | [15 empty] | 0.04 | 0.04 | [23 empty] | 0.112
|  | T,℃ | [8 empty] | 1321 | 1317 | 1322 | [15 empty] | 1280 | 1280 | [23 empty] | 1297.19
| 处理后平均成分含量，% | C | [8 empty] | 无 | 无 | 无 | [15 empty] | 0.45 | 0.45 | [23 empty] | 3.97
|  | Si | [26 empty] | 0.4 | 0.4
|  | P | [26 empty] | 0.121 | 0.121
|  | S | [26 empty] | 0.014 | 0.005 | [23 empty] | 0.02939926
|  | T,℃ | [26 empty] | 1270 | 1260 | [23 empty] | 1265.37
| 石灰粉单耗 | kg/t | 当月实际消耗量（kg）/处理铁水量（t） | [26 empty] | 5 | [23 empty] | 9.95
| 颗粒镁 | kg/t | 当月实际消耗量（kg）/处理铁水量（t） | [25 empty] | 0.16
| 电石 | kg/t | 当月实际消耗量（kg）/处理铁水量（t）
| 萤石粉 | kg/t | 当月实际消耗量（kg）/处理铁水量（t） | [50 empty] | 1.2866
| 处理周期 | min/罐 | 当月生产作业总时间（min）/预处理总罐数（罐） | [25 empty] | 35 | 45 | [23 empty] | 23.56
| 铁水包平均寿命 | 次 | [26 empty] | 120 | 120 | [23 empty] | 589
| 铁损 | kg/t | （处理前铁水总量-处理后铁水总量)(kg)/处理前铁水总量(t） | [25 empty] | 8 | 11 | [23 empty] | 12.97
转炉工序 | 当月转炉生产量 | wt |  | 电炉5.633 | 11.85 | 1270132.646 | 203279.06 |  | 10.0678755 |  | 130526.69 | 98964.478 | 106306 | 201930 | 213105.105 |  |  | 26.23 | 10.0859 | 40.2364 |  | 12.5 |  | 30.166 |  |  |  | 47.26 | 19.5 | 28.6 | 20.549 |  |  | 75341 |  | 23.15 |  | 20.15 | 35.496 |  | 282052.83 |  |  | 180917.839 | 19 | 28.08 |  | 11.01 | 21.42 | 8.74 | 151007.43 | 19.35 | 14.3 | 18.48
| 当月下线炉衬寿命 | 炉 | 当月下线寿命,无下线炉役不填写 | 无 | [17 empty] | 15195 | [5 empty] | 0 | [5 empty] | 24421 |  | 2238 | [17 empty] | 0
| 日历作业率 | % | 转炉全月作业时间（min）/（当月天数*24*60）（min） | 90.24418 | 94.39 | 90.34 | 97.06 |  |  |  | 89.84543 | 85.65054 | 89.05645 | 77.49 | 60.615 |  |  | 90.24 | 45.48851 | 88.22222 |  | 67.74 |  | 92.8 |  |  |  | 88.3 | 88 | 90 | 95.027 | 92.33 |  | 82.68 |  | 94.5 |  | 97.17742 |  | 90.62 | 97.71505 |  |  | 0.7544 | 80.8 | 97.08 |  | 91.32 |  | 77.612 | 87.16 | 69.34% | 95.41 | 83.27 | 88.39
| 利用系数 | t/公称吨.日 | 当月转炉生产合格钢水量（t）/（公称吨数*当月天数） | 32.449t/MVA.日 | 54.62 | 24.96 | 27.32 |  |  |  | 70.17564 | 53.20671 | 57.15374 | 27.14 | 18.579 |  |  | 60.1 | 16.26762 | 36.05408 |  | 33.6 |  | 50.27 |  |  |  | 46.71 | 28 | 32 | 63.131 | 40.6 |  | 40.67 |  | 74.67742 |  | 32.49258 | 31.8 | 47.27 | 36.81013 |  |  | 104.6739 | 25 | 50.32 |  | 36.685 | 120t | 56.386 | 40.59 | 52.01613 | 47.69 | 49.06 | 67.51
| 转炉每炉产钢量 | t/炉 | 当月转炉生产合格钢水量（t）/当月生产炉数（炉) | 75.10775 | 33.56 | 106.07 | 107.61 |  | 111.0019 | 66 | 77.87989 | 62.59613 | 60.99022 | 68.27 | 85.038 |  |  | 89.42 | 98.30337 | 135.2028 |  | 153.56 |  | 103.41 |  |  |  | 111.29 | 140 | 180 | 34.237 | 117.17 |  | 65.97 |  | 103.4406 | 64 | 39.20864 | 117.34 | 64.67 | 119.0096 |  |  | 64.95776 | 56.4 | 65 |  | 60.94 | 142t | 56.313 | 124.18 | 126.21 | 52.89 | 77.87119 | 106.92
| 炉容比 | m3/t | 新砌炉炉内容积(m3)/公称吨数（t） | 1.06 | 0.74 |  |  |  |  | 0.89 | 0.93 | 0.82 | 0.82 | 0.8 | 0.83 |  |  | 0.8 |  |  |  | 0.85 |  | 0.95 |  |  |  | 0.86 | 0.78 | 0.8 | 0.85 |  |  | 1.02 |  | 0.86 | 0.89 | 0.83 | 0.78 | 0.68 | 0.81 |  |  | 0.8 | 0.83 | 0.9 |  |  | 0.86 |  |  | 0.8 | 0.75 | 0.8 | 0.92
| 冶炼周期 | min/炉 | 当月生产作业总时间（min）/转炉生产炉数（炉） | 53.64181 | 23.86 | 46.9 | 45.87 |  | 42.80595 | 23 | 24.01 | 24.09 | 22.83 | 35.08 | 36.369 |  |  | 29 | 39.58298 | 39.7 |  | 31 |  | 28.4 |  |  |  | 26.98 | 36 | 40 | 21.203 | 31.98 |  | 29.1 |  | 27 | 30 | 33.7719 | 37 | 25.5 | 36.81013 |  |  | 31.11 | 29.7 | 28.99 |  | 22.49 | 45 | 22.338 |  | 38 | 31.4 | 30.2 | 34
| 氧枪喷头寿命 | 炉 |  | 不详 | 118 |  |  |  | 240 | 326 | 261 | 265 | 246 | 106.59 | 93.478 |  |  | 150 | 64.125 | 119.04 |  | 233 |  | 213 |  |  |  | 196 |  |  | 115.423 |  |  | 277 |  | 265 |  | 51.89899 | 300 | 151 | 52.66667 |  |  | 296.1818 | 339 |  |  | 129 | 370 | 144 |  | 270 | 152 | 330 | 186
| 转炉出钢平均成分，% | C |  | 0.2 | 0.06 |  |  |  |  | 0.05 | 0.066 | 0.081 | 0.069 | 0.082 | 0.07 |  |  | 0.06 |  |  |  | 0.09 |  | 0.09 |  |  |  | 0.08 | 0.1 | 0.1 | 0.072 |  |  | 0.12 |  | 0.07 |  | 0.067 |  |  | 0.09 |  |  | 0.06 | 0.073 | [5 empty] | 0.11 |  | 0.072 | 0.511 | 0.09
|  | P |  | 0.015 | 0.02 |  |  |  |  | 0.25 | 0.03 | 0.03 | 0.035 | 0.033 | 0.03 |  |  | 0.019 |  |  |  | 0.023 |  | 0.28 |  |  |  | 0.019 | 0.025 | 0.025 | 0.016 |  |  | 0.014 |  | 0.015 |  | 0.026 |  |  | 0.02 |  |  | 0.02 | 0.019 | [5 empty] | 0.02 |  | 0.018 | 0.0246 | 0.017
|  | S |  | 0.015 | 0.02 |  |  |  |  | 0.25 | 0.035 | 0.037 | 0.043 | 0.023 | 0.04 |  |  | 0.023 |  |  |  | 0.034 |  | 0.2 |  |  |  | 0.023 | 0.02 | 0.02 | 0.017 |  |  | 0.032 |  | 0.018 |  | 0.028 |  |  | 0.02 |  |  | 0.023 | 0.022 | [5 empty] | 0.018 |  | 0.03 | 0.031 | 0.021
| 平均出钢温度，℃ | T |  | 1660 | 1640 |  |  |  |  | 1665 | 1661 | 1645 | 1667 | 1667.37 | 1662 |  |  | 1632 | 1316.355 | 1292.581 |  | 1642 |  | 1655 |  |  |  | 1624 | 1620 | 1620 | 1669 |  |  | 1627.89 |  | 1635 |  | 1689 |  |  | 1644.3 |  |  | 1630 | 1663 |  |  |  | 1628 |  | 1640 | 1635 | 1618 | 1660 | 1625
| 转炉熔剂消耗，kg/t | 石灰 | 当月实际消耗量（kg）/合格钢坯产量（t） | 42.838（电炉） | 34.3 | 52.8 | 52.38 |  | 41.62222 | 38.31 | 30.35272 | 40.34862 | 32.70692 | 48.52 | 28.124 |  |  | 29.34 | 31.00856 | 27.74282 |  | 38.56 | 33.21 | 38.4 |  |  |  | 37.6 | 39.93 | 39.83 | 44.52 | 36.93 |  | 38.2 |  | 33 | 59.201 | 49.29 | 42.04 | 30.05 | 30.1134 |  |  | 30.34 | 51 | 41.6 |  | 34.767 | 45.16 | 46.56 | 52.28 | 32.66 | 30.12 | 36.52 | 62.8
|  | 石灰石 | 当月实际消耗量（kg）/合格钢坯产量（t） | 0 | 42.6 |  |  |  | 0 | 0 | 0 | 0 | 0 |  | 31.147 |  |  | 0.19 | 0.5 | 0.6 |  | 0 |  | 0 |  |  |  | 0.2 |  |  | 27.78 |  |  | 5.816 |  | 8 |  |  | 0 | 0 |  |  |  | 1.42 | 8 | 2 |  | 0 |  |  |  | 0 | 0
|  | 轻烧白云石 | 当月实际消耗量（kg）/合格钢坯产量（t） | 5.803（电炉） |  | 13.16 | 9.71 |  | 15.13158 | 21.23 | 0 | 0 | 0 |  |  |  |  | 无 | 10.4 | 6.7 |  | 11.26 | 24.53 | 17.24 |  |  |  | 23.7 | 29.59 | 21.65 |  | 15.53 |  |  |  | 15 |  |  | 0 | 12.24 | 15.09327 |  |  | 17.96 | 25 | 21.4 |  | 0 | 30.21 | 0 | 0 | 30.34 | 18.09 | 20.51
|  | 生白云石 | 当月实际消耗量（kg）/合格钢坯产量（t） | 0 | 0 | 9.47 | 12.83 |  |  | 10.28 | 12.854 | 10.39 | 9.058 | 2.82 |  |  |  | 20.92 |  |  |  | 0 |  | 7.7 |  |  |  | 1.9 |  |  |  | 4.08 |  | 24.081 |  | 0 |  | 5.26 | 11.67 | 4.74 | 0 |  |  | / | 5 |  |  | 7.909 | 0 |  |  | 0 | 1.78 |  | 1.93
|  | 轻烧镁球 | 当月实际消耗量（kg）/合格钢坯产量（t） | 0 | 6.7 | [5 empty] | 0.365 | 0.596 | 0 |  | 7 |  |  | 2.06 |  |  |  | 5.69 | 2.3 | 0 |  |  |  | 2.9 |  |  | 1.5 |  |  | 0 |  | 7 |  | 18.1 | 3.17 | 2.87 | 0 |  |  | / | 0 |  |  | 0.112 |  |  | 8.97 | 0 | 0 |  | 22.76
|  | 其它熔剂 | 当月实际消耗量（kg）/合格钢坯产量（t） | 0 | [5 empty] | 4.35 | 0 | 0 | 0 | [8 empty] | 6.89 |  | 1.23 |  |  |  | 0 | 0.76 | 0.2 | 9.49 |  |  | 溅渣镁球3.734 |  | 65 |  |  |  |  | 0 |  |  | / |  |  |  | 0 |  |  | 5.65 | 0 | 5.4 | 4.59
LF精炼工序 | 造渣材料，kg/t | 石灰 | 当月实际消耗量（kg）/合格钢坯产量（t） | 7.101 |  |  |  |  | 7.145865 |  | 与转炉一起统计 | [6 empty] | 3.7 | 4.6 | 6.6 |  | 5.21 |  | 9.5 |  |  |  | 3.6 | 0.3 | 0.3 |  |  |  | 9 |  | 9.4 |  |  | 2.17 | 3.14 | 1.4 | [7 empty] | 3.59 |  |  |  | 5.6 | 7.24 | 4.9
|  | 萤石 | 当月实际消耗量（kg）/合格钢坯产量（t） | 0 | [6 empty] | 0.4934158 | 1.9 | 0.4988225 |  |  |  |  | 0.8 |  |  |  | 1.39 |  | 0.4 |  |  |  | 0.66 | [5 empty] | 0 |  | 1.26 |  |  | 0.68 | 2.32 | 0 | [6 empty] | 0.204 | 2.01 |  |  |  | 0.5 | 2.03 | 0.5
|  | 复合造渣剂 | 当月实际消耗量（kg）/合格钢坯产量（t） | 3.633 | [6 empty] | 0 | 0 | 0 |  |  |  |  | 0 |  |  |  | 1.23 |  | 5 |  |  |  | 0 | [5 empty] | 1.753 |  | 3.7 |  |  | 0 | 2.59 | 0.1 | [11 empty] | 0
| 石墨电极 消耗 | kg/t | 当月实际消耗量（kg）/合格钢坯产量（t） | 1.152726 |  | 0.5 | 0.53 |  | 1.08106 |  | 0.049 | 0.205 | 0.063 |  |  |  |  | 0.37 | 0.487637 | 0.1805869 |  | 0.25 |  | 0.65 |  |  |  | 0.44 | 0.3 | 0.3 |  |  |  | 0.9 |  | 0.56 |  |  | 0.44 | 0.46 | 0.036 | [6 empty] | 0.009 | 0.44 |  |  |  | 0.4 | 0.127 | 0.36
| 日历 作业率 | % | LF全月作业时间（min）/（当月天数*24*60）（min） | 90.06048 | [6 empty] | 9.176075 | 40.19758 | 8.752688 |  |  |  |  | 74.26 | 40.22177 | 25.69086 |  | 67.74 | [5 empty] | 95 | [5 empty] | 91.01 |  | 99.42 |  |  |  | 79.8 | 0.28 | [6 empty] | 2.18 | 2.43 |  |  |  | 93.4 | 4.02 | 25
| 平均精炼 时间 | min | LF全月作业时间（min）/（当月生产炉数）（炉） | 107.0652 |  |  |  |  | 50.747 |  | 9.184305 | 17.81946 | 7.169174 |  |  |  |  | 19 | 35.00001 | 18.45278 |  | 42 |  | 35 |  |  |  | 29.3 | 45 | 50 |  |  |  | 94.32 |  | 39 |  |  | 45 | 27.46 | 40 | [6 empty] | 7.65 | 72.02 |  |  |  | 37.8 | 30.89 | 30
| 精炼 电耗 | kwh/t | 当月升温送电总量（kg）/合格钢坯产量（t） | 113.082 |  | 50.25 | 51.26 |  | 113.7909 |  | 18.26474 | 23.23338 | 16.27619 |  |  |  |  | 30 | 44.04739 | 25.52187 |  | 25.12 |  | 62 |  |  |  | 39 | [5 empty] | 63.83 |  | 48 |  |  | 41.41 | 52.94 | 1.61 | [6 empty] | 1.0526 | 45.01 |  |  |  | 38.7 | 35.98 | 29.83
RH或VD工序 | RH处理 炉数 | 炉 |  | VD 751 |  |  |  |  | 766 |  | 无 | 无 | 无 | [20 empty] | 59
| RH处理 炉数比例 | % | 当月处理炉数/转炉生产炉数 | 100 |  |  |  |  | 86.07% | [24 empty] | 5.13 |  | /
| RH平均 处理周期 | min/炉 | RH全月作业时间（min）/（当月生产炉数）（炉） | 56.09188 | [29 empty] | 30.15 |  | /
| RH插入管寿命 | 次 |  | 无 |  |  |  |  | 87 | [26 empty] | /
连铸工序 | 连铸比 | % | 连铸坯生产合格量/全厂生产总量 | 0.74547 | 100 | 100 | 100 |  | 96.75% | 100 | 100 | 100 | 100 | 100 |  |  | 100 | 100 | 38.67 | 100 |  | 100 | 99.96 | 100 |  |  |  | 100 |  |  | 100 | 100 |  | 100 |  | 39.77 |  | 100 | 100 | 100 | 100 |  |  | 100 | 99.98 | 69.8 |  | 100 | 100 | 100 | 100 | 100 | 99.98 | 100 | 100
| 钢坯 合格率 | % | 合格连铸坯产量/(合格连铸坯产量+检验现场废品量+轧后退废量） | 99.93106 | 100 | 99.885 | 99.938 |  | 99.8 | 99.94 | 100 | 100 | 100 | 99.91 | 99.989 |  | 100 | 100 | 100 | 100 |  | 99.98 | 99.96 | 99.99 |  |  |  | 99.995 | 100 | 100 | 99.945 | 100 |  | 99.71 |  | 99.48 | 99.98 | 99.967 | 99.87 | 99.84 | 99.92673 |  |  | 99.985 | 99.94 | 99.98 |  |  |  |  | 99.99 |  |  | 99.98 | 100
| 钢水收得率 | % | [7 empty] | 100 | 98.65 | 98.65001 | 98.59 | 99.01 | 99.982 |  | 97 |  | 98.56 | 99.889 | [8 empty] | 99.14 | 99.17 | 99.827 |  |  | 96.97 |  | 98.23 | [7 empty] | 89.5 |  | 99.05 |  |  |  | 99.194 | 99.5 | 99.11 | 98.7 | 99.22
| 合格坯 收得率 | % | 合格连铸坯产量/连铸浇钢接受钢水量 | 93.95805 |  | 98.5 | 98.5 |  | 94.8% | 100 | 98.66 | 98.65 | 98.59 | 99.01 | 99.982 |  | 100 | 98.59 |  |  |  | 99.98 | 98.89 | 99.91 |  |  |  | 97.6 | 100 | 100 | 99.882 | 99.94 |  | 100 |  | 99.42 | 98.5 | 99.65 |  | 98.84 | 99.36034 |  |  | 99.79 | 99.98 | 99.99 |  | 98.52 | 99.1 |  | 99.5 | 99.07% | 98.86 | 99.22
| 日历 作业率 | % | 全月浇钢总时间（min）/（当月天数*24*60）（min） | 85.3741 | 96.59 | 66.95 | 72.43 |  | 123.2% | 0.92 | 93.06528 | 82.40417 | 95.86111 | 57.63 | 51.109 |  | 69.31 | 90.11 | 38.882 | 91.314 |  | 67.74 | 88.63 | 91.42 |  |  |  | 91.37 | 86 | 90 | 81.272 | 94.4 |  | 87.26 |  | 98.5 | 90.5 | 54.80376 |  | 87.5 | 63.59767 |  |  | 68.28 | 81.5 | 96.68 |  |  |  | 93.329 | 90 | 69.34% | 95.86 | 74.19 | 66
| 台时 产量 | t/h | 连铸生产总产量（t）/浇注总时间（h） | 66.11187 | 82.46 | 124.29 | 125.73 |  | 98.54368 | 228.89 | 184.3666 | 154.4363 | 140.2066 | 117.73 | 140.109 |  | 126.89 | 162.24 | 134.84 | 197.42 |  | 248.02 | 160.85 | 147.85 |  |  |  | 198.37 |  |  | 113.28 | 215.05 |  | 108.19 |  | 138 |  | 99.10842 |  | 146.98 | 198.6987 |  |  | 138.4 | 107 | 130.44 |  | 154.46 |  | 125.866 | 224.6 |  | 101.65 | 124.23
| 浇注 周期 | min/炉 | 全月浇钢总时间（min）/浇注炉数 | 51.66906 | 24.3 |  |  |  | 75.98619 | 30 | 26.79574 | 24.1738 | 24.86804 | 34.79364 | 36.632 |  | 42 | 32 |  |  |  | 30.4 | 33.55 | 28.3 |  |  |  | 33.66 |  |  | 40 | 32.69 |  | 34.12 |  | 45.2 | 30 | 23.86 | 42 | 26.4 | 61.13 |  |  | 27.94 | 28.1 | 27.9 |  | 23.67 | 45 |  | 33.4 | 38.1 | 31.2 | 32.5 | 34
| 中包 寿命 | 小时/包 | 全月浇钢总时间（min）/连铸机开浇次数 | 8.4 | 44.89 |  |  |  | 6.323448 | 30 | 27.92153 | 26.97803 | 32.87302 | 30.63 | 36.429 |  | 15 | 14 | 20.25 | 24.8 |  | 37 | 24 | 22.42 |  |  |  | 19.61 |  |  | 17.784 | 36.96 |  | 9.2 |  | 12.5 | 16 | 6.98 |  | 18.7 | 18.68 |  |  | 36.88 | 30 | 30.9 |  | 37.5 | 32 |  | 20.7 | 22.45 | 14.3 | 10.5 | 快换30小时，塞棒12小时
| 平均连浇 炉数 | 炉/浇次 | 全月浇钢炉数/连铸开浇次数 | 9.754386 | 177 | 18.36 | 18.6 |  | 4.993103 | 60 | 67.41667 | 67.22727 | 77.33333 | 52.82 | 59.667 |  | 9.49 | 24 | 20.25 | 47.27 |  | 70 | 39.74 | 32 |  |  |  | 34.96 | 36 | 37 | 192.233 | 67.84 |  | 16.18 |  | 18.2 | 32 | 17.55 | 25.47 | 42.5 | 30.55263 |  |  | 79.2 | 72 | 66.45 |  | 95.05 | 40 | 64.667 | 36 | 22.55 | 27 | 24 | 31.14
| 溢漏率 | % | 全月溢漏钢流数总和/（全月浇钢总炉数*铸机流数） | 0 | 0 | 0.12 | 0.16 |  |  | 0.01 | 0.01246572 | 0.02024291 | 0.04494382 |  | 0.021 |  |  | 0 | 0 | 0.052 |  | 0.02 | 0.0001 | 0.007 |  |  |  | 0.04 | 0.005 | 0.005 |  |  |  | 0 |  | 0.01 |  | 0.165 | 0.055 |  | 47.36842 |  |  | 0 | 0.01 | 0.023 |  | 0.01 | 0 | 0.03 | 0.065 | 0 | 0.1 | 0.04 | 0.05
| 保护渣 消耗 | kg/吨 | 保护渣消耗总量/全月合格钢产量 | 0.52 | 0.5 |  |  |  | 0.5323111 | 0.42 | 0.25 | 0.28 | 0.25 | 0.29 | 0 |  | 0.52 | 0.32 | 0.29 | 0.136 |  | 0.45 | 0.45 | 0.5 |  |  |  | 0.43 | 0.5 | 0.5 | 0.386 |  |  | 0.38 |  | 0.35 | 0.45 | 0.35 | 0.589 | 0.25 | 0.3186992 |  |  | / | 0.36 |  |  |  | 0.4 |  | 0.27 |  | 0.3 | 0.1665792 | 0.32
| 热送率 | % | 装炉≥400℃铸坯块数/生产总块数 | 6.49 | 87.8 | [5 empty] | 75 | 50 | 75 |  | 0.89 |  |  | 100 |  |  |  | 95.29 | 95 | 60.23 |  |  |  | 69.43 |  |  | 100 |  |  | 33.45 |  | 0 |  | 12.06 | 100 |  | 63.1 |  |  | 99.8 | 98.1 | 85.4% |  | 71.21 | 0 |  | 90.4 |  | 48.62 | 68.51
| 结晶器寿命 | 炉/个 | （当月结晶器从上线-使用下线总过钢量）/（结晶器更换个数） | 不详 |  |  |  |  | 25000 |  | 8000 | 6000 | 7000 |  | 120 |  |  |  | 3000.498 | 5364.847 |  | 508 | 560 | 520 |  |  |  | 355 |  |  | 912 |  |  | 88.38 |  | 58 |  | 71.55757 | 1000 |  | 41.3 |  |  | 16222.7 | 825 | [5 empty] | 760 |  | 86 | 110
成品工序 | 钢种分类，% | 非合金钢比率 |  | 56.11% | [6 empty] | 0 | 20 | 60 | 0.09 | [7 empty] | 100 |  | 54.13 |  |  |  | 100 | [5 empty] | 0 |  | 52 |  |  | 94.44 |  | 19.04% |  |  | 98.864 | 99 | [6 empty] | 12.27333 |  |  | 100
|  | 低合金钢比率 |  | 31.13% | [6 empty] | 100 | 50.02093 | 19.30231 | 99.91 | 100 |  |  |  | 28.95926 | 80.89816 |  | 0 |  | 45.87 |  |  |  |  | 74 | 50 | 80.019 |  |  | 48.12 |  | 28 |  | 35.57437 | 1.86 |  | 80.96% |  |  |  | 1 | [6 empty] | 87.72667
|  | 合金结构钢比率 |  | 12.76% | [6 empty] | 0 | 0 | 0 | [8 empty] | 0 |  | 0 | [5 empty] | 16 |  |  |  | 51.88 |  | 30 |  |  | 3.7
|  | 模铸钢比率 |  | 25.45% | [6 empty] | 0 | 0 | 0 | [8 empty] | 0 |  | 0 | [9 empty] | 0 |  |  |  |  | 0
| 合金元素 | 合金元素规定含水量量界限值（%）
|  | 非合金钢 | 低合金钢
| A1 | <0.1 | -
| B | <0.0005 | -
| BI | <0.10 | -
| Cr | <0.30 | 0.30～0.50
| Co | <0.10 | -
| Cu | <0.10 | 0.10～<0.50
| Mn | <1.00 | 1.00～<1.40
| Mo | <0.05 | 0.05～<0.10
| Ni | <0.30 | 0.30～<0.50
| Nb | <0.02 | 0.02～<0.06
| Pb | <0.40 | -
| Se | <0.10 | -
| Si | <0.50 | 0.50～<0.90
| Te | <0.10 | -
| Ti | <0.05 | 0.05～<0.13
| W | <0.10 | -
| V | <0.04 | 0.04～<0.12
| Zr | <0.05 | 0.02～<0.05
| La系（每种元素） | <0.02 | 0.02～<0.05
| 其它规定元素 | <0.05 | -
（S、P、C、N除外）
冶金交流中心
冶金交流中心
冶金交流中心
冶金交流中心
冶金交流中心
冶金交流中心
冶金交流中心
Note on B6: 冶金交流中心: 小数点后保留两位
Note on D6: 作者: 入炉原料所有物料全部按照100%投入计算，不折算系数；不包括含铁散料；不包括热回收钢水
Note on B7: 冶金交流中心: 小数点后保留两位
Note on D7: 作者: 包括所有物料不折算，全部按照100%折算；不包括含铁散料；不包括回炉钢水
Note on B8: 冶金交流中心: 小数点后保留两位
Note on B9: 冶金交流中心: 小数点后保留两位
Note on B10: 冶金交流中心: 小数点后保留两位
Note on B11: 冶金交流中心: 小数点后保留一位
Note on B12: 冶金交流中心: 小数点后保留两位
Note on B14: 冶金交流中心: 小数点后保留两位
Note on B15: 冶金交流中心: 小数点后保留一位
Note on B16: 冶金交流中心: 小数点后保留一位
Note on B17: 冶金交流中心: 小数点后保留一位
Note on B18: 冶金交流中心: 小数点后保留一位
Note on B19: 作者: 小数点后保留一位
Note on B20: 冶金交流中心: 小数点后保留一位
Note on B21: 冶金交流中心: 小数点后保留两位
Note on B22: 冶金交流中心: 小数点后保留两位
Note on B23: 冶金交流中心: 小数点后保留一位
Note on B44: 冶金交流中心: 小数点后保留两位
Note on B45: 冶金交流中心: 小数点后保留两位
Note on B46: 冶金交流中心: 小数点后保留两位
Note on B47: 冶金交流中心: 小数点后保留两位