## 技术经济指标（方圆坯）
冶金交流中心 2018年10月炼钢指标 |  |  | 对标联系人：尚美诺15230111569，倪宝梅15373652759；邮箱：shangmeinuo@163.com | [16 empty] | 对标联系人：尚美诺15230111569，倪宝梅15373652759；邮箱：shangmeinuo@163.com | [37 empty] | 对标联系人：尚美诺15230111569，15373652759；邮箱：shangmeinuo@163.com
指标 | 公司名称 |  | 指标定义: | 山西太钢不锈钢 | 吉林恒联 | 河南济源 |  | 津西 | 大连特钢 | 建邦 | 山东石横特钢集团有限公司 |  |  | 首钢长钢 | 西林钢铁 | 烟台华新不锈钢 | 安钢 | 山西新泰 | 福建三明 |  | 冀南钢铁集团 | 鲁丽钢铁 | 马钢长江 | 山西建龙 | 山西华鑫源 | 酒钢 | 青钢 | 天钢联合特钢 | 宣钢 |  | 凌源钢铁 | 广西贵港钢铁 | 山东鑫华特钢 | 西宁特殊钢 | 江苏永钢集团 | 唐山文丰 | 山东隆盛钢铁有限公司 | 本溪北营钢铁 | 荣程钢铁 | 元立 | 阳春新钢铁 | 承德建龙 | 唐山新宝泰 | 明芳钢铁 | 信阳钢铁 | 昆钢新区 | 新疆昆玉钢铁 | 潍钢 | 陕西略钢 | 鞍山宝得 | 唐银钢铁 | 长强钢铁 | 四川德胜 | 天津轧三钢铁 | 永锋钢铁 |  | 南钢
| 分厂名称 |  |  | 炼钢一厂碳钢生产线 | 炼钢厂 | 第一炼钢厂 | 第二炼钢厂 | 炼钢二厂 |  |  | 1#炉 | 2#炉 | 3#炉 |  |  | 电炉炼钢 | 第一炼轧厂 | 异型坯 | 炼钢一厂 | 炼钢二厂 | 金鼎厂区 | 炼钢一 |  | 炼钢一厂 | 炼钢厂 | 炼轧厂 | 一炼钢 | 炼钢厂 | 一钢轧 | 二钢轧 | 第一炼钢厂 |  |  | 炼轧分厂 | 炼钢三厂 |  | 炼钢厂 | 北营炼钢厂 |  | 炼钢厂 | 炼钢厂 |  |  | 炼钢厂 |  |  | 方坯 |  |  | 炼钢厂 |  | 炼钢厂 | 钢轧厂 | 炼钢厂 | 炼钢一厂 | 炼钢二厂 | 第二炼钢厂
炼钢厂综合指标 | 年度累计产量 | wt | 当月底全年累计产量 1月-当月的累计产量 | 51.34（电炉） | 107.18 | 207046.73 |  |  | 85.8 | 246.479 | 1220329.69 | 893536.027 | 938433.8 | 2076386 | 2298336.131 |  |  | 21.74 | 184.8186 | 373.6355 |  | 178 | 3648094.08 | 267.049 |  |  |  | 414.34 | 16 | 29 | 185.738 | 134.91 |  |  |  | 188.65 | 1071620.35 | 21.54 | 309.558 |  | 2684359.02 |  | 2012936.18 | 171.56 |  |  |  | 2186905.895 | 9.7365 | 1396670 |  | 检修 | 177.45 | 1953751.425 | 165.4118 | 341.711 | 3395366.37
| 铁水预处理比 | % | 铁水预处理处理量/入转炉铁水量*100% | 0 | 0 | [5 empty] | 0 | 0 | 0 |  | 0 |  |  | 0 |  |  |  | 0 |  | 0 |  |  |  |  | 35 | 40 | [5 empty] | 0 |  | 0 | 0 | 0 |  |  | 无 | 0 | [8 empty] | 95.31 |  |  |  | 1.506%
| 金属料消耗 | kg/t | 转炉炼钢金属料消耗量（干克／吨）= （入炉铁水+入炉生铁入炉外部废钢+渣钢+内部回收切头、切尾、中包残钢等+合金硅铁、锰铁总量及脱氧剂+其他含铁原料）（千克）/合格钢坯生产量（吨） | 1187.43 | 1093.7 | 1085.38 |  |  | 1113.855 | 1095.66 | 1065.959 | 1067.77 | 1065.983 | 1076.29 | 1084.081 |  |  | 1138.32 | 1086.488 | 1080.702 |  | 1083.56 |  | 1075.33 |  |  |  | 1116.98 | 1067.904 | 1071.084 | 1098.687 | 1095.97 |  |  |  | 1086 | 1062.545 | 1072.74 | 1083.83 | 1100.68 | 1047.1 |  | 1098.55 | 1097.4 | 1089.85 |  | 1066.261 | 1071.49 | 1095.594 | 1084 |  |  | 1155.224 | 1119.23 | 1074.33 | 1080.42 | 1098.24
| 钢铁料消耗 | kg/t | 转炉炼钢金属料消耗量（干克／吨）= （入炉入炉铁水+生铁+外部废钢+渣钢+内部回收切头、切尾、中包残钢等+其他含铁原料）（千克）/合格钢坯生产量（吨） | 1160.968 | 1085.5 | 1061.61 |  |  | 1077.92 | 1075.54 | 1050.452 | 1051.996 | 1051.355 | 1050.62 | 1063.209 |  |  | 1078.82 | 1065.462 | 1057.504 |  | 1075.31 | 1071 | 1071.07 |  |  |  | 1107.94 | 1048.974 | 1056.559 | 1078.113 | 1073.01 |  |  |  | 1070 | 1043.253 | 1042.49 | 1075.5 | 1084.78 | 1025.8 |  | 1090.44 | 1069.8 | 1066.57 |  | 1042.492 | 1044.8 | 1071.751 | 1079 |  |  | 1084.46 | 1113.35 | 1059 | 1063.9 | 1060.738
| 铁水单耗 | kg/t | 当月入转炉铁水总量（kg）/当月合格钢坯生产量（t） | 972.8719 | 898 | 966.01 |  |  | 874.706 | 849.09 | 845.8724 | 845.8098 | 845.5613 | 879.88 | 981.698 |  |  | 900.67 | 838.1711 | 837.9254 |  | 876.8 | 883.08 | 835.82 |  |  |  | 859.4 | 962.471 | 986.9 | 910.539 | 867.58 |  |  |  | 938 | 889.727 | 952.4705 | 926.3 | 824.65 | 877.8 |  | 907.18 | 928 | 884.12 |  | 871.84 | 975.81 | 834.916 | 833 |  |  | 1039.87 | 900 | 823 | 790.2 | 851.2552
| 生铁块单耗 | kg/t | 当月入转炉生铁总量（kg）/当月合格钢坯生产量（t） | 12.19021 | 2.6 | 0 |  |  |  | 14.1 | 3.748874 | 5.832154 | 5.780061 | 0 | 0 |  |  | 12.97 | 1.324316 | 0 |  | 2.26 | 44.79 | 1.19 |  |  |  | 12.56 | 25.768 | 19.815 | 0 | 2.8 |  |  |  | 30 | 115.754 | 33.42628 | 0 | 8.03 | 73.28 |  | 0 | 39 | 70.03 |  | 2.77 | 48.325 | 0 |  |  |  | 22.54 | 0 | 18 | 115 | 9.30524
| 废钢铁单耗 | kg/t | 当月入转炉内部废钢与外部废钢总量（kg）/当月合格钢生产量（t） | 175.9063 | 180.9 | 95.6 |  |  | 203.2139 | 212.35 | 200.8311 | 200.3537 | 200.0137 | 170.74 | 81.511 |  |  | 165.17 | 225.9662 | 219.579 |  | 196.25 | 143.31 | 234.06 |  |  |  | 236.1 | 60.736 | 49.845 | 167.575 | 187.5 |  |  |  | 120 | 37.772 | 56.5929 | 136.1 | 276.91 | 74.72 |  | 183.26 | 111 | 114.42 |  | 167.88 | 20.66 | 236.835 | 251 |  |  | 24.73 | 156.57 | 217 | 159 | 200.1781
| 含铁散料 | kg/t | 当月入转炉包括氧化铁皮、污泥球、烧结块矿、原块矿等总量(kg)/当月合格钢生产量（t) | 0 | 1 | 19.44 |  |  |  | 37.27 | 不计 | 不计 | 不计 | 0.17 | 0 |  |  | 8.24 |  |  |  | 12.39 | 5.57 | 4.26 |  |  |  | 7.3 | 31.268 | 31.759 |  | 15.12 |  |  |  | 5.24 |  | 2.986108 | 13.1 | 4.53 | 4.9 |  | 0 | 4 | 1.46 |  |  | 26.69 |  |  |  |  | 22.1 | 3.61 | 4.4 | 5.3 | 10.28601
| 工序单位能耗 | kgce/t | 全厂工序能耗=全厂各工序能耗总和（kgce）/当月合格钢坯生产量（t） | 136.35 |  | 2.21 |  |  | -17.13 | 14.1 | -22.64 | -17.36 | -19.75 | -7.32 | -15.7 |  |  | -8.75 | -5.40907 | -10.90984 | [7 empty] | -24.48 | -14.8 | -13.87 | -15.852 |  |  |  |  | -20.5 |  | -6.82 | -18.63 | 8.8 | -31.15 |  | -17.28 | 22 | -8.49 |  | -17.13 |  | 6.849 | -27.21 |  |  | -23.912 |  | -18.5 | -16.5
| 蒸汽回收 | kg/t | 子项：蒸汽回收量kg，母项：合格钢产量 | 0.73 | -0.0545 |  |  |  | 0.0541 |  | 80.72017 | 70.31667 | 77.04829 | 39.79 | 0.08 |  |  | 50 | 48.6181 | 103.7377 |  |  | 70.15 | 34.43 |  |  |  | 52.98 | 0.3 | 0.3 | 0.073 |  |  |  |  | 12 |  | 23.2233 |  | 90 | -0.3133 |  | 0.094 | 63 |  |  | 0.074 | 80.89 |  | 0.12 |  |  | 97.76 |  |  |  | -94.38069
| 新水消耗 | m^3/t | 全厂补新水量（m3）/当月合格钢坯生产量（t） | 0.94 | 0.22 | 0.41 |  |  | 1.1 | 0.55 | 0.34 | 0.31 | 0.3 | 0.82 | 0.243 |  |  | 0.72 | 0.7793847 | 0.6919588 |  | 0.47 |  | 0.5 |  |  |  | 0.27 | 0.73 | 0.73 | 0.272 | 0.53 |  |  |  | 0.63 | 0.7 | 1.054338 |  | 0.51 | 0.09 |  | ∕ | 0.33 | 0.31 |  | 0.4 | 0.21 | 0.592 | 0.479 |  |  | 1.11 | 0.48 | 0.277 | 0.193
| 氩气消耗 | m^3/t | 全厂氩气使用量（m3）/当月合格钢坯生产量（t） | 3.89 | 0.33 | 2.2 |  |  | 4.5964 |  | 0.32 | 0.4748724 | 0.05 |  | 1.08 |  |  | 0.11 | 2.604625 | 1.07732 |  | 1.65 |  | 0.81 |  |  |  | 0.139 | 0.3 | 0.3 | 0.145 |  |  |  |  | 1.8 |  | 0.4504952 | 1.19 | 0.95 | 0.1 |  | 0.9789 | 0.02 |  |  |  | 0.68 | [5 empty] | 0.33 |  | 0.024 | 0.772603
| 氮气消耗 | m^3/t | 全厂氮气使用量（m3）/当月合格钢坯生产量（t） | 22.1 | 30.03 | 52.62 |  |  | 249.4675 | 63.13 | 43.597 | 37.984 | 33.29 | 54.14 | 46.8 |  |  | 28 | 75.66691 | 62.31915 |  | 50.14 |  | 42.34 |  |  |  | 26.65 | 72 | 72 | 17.9 |  |  |  |  | 55 | 37.462 | 57.33364 | 58.05 | 33.34 | 32.89 |  | 68.87 | 75.99 | 76.17 |  |  | 17.04 |  | 22.83 |  |  | 63.77 | 70.63 | 23.922 | 43.477 | 57.26026
| 氧气消耗 | m^3/t | 全厂氧气量（m3）/当月合格钢坯生产量（t） | 68.54 | 52.44 | 53.8 |  |  | 50.53 | 58.39 | 47.51691 | 48.96991 | 48.78577 | 53.19 | 49.369 |  |  | 48.12 | 54.33041 | 48.72097 |  | 60.39 | 50.07 | 55.76 |  |  |  | 54.97 | 50.95 | 50.95 | 53.07 |  |  |  |  | 54.24 | 47.899 | 51.77403 | 55.7 | 52.52 | 45.72 |  | 59.324 | 52.85 | 59.2 |  | 46.39 | 50.62 | 58.744 | 44.74 |  |  | 54.56 | 45.91 | 50.495 | 49.485 | 53.90462
| 煤气回收量 | m^3/t | 全厂煤气回收量（m3）/当月合格钢坯生产量（t） | 0 | 145.4 | 125.58 |  |  | 128.35 | 122.29 | 111.9144 | 111.4728 | 107.8602 | 93.53 | 98.5 |  |  | 65 | 110.217 | 50.65116 |  | 128.69 | 143.95 | 78.01 |  |  |  | 113.54 | 103 | 103 | 129.3 | 138.38 |  |  |  | 119.517 |  | 90.80311 | 108.5 | 127.26 | -0.8194 |  | 126.67 | 74.57 | 72 |  | 110.48 | 125.6 |  | 118.49 |  |  | 120.3 | 19.23 | -105.76 | -105.76 | -103.4064
| 从业人员实物劳产率 | t/人 | 合格钢生产量（吨）/转炉炼钢厂（车间）工人及学徒总人数 | 123.1318 | 1498.8 | 296.63 |  |  | 346 |  | 518.1868 | 334.9209 | 381.7596 |  | 517.436 |  |  | 312 | 283.2204 | 307.0662 |  | 436.95 | [5 empty] | 320.36 | 273.61 | 273.61 | 267.031 |  |  |  |  | 2560 |  | 186.8932 | 474.13 | 417 | 510.63 |  | 269.3145 | 313 | 366.68 |  | 437.714 |  | 1315.747 | 444.46 |  |  | 329.37 | 424.43 |  |  | 452.8076
| 内控合格率 | % | 内控成分合格炉数/生产总炉数 | 100 | 100 | 99.84 |  |  |  |  | 100 | 100 | 100 | 99.92 | 86,。3 |  |  | 90.25 |  |  |  | 99.98 |  | 99.99 |  |  |  | 99.8 | 100 | 100 |  | 99.06 |  |  |  | 96.1 |  | 46.86 | 99.95 | 99.95 | 99.8 |  | ∕ | 91.5 | 99.98 |  |  |  |  | 100 |  |  | 99.73 |  | 100 | 100
| 钢坯合格率 | % | 钢坯合格生产量/总钢坯生产量 | 99.77526 | 99.94 | 99.946 |  |  | 0.9968082 | 99.91 | 100 | 100 | 100 | 99.92 | 99.962 |  |  | 99.92 | 99.9589 | 99.9589 |  | 99.98 | 99.97 | 99.98 |  |  |  | 99.978 | 100 | 100 | 99.954 | 100 |  |  |  | 99.9 | 99.95 | 99.95033 | 99.93 | 99.8 | 99.92 |  | 99.98 | 99.95 | 99.95 |  | 100 | 99.54 | 99.928 | 99.98 |  |  | 99.97 | 100 | 100 | 100 | 99.95341
| 精炼比例 | % | 过（LF+RH）总钢量/总产量。（同时过RH和LF的钢水只记一次产量） | 100 | 0 | 100 |  |  | 97.74 | 5.55 | 29.33542 | 70.61747 | 41.51799 |  | 0 |  |  | 67.42 | 99.17 | 80.91 |  | 100 |  | 0 |  |  |  | 100 | 11 | 40 | 0 |  |  |  |  | 99.59 |  | 0 | 47.06 | 82.61 | 1.44 |  | ∕ | 0 |  |  | 5.27 | [5 empty] | 3.67 | 89.81 |  |  | 52.38125
| 电耗 | kwh/t | 全厂电耗/合格钢产量 | 204.4 | 25.77 | 104.31 |  |  | 278.3781 | 36.73 | 15.29225 | 21.94695 | 12.29484 | 39.93 | 11.915 |  |  | 66.94 | 78.69263 | 51.2756 |  | 61.93 |  | 20.68 |  |  |  | 61.74 | 22.9 | 22.9 | 27.948 | 27.37 |  |  |  | 89.223 | 36.8 | 31.16237 | 62.05 | 69.95 | 18.75 |  | 33.51 | 29.1 | 27.92 |  | 23.77 | 92.5 | 34.765 | 13.66 |  |  | 28.53 | 84.15 | 18.296 | 44.678 | 59.23352
| 耐材消耗 | 元/t | 全厂所有耐材成本（元)/合格钢产量（t） | 不详 |  |  |  |  | 437.0102 | 4.23 | 19.269 | 25.042 | 19.994 | 26.53 | 27.3 |  |  |  | 19.57 | 20.21 |  | 37.23 | [6 empty] | 1.73 | 1.73 | 53.14 |  |  |  |  | 60.2 | 1.35 | 41.48 | 0.46 | 30.33 | 33.16 |  | ∕ | 16.98 | 24.11 | [7 empty] | 34.43 | 37.7 | 16.92 | 25.4 | 66.99451
铁水预处理 | 处理前铁水成分平均含量,% | C |  | 无 | [6 empty] | 4.3 | 4.28 | 4.32 | [15 empty] | 0.45 | 0.45 | [13 empty] | 无 | [8 empty] | 4.22
|  | Si | [8 empty] | 0.42 | 0.43 | 0.43 | [15 empty] | 0.4 | 0.4 | [22 empty] | 0.23
|  | P | [8 empty] | 0.125 | 0.126 | 0.126 | [15 empty] | 0.12 | 0.12 | [22 empty] | 0.139
|  | S | [8 empty] | 0.042 | 0.039 | 0.038 | [15 empty] | 0.04 | 0.04 | [22 empty] | 0.13
|  | T,℃ | [8 empty] | 1333 | 1329 | 1330 | [15 empty] | 1280 | 1280 | [22 empty] | 1298.56
| 处理后平均成分含量，% | C | [8 empty] | 无 | 无 | 无 | [15 empty] | 0.45 | 0.45 | [22 empty] | 4.01
|  | Si | [26 empty] | 0.4 | 0.4
|  | P | [26 empty] | 0.121 | 0.121
|  | S | [26 empty] | 0.014 | 0.005 | [22 empty] | 0.02939926
|  | T,℃ | [26 empty] | 1270 | 1260 | [22 empty] | 1269.11
| 石灰粉单耗 | kg/t | 当月实际消耗量（kg）/处理铁水量（t） | [26 empty] | 5 | [22 empty] | 10.07
| 颗粒镁 | kg/t | 当月实际消耗量（kg）/处理铁水量（t） | [25 empty] | 0.16
| 电石 | kg/t | 当月实际消耗量（kg）/处理铁水量（t）
| 萤石粉 | kg/t | 当月实际消耗量（kg）/处理铁水量（t） | [49 empty] | 1.2866
| 处理周期 | min/罐 | 当月生产作业总时间（min）/预处理总罐数（罐） | [25 empty] | 35 | 45 | [22 empty] | 23.56
| 铁水包平均寿命 | 次 | [26 empty] | 120 | 120 | [22 empty] | 589
| 铁损 | kg/t | （处理前铁水总量-处理后铁水总量)(kg)/处理前铁水总量(t） | [25 empty] | 8 | 11 | [22 empty] | 12.55
转炉工序 | 当月转炉生产量 | wt |  | 电炉5.159 | 12.74 | 207046.73 |  |  | 107285.065 |  | 132655.82 | 96122.297 | 104220.4 | 201254 | 271653.93 |  |  | 22.4 | 21.2699 | 28.2501 |  | 18 |  | 30.057 |  |  |  | 42.92 | 19.5 | 28.6 | 20.43 | 14.6 |  |  |  | 20.11 |  | 21.54 | 36.5 |  | 290547.39 |  | 196060.96 | 19.4 | 28 |  | 10.81 | 25.39 | 9.7365 | 158672.79 |  |  | 18.02 |  | 200505.93 | 384464.4275 | 322597.779
| 当月下线炉衬寿命 | 炉 | 当月下线寿命,无下线炉役不填写 | 785 | [14 empty] | 8405 | 10248 | [7 empty] | 0 | [9 empty] | 11623 |  |  |  |  | 15815 | [9 empty] | 19414 |  |  |  | 20831
| 日历作业率 | % | 转炉全月作业时间（min）/（当月天数*24*60）（min） | 86.73835 | 95.36 | 96.68 |  |  |  |  | 90.9 | 85.87917 | 91.15139 | 76.94 | 59.509 |  |  | 88.72 | 93.29845 | 58.61254 |  | 95.23 |  | 92.91 |  |  |  | 96.61 | 88 | 90 | 0.89 | 91.32 |  |  |  | 94.5 |  | 95.86694 |  | 90.12 | 97.78 |  | 66.49 | 85.8 | 97.72 |  | 92.1 |  | 89.956 | 91.54 |  |  | 78.4 | 86.37 | 95.24082 | 96.21304 | 82.62556
| 利用系数 | t/公称吨.日 | 当月转炉生产合格钢水量（t）/（公称吨数*当月天数） | 29.719t/MVA.日 | 58.71 | 27.83 |  |  |  |  | 73.69768 | 53.40128 | 57.9002 | 27.05 | 23.684 |  |  | 60.1 | 34.30622 | 25.3137 |  | 46.98 |  | 50.095 |  |  |  | 46.36 | 28 | 32 | 62.76 | 39.23 |  |  |  | 67 |  | 34.72597 | 32.71 | 47.93 | 39.05 |  | 100.5441 | 27.9 | 50.34 |  | 36.038 | 120t | 64.91 | 42.65 |  |  | 45.85 | 65.67 | 107.7989 | 82.68052 | 28.8888
| 转炉每炉产钢量 | t/炉 | 当月转炉生产合格钢水量（t）/当月生产炉数（炉) | 74.98871 | 35.5 | 108.57 |  |  | 111.9886 | 66 | 80.74 | 62.784 | 60.17342 | 68.48 | 84.234 |  |  | 87.89 | 98.60851 | 136.8706 |  | 134 |  | 102.55 |  |  |  | 110.02 | 140 | 180 | 34.4 | 116.11 |  |  |  | 103.2 | 64 | 39.62838 | 116.66 | 64.11 | 119.76 |  | 65.09328 | 41、70 | 65 |  | 60.88 | 142t | 56.183 | 124.25 |  |  | 78.40162 | 108.05 | 54.1 | 147.1 | 104.3025
| 炉容比 | m3/t | 新砌炉炉内容积(m3)/公称吨数（t） | 1.06 | 0.74 |  |  |  |  | 0.89 | 0.93 | 0.82 | 0.82 | 0.8 | 0.84 |  |  | 0.8 |  |  |  | 0.89 |  | 0.95 |  |  |  | 0.86 | 0.78 | 0.8 | 0.85 |  |  |  |  | 0.84 | 0.89 | 0.83 | 0.78 | 0.68 |  |  | 0.8 | 0.83 | 0.9 |  |  | 0.86 |  |  |  |  | 0.8 | 0.92 |  |  | 1
| 冶炼周期 | min/炉 | 当月生产作业总时间（min）/转炉生产炉数（炉） | 56.44315 | 23.68 | 45.26 |  |  | 39.89457 | 23 | 23.94 | 24.2324 | 22.73522 | 35.06 | 32.949 |  |  | 29 | 38.63491 | 38.04843 |  | 30 |  | 28.3 |  |  |  | 27.53 | 36 | 40 | 20.12 | 32.43 |  |  |  | 29 | 30 | 31.50745 | 37 | 25.5 | 35.99 |  | 28.61 | 29 | 28.99 |  | 22.39 | 45 | 22.45 |  |  |  | 30.2 | 36 | 22.4 | 32.6 | 35.79817
| 氧枪喷头寿命 | 炉 |  | 不详 | 120 |  |  |  | 240 | 331 | 261 | 265 | 246 | 107.28 | 189.471 |  |  | 150 | 69.58065 | 114.6667 |  | 235 |  | 209 |  |  |  | 237 |  |  | 78 |  |  |  |  | 280 |  | 82.31818 | 300 | 142 | 97.04 |  | 201.3 | 327 |  |  | 148 | 370 | 108.313 |  |  |  | 330 | 115 |  |  | 193.3125
| 转炉出钢平均成分，% | C |  | 0.2 | 0.06 |  |  |  |  | 0.05 | 0.066 | 0.081 | 0.069 | 0.08 | 0.07 |  |  | 0.05 |  |  |  | 0.1 |  | 0.13 |  |  |  | 0.09 | 0.1 | 0.1 | 0.078 |  |  |  |  | 0.05 |  | 0.069 |  |  | 0.09 |  | 0.074 | 0.08 | [5 empty] | 0.14 |  |  | 0.0511 | 0.08
|  | P |  | 0.015 | 0.02 |  |  |  |  | 0.25 | 0.03 | 0.03 | 0.035 | 0.025 | 0.03 |  |  | 0.019 |  |  |  | 0.023 |  | 0.026 |  |  |  | 0.019 | 0.025 | 0.025 | 0.017 |  |  |  |  | 0.02 |  | 0.029 |  |  | 0.02 |  | 0.02 | 0.018 | [5 empty] | 0.02 |  |  | 0.0246 | 0.02
|  | S |  | 0.015 | 0.02 |  |  |  |  | 0.25 | 0.035 | 0.037 | 0.043 | 0.026 | 0。041 |  |  | 0.023 |  |  |  | 0.034 |  | 0.02 |  |  |  | 0.026 | 0.02 | 0.02 | 0.016 |  |  |  |  | 0.018 |  | 0.028 |  |  | 0.02 |  | 0.023 | 0.02 | [5 empty] | 0.02 |  |  | 0.031 | 0.022
| 平均出钢温度，℃ | T |  | 1660 | 1640 |  |  |  |  | 1664 | 1661 | 1648 | 1665 | 1667.11 | 1665 |  |  | 1632 |  |  |  | 1641 |  | 1665 |  |  |  | 1630 | 1620 | 1620 | 1668 |  |  |  |  | 1609 |  | 1684 |  |  | 1644 |  | 1636.2 | 1660 |  |  |  | 1625 |  | 1641 |  |  | 1662.26 | 1624
| 转炉熔剂消耗，kg/t | 石灰 | 当月实际消耗量（kg）/合格钢坯产量（t） | 49.81（电炉） | 36.6 | 48.22 |  |  | 46.20044 | 36.46 | 31.01666 | 43.53891 | 34.24302 | 49.99 | 28.44 |  |  | 34.3 | 30.8 | 27.4 |  | 37.59 | 32.29 | 37.18 |  |  |  | 38.32 | 39.93 | 39.83 | 41.521 | 38.38 |  |  |  | 39 | 59.201 | 51.97 | 39.23 | 28.56 | 30.53 |  | 26.98 | 57.42 | 50.7 |  | 35.57 | 46.34 | 39.663 | 31.35 |  |  | 33.48 | 58 | 46.037 | 37.796 | 35.81675
|  | 石灰石 | 当月实际消耗量（kg）/合格钢坯产量（t） | 0 | 35 |  |  |  | 0 | 0 | 0 | 0 | 0 |  | 26.45 |  |  | 0 | 1.7 | 0 |  | 0 |  | 8.21 |  |  |  | 0 |  |  | 39.414 |  |  |  |  | 11 |  |  | 0 | 0 |  |  | 10.66 | 0.62 | 1.8 |  | 0 | [7 empty] | 0 | 0 | 7.198661
|  | 轻烧白云石 | 当月实际消耗量（kg）/合格钢坯产量（t） | 4.49（电炉） |  | 9.88 |  |  |  | 20.1 | 0 | 0 | 0 |  |  |  |  | 无 | 11.4 | 5.1 |  | 12.56 | 29.44 | 16.84 |  |  |  | 24.5 | 29.59 | 21.65 |  | 17.4 |  |  |  | 13 |  |  | 0 | 17.84 | 14.6 |  | 17.82 | 19.32 | 24.2 |  | 0 | 29.84 | 0 | 0 |  |  | 21.6 |  | 0 | 14.6278
|  | 生白云石 | 当月实际消耗量（kg）/合格钢坯产量（t） | 0 | 0 | 10.8 |  |  |  | 6.77 | 13.20545 | 10.295 | 8.263 | 2.35 |  |  |  | 17.42 |  |  |  | 0 |  | 7.06 |  |  |  | 5.3 |  |  |  | 3.99 |  |  |  | 0 |  | 1.1 | 14.59 | 2.28 | 0 |  | / | 2.4 |  |  | 4.425 | 0 | [5 empty] | 1.47 | 0.14 | 0 | 9.167853
|  | 轻烧镁球 | 当月实际消耗量（kg）/合格钢坯产量（t） | 0 | 7.8 | [5 empty] | 0.21 | 0.59 | 0.054 |  | 7 |  |  | 2.06 |  |  |  | 4.05 | 1.3 | 0.08 |  |  |  | 0.6 |  |  | 1.582 |  |  |  |  | 8 |  | 19.4 | 3.12 | 2.12 | 0 |  | / |  |  |  | 0 |  |  | 9.4 |  |  |  | 19.74 | 6.656 | 0.24657 | 6.400602
|  | 其它熔剂 | 当月实际消耗量（kg）/合格钢坯产量（t） | 0 | [5 empty] | 2.81 | 0 | 0 | 0 | [8 empty] | 5.12 |  | 0.14 |  |  |  | 0 | 0.76 | 0.2 | 8.533 |  |  |  |  | 65 |  |  |  |  | 0 |  | / |  |  |  | 0 |  |  | 3.49 |  |  | 3.74
LF精炼工序 | 造渣材料，kg/t | 石灰 | 当月实际消耗量（kg）/合格钢坯产量（t） | 6.784 |  |  |  |  | 8.79743 |  | 与转炉一起统计 | [6 empty] | 3.8 | 5.9 | 6.9 |  | 5.49 | [5 empty] | 0 | 0.3 | 0.3 | [5 empty] | 10.1 |  |  | 2.4 | 3.06 | 1.4 | [6 empty] | 3.96 |  |  |  |  | 7.24 | 3.78 |  |  | 3.495298
|  | 萤石 | 当月实际消耗量（kg）/合格钢坯产量（t） | 0 | [6 empty] | 0.86 | 1.86 | 1.37 |  |  |  |  | 0.7 |  |  |  | 1.29 | [5 empty] | 0.1 | [7 empty] | 1.25 |  |  | 0.5 | 2.44 | 0 | [5 empty] | 0.211 | 1.79 |  |  |  |  | 2.03 | 0.34 |  |  | 0.6553455
|  | 复合造渣剂 | 当月实际消耗量（kg）/合格钢坯产量（t） | 4.478 | [6 empty] | 0 | 0 | 0 |  |  |  |  | 0 |  |  |  | 2.06 | [5 empty] | 0 | [7 empty] | 3.6 |  |  | 0 | 2.34 | 0.1 | [15 empty] | 1.574028
| 石墨电极 消耗 | kg/t | 当月实际消耗量（kg）/合格钢坯产量（t） | 1.149999 |  | 0.45 |  |  | 0.9611451 |  | 0.029 | 0.153 | 0.026 |  |  |  |  | 0.36 | 0.2983645 | 0.1837528 |  | 0.26 | [5 empty] | 0 | 0.3 | 0.3 | [5 empty] | 0.50. |  |  | 0.468 | 0.43 | 0.036 | [5 empty] | 0.009 | 0.43 |  |  |  |  | 0.127 | 0.51 |  | 0.105 | 0.3102501
| 日历 作业率 | % | LF全月作业时间（min）/（当月天数*24*60）（min） | 69.57549 | [6 empty] | 10.9 | 41.3 | 9.73 |  |  |  |  | 74.26 | 83.38374 | 25.87164 |  | 95.23 | [5 empty] | 97.85 | [7 empty] | 99.42 |  |  |  | 78.78 | 0.28 | [5 empty] | 2.3 | 2.88 |  |  |  |  | 4.02 | 91.67
| 平均精炼 时间 | min | LF全月作业时间（min）/（当月生产炉数）（炉） | 90.54956 |  |  |  |  | 120.948 |  | 9.79 | 16.67 | 6.17 |  |  |  |  | 19 | 35 | 13.78997 |  | 41 | [5 empty] | 28.38 | 45 | 50 | [5 empty] | 40.1 |  |  | 45 | 27.6 | 40 | [5 empty] | 10.58 | 72.52 |  |  |  |  | 30.89 | 36 |  |  | 77.72232305
| 精炼 电耗 | kwh/t | 当月升温送电总量（kg）/合格钢坯产量（t） | 105.3577 |  | 47.83 |  |  | 95.06 |  | 14.73123 | 21.36756 | 14.20948 |  |  |  |  | 30 | 36.4077 | 23.62008 |  | 21.56 | [5 empty] | 34.6 | [7 empty] | 45 |  |  | 40.76 | 52.41 | 1.61 | [5 empty] | 1.054 | 32.35 |  |  |  |  | 35.98 | 37.35 |  | 12.85 | 31.91466
RH或VD工序 | RH处理 炉数 | 炉 |  | VD 686 |  |  |  |  | 680 |  | 无 | 无 | 无 | [43 empty] | 287
| RH处理 炉数比例 | % | 当月处理炉数/转炉生产炉数 | 100 |  |  |  |  | 51.32% | [26 empty] | / | [20 empty] | 9.285021
| RH平均 处理周期 | min/炉 | RH全月作业时间（min）/（当月生产炉数）（炉） | 54.36297 | [31 empty] | / | [20 empty] | 35.46431
| RH插入管寿命 | 次 |  | 无 |  |  |  |  | 88 | [26 empty] | /
连铸工序 | 连铸比 | % | 连铸坯生产合格量/全厂生产总量 | 0.74495 | 100 | 100 |  |  | 97.7% | 100 | 100 | 100 | 100 | 100 |  |  | 100 | 100 | 35.29 | 100 |  | 100 | 99.97 | 100 |  |  |  | 100 |  |  | 100 | 100 |  |  |  | 38.94 |  | 100 | 100 | 100 | 100 |  | 100 | 100 | 68.4 |  | 100 | 100 | 100 | 100 |  |  | 100 | 100 |  |  | 100%
| 钢坯 合格率 | % | 合格连铸坯产量/(合格连铸坯产量+检验现场废品量+轧后退废量） | 99.98385 | 99.94 | 99.946 |  |  |  | 99.91 | 100 | 100 | 100 | 99.92 | 99.962 |  | 100 | 100 | 99.887 | 100 |  | 99.98 | 99.97 | 99.99 |  |  |  | 99.978 | 100 | 100 | 99.954 | 100 |  |  |  | 99.91 | 99.98 | 99.923 | 99.93 | 99.91 | 99.92 |  | 99.99 | 99.98 | 99.98 |  |  |  |  | 99.97 |  |  | 99.97 | 100 | 100 | 100 | 99.95%
| 钢水收得率 | % | [7 empty] | 100 | 98.63 | 98.65 | 98.65007 | 99.01 | 99.985 |  | 97.13 |  | 99.49 | 99.901 | [8 empty] | 99.14 | 99.17 | 99.824 |  |  |  |  | 98.3 | [6 empty] | 89.48 |  | 99.05 |  |  |  | 99.324 | 99.6 |  |  | 99.09 |  | 99.578 | 99.585
| 合格坯 收得率 | % | 合格连铸坯产量/连铸浇钢接受钢水量 | 93.02799 |  | 98.5 |  |  | 0.9392466 | 100 | 98.63 | 98.65 | 98.65007 | 99.01 | 99.985 |  | 100 | 99.92 |  |  |  | 99.98 | 98.81 | 99.99 |  |  |  | 97.1 | 100 | 100 | 99.87 | 99.92 |  |  |  | 99.52 | 98.5 | 99.77 |  | 99.84 | 99.64982 |  | 99.78 | 99.99 | 99.98 |  | 98.52 | 99.1 |  | 99.6 |  |  | 99.09 |  | 100 | 100 | 98.38%
| 日历 作业率 | % | 全月浇钢总时间（min）/（当月天数*24*60）（min） | 90.25986 | 97.28 | 67.9 |  |  | 83.48837 | 0.92 | 97.64306 | 85.87917 | 96.88056 | 57.69 | 59.745 |  | 79.65 | 90.22 | 73.266 | 58.026 |  | 95.23 | 88.84 | 86.18 |  |  |  | 88.32 | 86 | 90 | 85.753 | 93.23 |  |  |  | 87.97 | 90.5 | 56.26 |  | 87.77 | 62.9 |  | 61.25 | 85.8 | 96.27 |  |  |  | 95.294 | 90 |  |  | 72.43 | 65.76 | 93.36357 | 94.021 | 84.01%
| 台时 产量 | t/h | 连铸生产总产量（t）/浇注总时间（h） | 57.23299 | 88.01 | 136.61 |  |  | 67.58418 | 228.89 | 188.6915 | 155.4547 | 149.4114 | 117.22 | 152.786 |  | 137.39 | 162.24 | 137.718 | 218.12 |  | 278.69 | 160.57 | 155.46 |  |  |  | 196.82 |  |  | 106.729 | 210.41 |  |  |  | 151.4118 |  | 103.12 |  | 134.97 | 206.96 |  | 148.19 | 103、144 | 139.57 |  | 161.54 |  | 141.907 | 223.2 |  |  | 121.08 |  | 142.36 | 272.36 | 171.9387
| 浇注 周期 | min/炉 | 全月浇钢总时间（min）/浇注炉数 | 51.95695 | 23.8 |  |  |  | 97.15877 | 30 | 25.67 | 24.1738 | 24.86804 | 102.7034 | 33.153 |  | 42 | 32 |  |  |  | 30.3 | 33.45 | 39.61 |  |  |  | 33.54 |  |  | 40 | 33.11 |  |  |  | 41.20651 | 30 | 23.15 | 42 | 28.5 | 58.5 |  | 26.35 | 29 | 25.6 |  | 22.59403 | 45 |  | 33.5 |  |  | 32.5 | 36 |  |  | 36.19567
| 中包 寿命 | 小时/包 | 全月浇钢总时间（min）/连铸机开浇次数 | 7.5 | 41.15 |  |  |  | 758.2609 | 30 | 27.92153 | 24.24 | 24.17 | 53.44 | 39.6 |  | 15 | 14 | 26.31 | 26.5 |  | 37 | 24 | 22.27 |  |  |  | 21.03 |  |  | 18.583 | 36.51 |  |  |  | 15.26 | 16 | 6.798 |  | 17.8 | 18.23 |  | 34.82 | 28.9 | 32.22 |  | 31.84683 | 32 |  | 20.5 |  |  | 9.3 | 快换30小时，塞棒12小时 |  |  | 13.29787
| 平均连浇 炉数 | 炉/浇次 | 全月浇钢炉数/连铸开浇次数 | 8.661017 | 200 | 18.24 |  |  | 7.804348 | 60 | 74.68182 | 63.79167 | 82.47619 | 31.22 | 71.667 |  | 16.46 | 24 | 26.31 | 43.915 |  | 69 | 39.72 | 35.3 |  |  |  | 37.62 | 36 | 37 | 236.8 | 66.16 |  |  |  | 16.23 | 32 | 17.62 | 24.91 | 37.47 | 30.58333 |  | 79.26 | 82 | 70.16 |  | 84.57143 | 40 | 75.348 | 35 |  |  | 24.71 | 34.15 | 74.2 | 85.3 | 21.74468
| 溢漏率 | % | 全月溢漏钢流数总和/（全月浇钢总炉数*铸机流数） | 0 | 0 | 0.05 |  |  |  | 0.01 | 0.01979414 | 0.02470661 | 0.05521811 |  | 0.016 |  |  | 0 | 0 | 0.021 |  | 0.02 | 0.0001 | 0.007 |  |  |  | 0.03 | 0.005 | 0.005 | [5 empty] | 0.01 |  | 0.12 | 0.006 |  | 37.5 |  | 3.06692e-05 | 0.01 | 0.04 |  | 0.01 | 0 | 0.021 | 0.02 |  |  | 0.04 | 0.03 |  |  | 0.01986%
| 保护渣 消耗 | kg/吨 | 保护渣消耗总量/全月合格钢产量 | 0.55 | 0.6 |  |  |  |  | 0.42 | 0.25 | 0.33 | 0.25 | 0.16 | 0 |  | 0.52 | 0.32 | 0.15 | 0.194 |  | 0.4 | 0.47 | 0.5 |  |  |  | 0.43 | 0.5 | 0.5 | 0.377 |  |  |  |  | 0.33 | 0.45 | 0.35 | 0.58 | 0.23 | 0.3 |  | / | 0.33 |  |  |  | 0.4 |  | 0.27 |  |  | 0.1665792 | 0.32 |  |  | 0.188036
| 热送率 | % | 装炉≥400℃铸坯块数/生产总块数 | 7.3 | 94.46 | [5 empty] | 75 | 50 | 75 |  | 82 |  |  | 100 |  |  |  | 95.68 | 95 | 60.23 |  |  |  | 61.41 |  |  | 100 |  |  |  |  | 0 |  | 41.98 | 90.85 |  | 65 |  | 100 | 100 | 90.64% |  | 71.04923 | 0 |  | 90.3 |  |  | 72.34 |  | 62.19 | 51.29
| 结晶器寿命 | 炉/个 | （当月结晶器从上线-使用下线总过钢量）/（结晶器更换个数） | 不详 | [6 empty] | 8000 | 6000 | 7000 |  | 120 |  |  |  | 4415.872 | 4870.705 |  | 612 | 560 | 520 |  |  |  | 390 |  |  | 911 |  |  |  |  | 59 |  | 75.8907 | 1000 |  | 43.3 |  | 9336.23 | 1043 | [5 empty] | 798 |  |  | 110
成品工序 | 钢种分类，% | 非合金钢比率 |  | 56.47% | [6 empty] | 0 | 20 | 60 | 5.7 | [7 empty] | 100 |  | 64.74 |  |  |  | 100 | [7 empty] | 53.9 |  |  | 92.83 |  | 16.43 |  | 100 | 100 | [9 empty] | 100
|  | 低合金钢比率 |  | 32.38% | [6 empty] | 100 | 50.02093 | 19.30231 | 94.3 | 99 |  |  |  | 26.89269 | 65.86746 |  | 0 |  | 35.26 |  |  |  |  | 74 | 50 | 81.065 |  |  |  |  | 19.53 |  | 59.95142 | 4.11 |  | 83.57
|  | 合金结构钢比率 |  | 11.15% | [6 empty] | 0 | 0 | 0 | [8 empty] | 0 |  | 0 | [5 empty] | 16 | [5 empty] | 26.57 |  |  | 3.06
|  | 模铸钢比率 |  | 25.5% | [6 empty] | 0 | 0 | 0 | [8 empty] | 0 |  | 0 | [14 empty] | 0
| 合金元素 | 合金元素规定含水量量界限值（%）
|  | 非合金钢 | 低合金钢
| A1 | <0.1 | -
| B | <0.0005 | -
| BI | <0.10 | -
| Cr | <0.30 | 0.30～0.50
| Co | <0.10 | -
| Cu | <0.10 | 0.10～<0.50
| Mn | <1.00 | 1.00～<1.40
| Mo | <0.05 | 0.05～<0.10
| Ni | <0.30 | 0.30～<0.50
| Nb | <0.02 | 0.02～<0.06
| Pb | <0.40 | -
| Se | <0.10 | -
| Si | <0.50 | 0.50～<0.90
| Te | <0.10 | -
| Ti | <0.05 | 0.05～<0.13
| W | <0.10 | -
| V | <0.04 | 0.04～<0.12
| Zr | <0.05 | 0.02～<0.05
| La系（每种元素） | <0.02 | 0.02～<0.05
| 其它规定元素 | <0.05 | -
（S、P、C、N除外）
Note on B6: 冶金交流中心: 小数点后保留两位
Note on D6: 作者: 入炉原料所有物料全部按照100%投入计算，不折算系数；不包括含铁散料；不包括热回收钢水
Note on B7: 冶金交流中心: 小数点后保留两位
Note on D7: 作者: 包括所有物料不折算，全部按照100%折算；不包括含铁散料；不包括回炉钢水
Note on B8: 冶金交流中心: 小数点后保留两位
Note on B9: 冶金交流中心: 小数点后保留两位
Note on B10: 冶金交流中心: 小数点后保留两位
Note on B11: 冶金交流中心: 小数点后保留一位
Note on B12: 冶金交流中心: 小数点后保留两位
Note on B14: 冶金交流中心: 小数点后保留两位
Note on B15: 冶金交流中心: 小数点后保留一位
Note on B16: 冶金交流中心: 小数点后保留一位
Note on B17: 冶金交流中心: 小数点后保留一位
Note on B18: 冶金交流中心: 小数点后保留一位
Note on B19: 作者: 小数点后保留一位
Note on B20: 冶金交流中心: 小数点后保留一位
Note on B21: 冶金交流中心: 小数点后保留两位
Note on B22: 冶金交流中心: 小数点后保留两位
Note on B23: 冶金交流中心: 小数点后保留一位
Note on B44: 冶金交流中心: 小数点后保留两位
Note on B45: 冶金交流中心: 小数点后保留两位
Note on B46: 冶金交流中心: 小数点后保留两位
Note on B47: 冶金交流中心: 小数点后保留两位
冶金交流中心
冶金交流中心
冶金交流中心
冶金交流中心
冶金交流中心
冶金交流中心
冶金交流中心