## 技术经济指标（方圆坯）
冶金交流中心 2018年12月炼钢指标 |  |  | 对标联系人：尚美诺15230111569，倪宝梅15373652759；邮箱：shangmeinuo@163.com | [25 empty] | 对标联系人：尚美诺15230111569，倪宝梅15373652759；邮箱：shangmeinuo@163.com
指标 | 公司名称 |  | 指标定义: | 山西太钢不锈钢 | 吉林恒联 | 河南济源 |  | 津西 | 大连特钢 | 建邦 | 山东石横特钢集团有限公司 |  |  | 首钢长钢 | 西林钢铁 | 烟台华新不锈钢 | 安钢 | 山西新泰 | 福建三明 |  | 冀南钢铁集团 | 鲁丽钢铁 | 马钢长江 | 山西建龙 | 山西华鑫源 | 酒钢 | 青钢 | 天钢联合特钢 | 宣钢 |  | 凌源钢铁 | 广西贵港钢铁 | 西宁特殊钢 | 唐山文丰 | 山东隆盛钢铁 | 本溪北营钢铁 | 荣程钢铁 | 元立 | 阳春新钢铁 | 承德建龙 | 唐山新宝泰 | 明芳钢铁 | 信阳钢铁 | 昆钢新区 | 新疆昆玉钢铁 | 潍钢 | 陕西略钢 | 鞍山宝得 | 唐银钢铁 | 长强钢铁 | 四川德胜 | 天津轧三钢铁 | 永锋钢铁 |  | 南钢 | 常熟龙腾转炉炼钢厂 | 常熟龙腾转炉炼钢厂
| 分厂名称 |  |  | 炼钢一厂碳钢生产线 | 炼钢厂 | 第一炼钢厂 | 第二炼钢厂 | 炼钢二厂 |  |  | 1#炉 | 2#炉 | 3#炉 |  |  | 电炉炼钢 | 第一炼轧厂 | 异型坯 | 炼钢一厂 | 炼钢二厂 | 金鼎厂区 | 炼钢一 |  | 炼钢一厂 | 炼钢厂 | 炼轧厂 | 一炼钢 | 炼钢厂 | 一钢轧 | 二钢轧 | 第一炼钢厂 |  | 炼轧分厂 |  | 炼钢厂 | 北营炼钢厂 |  | 炼钢厂 | 炼钢厂 |  |  | 炼钢厂 |  |  | 方坯 |  |  | 炼钢厂 |  | 炼钢厂 | 钢轧厂 | 炼钢厂 | 炼钢一厂 | 炼钢二厂 | 第二炼钢厂 | 转炉分厂 | 转炉分厂
炼钢厂综合指标 | 年度累计产量 | wt | 当月底全年累计产量 1月-当月的累计产量 | 60.77（电炉） | 130 | 15.6986 |  |  | 112.2086 | 298.6793 | 149.9043 | 109.4486 | 115.1146 | 249.7753 | 29.8303 |  |  | 23.3 | 223.4696 | 447.0422 |  | 213.5 | 4343814.38 | 314.5 |  |  |  | 489.455 | 17 | 34 | 225.209 | 162.64 | 5.825 | 226.52 | 107.162 | 21.17 | 368.57 |  | 321.0097 |  |  | 202.37 |  |  |  | 25.0214 | 3.94 | 15.4039 | 17 |  | 216.25 |  | 197.9379 | 406.2662 | 397.0671 |  | 250.18
| 铁水预处理比 | % | 铁水预处理处理量/入转炉铁水量*100% | 0 | 0 | [5 empty] | 0 | 0 | 0 |  | 0 |  |  | 0 |  |  |  | 0 |  | 0 |  |  |  |  | 35 | 40 |  |  | 0 | 0 |  | 0 | 0 | 0 |  |  |  | 0 | [6 empty] | 0 |  | 96.05 |  |  |  | 0.027877 |  | 0
| 金属料消耗 | kg/t | 转炉炼钢金属料消耗量（干克／吨）= （入炉铁水+入炉生铁入炉外部废钢+渣钢+内部回收切头、切尾、中包残钢等+合金硅铁、锰铁总量及脱氧剂+其他含铁原料）（千克）/合格钢坯生产量（吨） | 1190.7592 | 1083.17 | 1115.9718 |  |  | 1111.41 | 1075.8573 | 1065.81 | 1067.82 | 1065.64 | 1074.21 | 1077.298 |  |  | 1121 | 1084.08 | 1085.09 |  | 1083.15 |  | 1083.79 |  |  |  | 1103.71 | 1069.814 | 1072.504 | 1093.798 | 1092.81 | 1109.263 | 1093.57 | 1062.545 | 1065.4312 | 1085.35 | 1101.56 | 1056.0932 |  |  | 1154.77 |  |  |  | 1075.77 | 1106.926 | 1085 | 1.107 |  | 1126.8372 | 1134.74 | 1076.2445 | 1.0833 | 1106.1613 |  | 1101.71
| 钢铁料消耗 | kg/t | 转炉炼钢金属料消耗量（干克／吨）= （入炉入炉铁水+生铁+外部废钢+渣钢+内部回收切头、切尾、中包残钢等+其他含铁原料）（千克）/合格钢坯生产量（吨） | 1160.7691 | 1074.1 | 1092.6955 |  |  | 1078 | 1053.1191 | 1040.43 | 1050.4 | 1040.72 | 1050.48 | 1054.443 |  |  | 1072.74 | 1062.38 | 1060.16 |  | 1075.39 | 1076 | 1075.8 |  |  |  | 1097.48 | 1049.861 | 1056.52 | 1071.258 | 1078.25 | 1077.418 | 1071.03 | 1043.253 | 1042.3018 | 1076.2 | 1087.82 | 1032.9187 |  |  | 1142.7 |  |  |  | 1043.9 | 1078.632 | 1080 | 1058.19 |  | 1082.04 | 1093.91 | 1052.9 | 1055.8 | 1072.3509 |  | 1079.92
| 铁水单耗 | kg/t | 当月入转炉铁水总量（kg）/当月合格钢坯生产量（t） | 1001.5377 | 1009 | 960.1823 |  |  | 没数 | 858.4048 | 842.69 | 849.15 | 843.7 | 875.11 | 964.777 |  |  | 949.47 | 844.47 | 843.67 |  | 877.36 | 890.13 | 916.22 |  |  |  | 744.9 | 969.668 | 976.445 | 890.258 | 881.61 | 912.889 | 901 | 889.727 | 967.6861 | 948 | 836.44 | 839.6851 |  |  | 954 |  |  |  | 968.28 | 818.454 | 838 | 934.58 |  | 1025.07 | 1003.61 | 844.2 | 795 | 855.6846 |  | 910.9297
| 生铁块单耗 | kg/t | 当月入转炉生铁总量（kg）/当月合格钢坯生产量（t） | 7.0906 | 0.6 | 2.9985 |  |  |  | 57.6455 | 2.06 | 2.04 | 2.3 | 0 | 0 |  |  | 88.03 | 2.5 | 0 |  | 3.69 | 32.69 | 2.15 |  |  |  | 17.13 | 15.349 | 20.844 | 10.942 | 7.73 | 0 | 60.61 | 115.754 | 25.3565 | 0 | 0.71 | 61.0386 |  |  | 26.4 |  |  |  | 38.97 |  | 0 | 0 |  | 22.49 | 2.9 | 1.8 | 101.4 | 6.5552 |  | 14.6452
| 废钢铁单耗 | kg/t | 当月入转炉内部废钢与外部废钢总量（kg）/当月合格钢生产量（t） | 152.1409 | 65 | 129.5147 |  |  | 没数 | 137.0688 | 197.74 | 201.25 | 197.02 | 175.37 | 89.666 |  |  | 35.23 | 215.41 | 216.49 |  | 194.34 | 153.11 | 157.78 |  |  |  | 335.4 | 64.844 | 59.23 | 170.058 | 164.01 | 117.341 | 109.42 | 37.772 | 49.2592 | 110.6 | 265.2 | 132.195 |  |  | 162.3 |  |  |  | 36.65 | 260.178 | 247 | 123.61 |  | 36.37 | 102.2 | 206.8 | 1059.1 | 210.111 |  | 154.34
| 含铁散料 | kg/t | 当月入转炉包括氧化铁皮、污泥球、烧结块矿、原块矿等总量(kg)/当月合格钢生产量（t) | 0 | 2.1 | 14.58 |  |  |  | 5.9607 | 不计 | 不计 | 不计 | 0.8 | 0 |  |  | 48.26 |  |  |  | 11.51 | 6.78 | 7.64 |  |  |  | 0 | 33.382 | 29.718 |  | 24.7 | 47.188 | 22.54 |  | 1.601 | 17.6 | 5.95 | 7.2425 |  |  | 8.09 |  |  |  | 31.87 |  |  | 4.36 |  | 20.6017 | 18.53 | 4.4 | 5.3 | 7.1733 |  | 8.22
| 工序单位能耗 | kgce/t | 全厂工序能耗=全厂各工序能耗总和（kgce）/当月合格钢坯生产量（t） | 157.5269 |  | 5.93 |  |  | -17.1 | -5.1575 | -22.52 | -16.99 | -19.04 | -5.04 | -12.3 |  |  | 16.26 | -4.8 | -16.2 | [7 empty] | -21.44 | -14.8 | -13.87 | -15.204 |  | -2.84 | -18.5 |  | -6.82 | -13.66 | 8.8 | -27.6624 |  |  | 21 |  |  |  |  | 22.1 |  |  |  | -23.64 |  | -17.57 | -15.09 |  |  | -14.65
| 蒸汽回收 | kg/t | 子项：蒸汽回收量kg，母项：合格钢产量 | 0.598 | -0.06 |  |  |  | 0.059808 |  | 82.28 | 68.19 | 80.67 | 51.17 | 0.08 |  |  | 16.81 | 58.39 | 110.62 |  |  | 71.39 | 56 |  |  |  | 62.029 | 0.3 | 0.3 | 0.071 |  | 0.083 | 11 |  | 23.634 |  | 90 | -0.31 |  |  | 102 |  |  |  | 86.61 |  |  | -79.62 |  | 97.22 |  |  |  | -96.912 |  | 52
| 新水消耗 | m^3/t | 全厂补新水量（m3）/当月合格钢坯生产量（t） | 1.755 | 0.26 | 1.22 |  |  | 没数 | 0.8038 | 0.3 | 0.29 | 0.27 | 0.83 | 0.222 |  |  | -9 | 0.74 | 0.55 |  | 0.41 |  | 0.48 |  |  |  | 0.2 | 0.73 | 0.73 | 0.274 | 0.54 | 17.98 | 0.54 | 0.7 | 1.125 |  | 0.429 | 0.16 |  |  | 0.74 |  |  |  | 0.0924 | 0.679 |  | 0.97 |  | 1.02 | 0.47 | 0.241 | 0.1854 |  |  | 0.49
| 氩气消耗 | m^3/t | 全厂氩气使用量（m3）/当月合格钢坯生产量（t） | 3.4521 | 0.6 | 2.03 |  |  | 没数 | 0.48348 | 0.23 | 0.49 | 0.05 |  | 0.6959 |  |  | 101 | 2.71 | 0.84 |  | 1.49 |  | 0.81 |  |  |  | 0.122 | 0.3 | 0.3 | 0.135 |  | 1.531 | 1.78 |  | 0.44422 | 1.62 | 0.89 | 0.11 |  |  | 0.04 |  |  |  | 0.68 | [5 empty] | 0.58 |  | 0.0829 | 0.69229 |  | 1.094
| 氮气消耗 | m^3/t | 全厂氮气使用量（m3）/当月合格钢坯生产量（t） | 23.1882 | 30.55 | 75.58 |  |  | 没数 | 57.8411 | 44.08 | 42.14 | 33.94 | 51.53 | 49.53 |  |  | 0.64 | 77.38 | 52.44 |  | 50.02 |  | 47 |  |  |  | 23.55 | 72 | 72 | 21 |  | 33.099 | 54.6 | 37.462 | 53.0176 | 66.93 | 32.84 | 33.97 |  |  | 54.51 |  |  |  | 17.02 |  | 39.5 | 80.74 |  | 59.21 | 97.05 | 24.48 | 45.329 | 60.7725 |  | 25.0446
| 氧气消耗 | m^3/t | 全厂氧气量（m3）/当月合格钢坯生产量（t） | 72.2774 | 54 | 63.17 |  |  | 没数 | 63.4642 | 47.68 | 50.54 | 49.01 | 51.52 | 51.922 |  |  | 0.11 | 54.19 | 48.38 |  | 60.59 | 49.74 | 55 |  |  |  | 55.66 | 50.95 | 50.95 | 52.36 |  | 57.746 | 53.25 | 47.899 | 51.6024 | 57.88 | 52.18 | 45.3597 |  |  | 54.51 |  |  |  | 50.52 | 60.382 | 45.67 | 57.93 |  | 50.6 | 48.97 | 48.54 | 47.81 | 52.7039 |  | 53.8129
| 煤气回收量 | m^3/t | 全厂煤气回收量（m3）/当月合格钢坯生产量（t） | 0 | 155 | 128.63 |  |  | 126.4711 | 123.4486 | 109.87 | 109.77 | 102.23 | 84.57 | 75.53 |  |  | 26.25 | 109.32 | 121.09 |  | 130.56 | 142.18 | 92 |  |  |  | 101.32 | 103 | 103 | 119.1 | 145.57 | 49.15 | 111.2 |  | 110.7487 | 119.78 | 129.47 |  |  |  | 104.74 |  |  |  | 126.06 |  | 122.2 | -106.18 |  | 121.17 | 24.69 | -105.98 | -105.98 | -94.9667 |  | -86.1566
| 从业人员实物劳产率 | t/人 | 合格钢生产量（吨）/转炉炼钢厂（车间）工人及学徒总人数 | 103.3523 | 1348 | 224.91 |  |  | 270 |  | 541.15 | 338.22 | 388.3 |  | 553.439 |  |  | 48.35 | 272.99 | 445.24 |  | 428.36 | [5 empty] | 306.54 | 273.61 | 273.61 | 267.655 |  | 144.9 | 2621 |  | 184.7686 | 375.13 | 409.43 | 417.7261 |  |  | 581 |  |  |  |  | 532.177 | 431.48 |  |  | 367.76 | 438.52 |  |  | 428.5119 |  | 390
| 内控合格率 | % | 内控成分合格炉数/生产总炉数 | 100 | 100 | 99.72 |  |  |  | 94 | 100 | 100 | 100 | 99.94 | 8830% |  |  | 69 |  |  |  | 99.98 |  | 99.99 |  |  |  | 99.8 | 100 | 100 |  | 98.33 | 99.49 | 94.5 |  | 57.21 | 99.91 | 99.94 | 97.2 |  |  | 92.2 | [5 empty] | 100 | 0.999 |  | 99.81 |  | 100 | 100 |  |  | 100
| 钢坯合格率 | % | 钢坯合格生产量/总钢坯生产量 | 99.7385 | 100 | 99.688 |  |  | 99.75 | 99.92 | 100 | 100 | 100 | 99.94 | 9996% |  |  | 230 | 99.92 | 100 |  | 99.98 | 99.91 | 99.98 |  |  |  | 99.991 | 100 | 100 | 99.946 | 100 | 99.58 | 99.8 | 99.95 | 99.9258 | 99.91 | 99.73 | 99.9101 |  |  | 99.94 |  |  |  | 99.59 | 99.866 | 99.97 | 0.9972 |  | 99.98 | 100 | 100 | 100 | 99.9765 |  | 98.9
| 精炼比例 | % | 过（LF+RH）总钢量/总产量。（同时过RH和LF的钢水只记一次产量） | 100 | 0 | 100 |  |  | 99.5 | 13.51 | 14.92 | 56.04 | 23.08 |  | 0% |  |  | 89.26 | 100 | 41.53 |  | 100 |  | 1.6 |  |  |  | 100 | 11 | 40 |  |  | 100 | 1 |  | 0 | 63.02 | 76.23 | 3.4048 |  |  | 0 | [6 empty] | 0 |  | 3.67 | 25.67 |  |  | 58.4628 |  | 99.89
| 电耗 | kwh/t | 全厂电耗/合格钢产量 | 226.21 | 27.9 | 113.64 |  |  | 230.31 | 43.1098 | 13.36 | 22.98 | 13.56 | 38.97 | 12.331 |  |  | 100 | 78.47 | 39.9 |  | 64.94 |  | 20.68 |  |  |  | 69.865 | 22.9 | 22.9 | 28.529 | 25.74 | 121.62 | 93.56 | 36.8 | 35.2296 | 74.52 | 68.19 | 19.43 |  |  | 32.09 |  |  |  | 89.78 | 60.942 |  | 50.94 |  | 28.53 | 62.51 | 20.9 | 51.35 | 58.0773 |  | 95.32
| 耐材消耗 | 元/t | 全厂所有耐材成本（元)/合格钢产量（t） | 不详 |  |  |  |  | 90.78 | 32.5125 | 18.18 | 29.35 | 19.19 | 26.74 | 27.3 |  |  | 87.01 | 26.76 | 16.94 |  | 37.18 | [6 empty] | 1.73 | 1.73 | 63.5194 |  | 86.89 | 59.4 | 1.35 | 43.63 | 0.82 | 33.65 | 34.23 |  |  | 16.98 | [6 empty] | 28.58 |  | 35.14 | 34.58 | 24.01 | 40.22 | 2.6853 |  | 不详
铁水预处理 | 处理前铁水成分平均含量,% | C |  | 无 | [6 empty] | 4.3 | 4.28 | 4.32 |  |  |  |  | 61.22 | [10 empty] | 0.45 | 0.45 | [11 empty] | 无 | [8 empty] | 4.33 | [5 empty] | 无
|  | Si | [8 empty] | 0.44 | 0.47 | 0.43 | [15 empty] | 0.4 | 0.4 | [20 empty] | 0.215
|  | P | [8 empty] | 0.13 | 0.13 | 0.13 | [15 empty] | 0.12 | 0.12 | [20 empty] | 0.145
|  | S | [8 empty] | 0.04 | 0.04 | 0.04 | [15 empty] | 0.04 | 0.04 | [20 empty] | 0.095
|  | T,℃ | [8 empty] | 1335 | 1329 | 1330 | [15 empty] | 1280 | 1280 | [20 empty] | 1312.85
| 处理后平均成分含量，% | C | [8 empty] | 无 | 无 | 无 | [15 empty] | 0.45 | 0.45 | [20 empty] | 4.07
|  | Si | [26 empty] | 0.4 | 0.4
|  | P | [26 empty] | 0.121 | 0.121
|  | S | [26 empty] | 0.014 | 0.005 | [20 empty] | 0.031
|  | T,℃ | [26 empty] | 1270 | 1260 | [20 empty] | 1283.2
| 石灰粉单耗 | kg/t | 当月实际消耗量（kg）/处理铁水量（t） | [26 empty] | 5 | [20 empty] | 9.49
| 颗粒镁 | kg/t | 当月实际消耗量（kg）/处理铁水量（t） | [25 empty] | 0.16
| 电石 | kg/t | 当月实际消耗量（kg）/处理铁水量（t）
| 萤石粉 | kg/t | 当月实际消耗量（kg）/处理铁水量（t） | [47 empty] | 1.2866
| 处理周期 | min/罐 | 当月生产作业总时间（min）/预处理总罐数（罐） | [25 empty] | 35 | 45 | [15 empty] | 50-70 |  |  |  |  | 23.56
| 铁水包平均寿命 | 次 | [26 empty] | 120 | 120 | [20 empty] | 589
| 铁损 | kg/t | （处理前铁水总量-处理后铁水总量)(kg)/处理前铁水总量(t） | [25 empty] | 8 | 11 | [20 empty] | 11.55
转炉工序 | 当月转炉生产量 | wt |  | 电炉4.268 | 11.43 | 156986.071 |  |  | 1122086.37 | 280705.05 | 136910 | 97070 | 106005 | 220308 | 298303.79 |  |  |  | 20.3377 | 40.4723 |  | 18 | 310111.53 | 17.9382 |  |  |  | 37.459 | 19.5 | 28.6 | 20.48 | 14.01 | 58249.7679 | 10.13 |  | 21.17 | 28.32 |  | 240580.58 |  |  | 11.4 |  |  |  | 24.48 | 3.94 | 154037.34 | 17.2 |  | 20.12 |  | 147584.795 | 271700.1844 | 305100.485 |  | 17.97
| 当月下线炉衬寿命 | 炉 | 当月下线寿命,无下线炉役不填写 | 546 | [13 empty] | 24.1 | 0 | 0 |  |  |  | 15713 |  |  |  | 0 |  |  |  |  | 3191 | [5 empty] | 12593 | [11 empty] | 14632 |  |  |  | 0 |  | 无
| 日历作业率 | % | 转炉全月作业时间（min）/（当月天数*24*60）（min） | 64.4332 | 93.54 | 77.33 |  |  |  | 91.09%；84.05%；89.70% | 91.81 | 85.06 | 91.87 | 85 | 66.499 |  |  |  | 90.96 | 88.51 |  | 94.23 |  | 60.04 |  |  |  | 97.96 | 88 | 90 | 0.89 | 85.79 | 59.81 | 95.21 |  | 96.5726 |  | 88.95 | 81.7204 |  |  | 57.1 |  |  |  |  | 51.572 | 87.24 | 0.5688 |  | 84.91 | 59.671 | 90.67 | 112.23 | 79.2561 |  | -
| 利用系数 | t/公称吨.日 | 当月转炉生产合格钢水量（t）/（公称吨数*当月天数） | 24.588t/MVA.日 | 52.83 | 21.1 |  |  |  | 0 | 76.06 | 53.93 | 58.89 | 29.61 | 26.007 |  |  | 69.54 | 32.8 | 36.27 |  | 46.85 |  | 29.897 |  |  |  | 43.91 | 28 | 32 | 62.92 | 37.66 | 25.6 | 55.8 |  | 34.1226 | 25.37 | 47.33 | 31.9471 |  |  | 29 |  |  |  | 120t | 26.254 | 41.41 | 47.7778 |  | 48.85 |  | 39.67 | 36.52 | 27.3388 |  | 24.1532
| 转炉每炉产钢量 | t/炉 | 当月转炉生产合格钢水量（t）/当月生产炉数（炉) | 74.8851 | 34 | 108.27 |  |  | 110.1272 | 62.7976 | 81.64 | 63.03 | 60.23 | 68.1 | 81.127 |  |  | 60.1 | 98.34 | 136.82 |  | 136 |  | 101.86 |  |  |  | 114.92 | 140 | 180 | 34.6 | 117.62 | 65.23 | 101.3 | 64 | 39.1923 | 116.08 | 64.01 | 119.6808 |  |  | 44.18 |  |  |  | 142t | 55.781 | 126.57 | 127.36 |  | 78.86 |  | 54.1 | 147.4 | 103.9879 |  | 102.4
| 炉容比 | m3/t | 新砌炉炉内容积(m3)/公称吨数（t） | 1.06 | 0.74 |  |  |  |  | 0.9 | 0.93 | 0.82 | 0.82 | 0.8 | 0.87 |  |  | 90.98 |  |  |  | 0.9 |  | 0.95 |  |  |  | 0.86 | 0.78 | 0.8 | 0.85 |  | 0.94 | 0.84 | 0.89 | 0.83 | 0.78 | 0.68 |  |  |  | 0.83 |  |  |  | 0.86 |  |  | 0.8 |  | 0.8 | 0.92 |  |  | 1 |  | 0.89
| 冶炼周期 | min/炉 | 当月生产作业总时间（min）/转炉生产炉数（炉） | 51.0888 | 24.6 | 47.65 |  |  | 没数 | 26.4485 | 23.4 | 24 | 22.8 | 35.19 | 32.293 |  |  | 0.8 | 39.29 | 40.07 |  | 30 |  | 30.48 |  |  |  | 30.77 | 36 | 40 | 20.04 | 32.15 | 30.17 | 33 | 30 | 31.9452 | 36 | 25.1 | 36.7372 |  |  | 29 |  |  |  | 45 |  |  | 38 |  | 29.8 | 38 | 23.32 | 33.69 | 36.1758 |  | 39
| 氧枪喷头寿命 | 炉 |  | 不详 | 97 |  |  |  | 226 | 380 | 260 | 289 | 242 | 103.19 | 166.174 |  |  | 29 | 66.71 | 72.15 |  | 233 |  | 300 |  |  |  | 175 |  |  | 81 |  | 224 | 220 |  | 42.1719 | 300 | 125 | 46.186 |  |  | 327 |  |  |  | 370 | 54.308 |  | 281 |  | 330 | 178 |  |  | 209.7143 |  | 200
| 转炉出钢平均成分，% | C |  | 0.2 | 0.06 |  |  |  |  | 0.095748 | 0.07 | 0.08 | 0.07 | 0.09 | 0.07 |  |  | 150 |  |  |  | 0.1 |  | 0.13 |  |  |  | 0.09 | 0.1 | 0.1 | 0.079 |  | 0.12 | 0.06 |  | 0.069 |  |  | 0.09 |  |  | 0.07 | [5 empty] | 0.13 |  |  | 0.046 | 0.08 |  |  |  |  | 0.09
|  | P |  | 0.015 | 0.02 |  |  |  |  | 0.0247 | 0.03 | 0.03 | 0.04 | 0.023 | 0.03 |  |  | 0.06 |  |  |  | 0.021 |  | 0.032 |  |  |  | 0.018 | 0.025 | 0.025 | 0.018 |  | 0.017 | 0.009 |  | 0.028 |  |  | 0.02 |  |  | 0.021 | [5 empty] | 0.02 |  |  | 0.0246 | 0.021 |  |  |  |  | 0.018
|  | S |  | 0.015 | 0.02 |  |  |  |  | 0.0299 | 0.04 | 0.04 | 0.04 | 0.023 | 0.04 |  |  | 0.018 |  |  |  | 0.034 |  | 0.021 |  |  |  | 0.024 | 0.02 | 0.02 | 0.016 |  | 0.031 | 0.021 |  | 0.027 |  |  | 0.02 |  |  | 0.015 | [5 empty] | 0.02 |  |  | 0.031 | 0.024 |  |  |  |  | 0.015
| 平均出钢温度，℃ | T |  | 1660 | 1640 |  |  |  |  | 1651 | 1663 | 1647 | 1658 | 1667.87 | 1665 |  |  | 0.023 |  |  |  | 1640 |  | 1665 |  |  |  | 1630 | 1620 | 1620 | 1668 |  | 1619.24 | 1607 |  | 1689 |  |  | 1644 |  |  | 1674 |  |  |  | 1631 |  | 1641 | 1642 |  | 1660.72 | 1663 |  |  |  |  | 1600
| 转炉熔剂消耗，kg/t | 石灰 | 当月实际消耗量（kg）/合格钢坯产量（t） | 51.41（电炉） | 11 | 60.68 |  |  | 39.36 | 36.5894 | 28.66 | 38.39 | 31.53 | 41.81 | 35.846 |  |  | 1634 | 30.8 | 28.7 |  | 37.15 | 33.64 | 35.44 |  |  |  | 29.89 | 39.93 | 39.83 | 45.261 | 40.8 | 36.35 | 25 | 59.201 | 41.23 | 39.47 | 27.89 | 35.3969 |  |  | 62.22 |  |  |  | 47.17 | 43.651 | 40.37 | 45.5 |  | 32.33 | 61.69 | 32.1018 | 31.896 | 36.619 |  | 34.9
|  | 石灰石 | 当月实际消耗量（kg）/合格钢坯产量（t） | 0 | 68 |  |  |  | 0 |  | 0 | 0 | 0 |  | 23.065 |  |  | 35.68 | 2.6 | 0 |  | 0 |  | 25.7 |  |  |  | 0 |  |  | 28.185 |  | 0 | 10 |  |  | 0 | 0 |  |  |  | 0 | [6 empty] | 0 |  |  |  | 0 | 1.71 | 3.6532 |  | 0
|  | 轻烧白云石 | 当月实际消耗量（kg）/合格钢坯产量（t） | 6.562（电炉） | 2.1 | 14.79 |  |  |  | 16.6998 | 0 | 0 | 0 |  |  |  |  | 0 | 9.1 | 7.7 |  | 11.56 | 2.87 | 17.44 |  |  |  | 20.6 | 29.59 | 21.65 |  | 15.26 | 0 | 14 |  |  | 0 | 18.06 | 14.4955 |  |  | 19.09 |  |  |  | 29.48 |  | 0 | 21.69 |  | 22.44 |  | 0 | 15.425 |  |  | 0
|  | 生白云石 | 当月实际消耗量（kg）/合格钢坯产量（t） | 0 | 27 | 10.22 |  |  |  | 9.2957 | 17.18 | 13.33 | 10.36 | 2.22 |  |  |  | 无 |  |  |  | 0 | 14.84 | 8.82 |  |  |  | 0 |  |  |  | 5.5 | 24.846 | 0 |  | 31.24 | 12.21 | 2.03 | 0 |  |  | 5.59 |  |  |  | 0.04 |  |  | 0 |  |  | 14.12 | 0.856 | 0 | 9.1445 |  | 15.52
|  | 轻烧镁球 | 当月实际消耗量（kg）/合格钢坯产量（t） | 0 | 0 |  |  |  |  | 0.91649 | 0.32 | 0.57 | 0.05 |  | 7 |  |  | 32 |  |  |  | 4.68 | 3.36 | 0 |  |  |  | 0 |  |  | 1.637 |  | 0 | 6 |  |  | 1.47 | 2.99 | 0 | [8 empty] | 9.17 | 0 |  |  | 10.59 | 0.912 | 0 | 9.8272 |  | 6.22
|  | 其它熔剂 | 当月实际消耗量（kg）/合格钢坯产量（t） | 0 | [5 empty] | 0.78781 | 0 | 0 | 0 |  |  |  |  | 2.5 |  |  |  | 3.98 |  | 0.1 |  |  |  | 0 | 0.76 | 0.2 | 7.949 |  | 溅渣镁球5.784 | 4.13 |  |  |  |  | 0 | [8 empty] | 4.33 | 0 |  | 4.07 | [5 empty] | 0
LF精炼工序 | 造渣材料，kg/t | 石灰 | 当月实际消耗量（kg）/合格钢坯产量（t） | 7.028 |  |  |  |  | 8.17 | 0.40318 | 与转炉一起统计 | [7 empty] | 9.2 | 9.8 |  | 5.82 | [5 empty] | 3.2 | 0.3 | 0.3 |  |  | 8.9 | 11.2 |  |  | 3.6 | 2.92 | 1.4 | [6 empty] | 2.86 |  |  |  |  | 7.24 | 4.78 |  |  | 3.0481 |  | 6.38
|  | 萤石 | 当月实际消耗量（kg）/合格钢坯产量（t） | 0 | [5 empty] | 0.25531 | 0.47 | 1.72 | 0.58 | [8 empty] | 1.29 | [5 empty] | 0.01 |  |  |  |  | 0 | 1.21 |  |  | 1.1 | 2.4 | 0 | [6 empty] | 1.62 |  |  |  |  | 2.03 | 0.53 |  |  | 0.51085 |  | 1.57
|  | 复合造渣剂 | 当月实际消耗量（kg）/合格钢坯产量（t） | 5.002 | [6 empty] | 0 | 0 | 0 |  |  |  |  | 4.5 |  |  |  | 2.34 | [5 empty] | 0 |  |  |  |  | 1.687 | 4.1 |  |  | 0 | 2.45 | 0.1 | [15 empty] | 2.4662 |  | 2.51
| 石墨电极 消耗 | kg/t | 当月实际消耗量（kg）/合格钢坯产量（t） | 0.90344 |  | 0.57 |  |  | 1.05 | 0.040885 | 0.022 | 0.208 | 0.036 |  |  |  |  | 0.5 | 0.32 | 0.2 |  | 0.26 | [5 empty] | 0 | 0.3 | 0.3 |  |  | 0.885 | 0.52 |  |  | 0.51 | 0.43 | 0.036 | [6 empty] | 0.4 |  |  |  |  | 0.127 | 0.51 |  | 0.112 | 0.2908 |  | 0.49
| 日历 作业率 | % | LF全月作业时间（min）/（当月天数*24*60）（min） | 63.7478 | [5 empty] | 0.85488 | 5.44 | 35.2 | 5.58 |  |  |  |  | 0 | 80.87 | 27.17 |  | 94.23 | [5 empty] | 95.56 |  |  |  |  | 67.98 | 99.48 |  |  |  | 73.56 | 0.28 | [6 empty] | 2.72 |  |  |  |  | 4.02 | 3.875 |  |  |  |  | -
| 平均精炼 时间 | min | LF全月作业时间（min）/（当月生产炉数）（炉） | 101.0906 |  |  |  |  | 69.36 | 65.6833 | 9.6 | 17.4 | 6 |  |  |  |  | 0.37 | 35 | 19.45 |  | 42 | [5 empty] | 30.53 | 45 | 50 |  |  | 84.25 | 36.55 |  |  | 45 | 26.44 | 40 | [6 empty] | 68.83 |  |  |  |  | 30.89 | 35 |  |  | 70.2276 |  | 45
| 精炼 电耗 | kwh/t | 当月升温送电总量（kg）/合格钢坯产量（t） | 109.407 |  | 52.21 |  |  | 112.14 | 7.1465 | 13.36 | 22.98 | 13.56 |  |  |  |  | 76.24 | 35.89 | 25.66 |  | 21.54 | [5 empty] | 40.5 |  |  |  |  | 78.55 | 38.9 |  |  | 40.19 | 54.39 | [7 empty] | 35.12 |  |  |  |  | 35.98 | 3.78 |  | 15.85 | 31.448 |  | 49.98
RH或VD工序 | RH处理 炉数 | 炉 |  | VD 563 |  |  |  |  | 795 |  | 无 | 无 | 无 |  |  |  |  | 21 | [14 empty] | 101 | 301 | [20 empty] | 325 |  | 627
| RH处理 炉数比例 | % | 当月处理炉数/转炉生产炉数 | 100 | [13 empty] | 32 | [14 empty] | 11.31 | 17.36 | [20 empty] | 10.8093 |  | 34.88%
| RH平均 处理周期 | min/炉 | RH全月作业时间（min）/（当月生产炉数）（炉） | 55.7389 | [28 empty] | 21.54 | 29 | [20 empty] | 74.9946 |  | 45
| RH插入管寿命 | 次 |  | 无 |  |  |  |  | 83 | [47 empty] | 无
连铸工序 | 连铸比 | % | 连铸坯生产合格量/全厂生产总量 | 0.65529 | 100 | 100 |  |  | 94.02 | 0.99921 | 100 | 100 | 100 | 100 |  |  | 100 |  | 32.45 | 100 |  | 100 | 99.95 | 100 |  |  |  | 100 |  |  | 100 | 100 | 100 | 57.92 |  | 100 | 100 | 100 | 100 |  |  | 100 |  |  |  | 100 | 100 | 99.99 | 100 |  | 100 | 100 |  |  | 1 |  | 100
| 钢坯 合格率 | % | 合格连铸坯产量/(合格连铸坯产量+检验现场废品量+轧后退废量） | 100 | 100 | 99.688 |  |  |  | 0.99921 | 100 | 100 | 100 | 99.94 | 9996% |  | 100 |  | 99.934 | 99.9892 |  | 99.98 | 99.95 | 99.95 |  |  |  | 99.991 | 100 | 100 | 99.946 | 100 | 99.87 | 99.98 | 99.98 | 99.9258 | 99.91 | 99.92 | 99.9101 |  |  | 99.98 | [5 empty] | 99.98 |  |  | 99.98 | 100 | 100 | 100 | 0.99977 |  | 98.9
| 钢水收得率 | % | [7 empty] | 1.0054 | 98.64 | 98.65 | 98.63 | 99.01 | 99.986 |  | 97.18 | 100 | 99.51 | 99.93 | [8 empty] | 99.14 | 99.17 | 99.851 |  | 97.58 | 99.1 | [12 empty] | 99.238 | 99.6 | 0.9901 |  | 99.23 |  | 99.6 | 99.64
| 合格坯 收得率 | % | 合格连铸坯产量/连铸浇钢接受钢水量 | 92.8909 |  | 98.5 |  |  | 95.04 |  | 98.64 | 98.65 | 98.63 | 99.01 | 9999% |  |  | 100 |  |  |  | 99.98 | 98.84 | 99.99 |  |  |  | 97.1 | 100 | 100 | 99.905 | 99.98 | 100 | 98.56 | 98.5 | 99.92 |  | 99.03 | 99.7963 |  |  | 99.99 |  |  |  | 99.1 |  | 99.6 | 0.9906 |  | 99.23 |  | 100 | 100 | 0.9847 |  | 98.9
| 日历 作业率 | % | 全月浇钢总时间（min）/（当月天数*24*60）（min） | 60.2464 | 95.15 | 51.84 |  |  | 82 | 83.92%；86.33%；61.86% | 98.06 | 87.29 | 94.8 | 63.07 | 66.779 |  | 69.94 | 99.88 | 64.082 | 89.07 |  | 94.23 | 88.82 | 62.19 |  |  |  | 77.91 | 86 | 90 | 85.081 | 87.72 | 59.81 | 0.9346 | 90.5 | 57.9 |  | 86.64 | 52.3145 |  |  | 54.5 |  |  |  |  | 51.572 | 91 | 0.5688 |  | 82.16 | 45.863 | 90.67 | 112.23 | 0.76131 |  | -
| 台时 产量 | t/h | 连铸生产总产量（t）/浇注总时间（h） | 62.4025 | 80.97 |  |  |  | 没数 | 163.3003 | 200.94 | 158.5 | 152.18 | 117.37 | 150.658 |  | 135.2 | 99.88 | 138.415 | 203.57 |  | 276.31 | 160.57 | 193.87 |  |  |  | 211.35 |  |  | 107.823 | 214.65 | 108.19 | 145.567 |  | 98.65 |  | 138.22 | 203.5577 |  |  | 149.14 |  |  |  |  | 96.11 | 223.2 |  |  | 135.19 |  | 143.6 | 260.99 | 179.5507 |  | 120.7661
| 浇注 周期 | min/炉 | 全月浇钢总时间（min）/浇注炉数 | 51.3097 | 24.5 |  |  |  | 没数 | 23.222 | 25.67 | 24.17 | 24.37 | 35.19 | 32.44 |  | 42 | 163 |  |  |  | 30.4 | 33.47 | 38 |  |  |  | 32.63 |  |  | 40 | 32.91 | 38.54 | 39.52 | 30 | 24 | 42 | 27.8 | 0.60127 |  |  | 29 |  |  |  | 45 |  | 33.5 | 38.1 |  | 30.5 | 35 |  |  | 35.8743 |  | 40
| 中包 寿命 | 小时/包 | 全月浇钢总时间（min）/连铸机开浇次数 | 7.23 | 45.34 |  |  |  | 没数 | 27.8539 | 30.9818 | 26.6405 | 31.6788 | 32.36 | 40.571 |  | 15 | 32 | 24.815 | 26.67 |  | 37 | 24 | 24.35 |  |  |  | 19.32 |  |  | 21.828 | 36.26 | 8.19 | 9.39 | 16 | 6.88 |  | 16.8 | 18.5343 |  |  | 28.9 |  |  |  | 32 |  | 20.5 | 24.09 |  | 10.8 | 快换30小时，塞棒12小时 |  |  | 733.4868 |  | 12/18/24/48四种
| 平均连浇 炉数 | 炉/浇次 | 全月浇钢炉数/连铸开浇次数 | 8.4545 | 121 | 18.17 |  |  | 没数 | 71.9677 | 76.23 | 66.96 | 80 | 55.78 | 75.041 |  | 16.27 | 14 | 24.815 | 62.98 |  | 68 | 39.75 | 46.3 |  |  |  | 35.53 | 36 | 37 | 453.615 | 66.11 | 12.76 | 14.46 | 32 | 17.2 | 23.21 | 36.26 | 30.8254 |  |  | 82 |  |  |  | 40 | 19.081 | 35 | 24.1429 |  | 29.3218 | 38.78 | 89.94 | 100.2 | 20.446 |  | 18/22/36/78四种
| 溢漏率 | % | 全月溢漏钢流数总和/（全月浇钢总炉数*铸机流数） | 0 | 0 | 0 |  |  |  | 5.2733e-05 | 0.02 | 0.02 | 0.06 |  | 0.01 |  |  | 24 | 0 | 0.069143 |  | 0.02 | 0.0001 | 0.01 |  |  |  | 0.06 | 0.005 | 0.005 |  |  | 0 | 0 |  | 0.12 | 0.02 |  | 0.28836 |  |  | 0.01 |  |  |  | 0 | 0.043 | 0.02 | 0 |  | 0.04 | 0.35 |  |  | 0.00021791 |  | 0.01563%
| 保护渣 消耗 | kg/吨 | 保护渣消耗总量/全月合格钢产量 | 0.53 | 0.51 |  |  |  |  | 0.20219 | 0.25 | 0.33 | 0.25 | 0.45 | 0 |  | 0.52 | 0 | 0.171 | 0.136 |  | 0.4 | 0.41 | 0.5 |  |  |  | 0.54 | 0.5 | 0.5 | 0.355 |  | 0.38 | 0.34 | 0.45 | 0.35 | 0.66 | 0.23 | 0.33498 |  |  | 0.33 |  |  |  | 0.4 |  | 0.27 |  |  | 0.16658 | 0.32 |  |  | 0.48718 |  | 0.3
| 热送率 | % | 装炉≥400℃铸坯块数/生产总块数 | 0 | 93 |  |  |  |  | A线35.45%；B线67.84%；棒材51.20% | 75 | 50 | 75 |  | 86 |  |  | 0.32 |  |  |  | 94.69 | 95 | 65.33 |  |  |  | 60.76 |  |  |  |  | 32.45 | 0 |  | 26.8 | 100 |  |  |  |  | 100 |  |  |  | 0 |  | 90.4 |  |  | 78.77 |  | 82.6 | 54.45 |  |  | 20
| 结晶器寿命 | 炉/个 | （当月结晶器从上线-使用下线总过钢量）/（结晶器更换个数） | 不详 | [5 empty] | 111 | 8000 | 6000 | 7000 |  | 120 |  |  | 100 | 3881.896 | 4870.705 |  | 619 | 560 | 520 |  |  |  | 410 |  |  | 891 |  | 68.69 | 54 |  | 63.4186 | 1000 |  |  |  |  | 1043 | [5 empty] | 798 |  |  | 110 | [5 empty] | 70
成品工序 | 钢种分类，% | 非合金钢比率 |  | 0.5134 | [6 empty] | 0 | 20 | 60 | 23.53 | [7 empty] | 100 |  | 47 |  |  |  | 100 |  |  |  |  | 0 | 53.15 |  |  | 87.1 |  | 17.8941 |  |  | 100 | [6 empty] | 35.9905 |  |  | 100 |  |  |  |  | 78.31%
|  | 低合金钢比率 |  | 0.3271 | [6 empty] | 100 | 50.02 | 19.3 | 76.47 | 98 |  |  |  | 29.37 | 79.73 |  | 0 |  | 53 |  |  |  |  | 74 | 50 | 77.438 |  | 52.38 | 18.36 |  | 58.1306 | 8.32 |  | 82.1059 | [9 empty] | 64.0095 | [7 empty] | 21.69%
|  | 合金结构钢比率 |  | 0.1595 | [6 empty] | 0 | 0 | 0 | [8 empty] | 0 |  | 0 | [5 empty] | 16 |  |  | 47.62 | 28.49 |  |  | 4.58
|  | 模铸钢比率 |  | 0.34471 | [6 empty] | 0 | 0 | 0 | [8 empty] | 0 |  | 0 | [8 empty] | 0 |  |  |  | 0
车轴车轮钢
| 合金元素 | 合金元素规定含水量量界限值（%）
|  | 非合金钢 | 低合金钢
| A1 | <0.1 | -
| B | <0.0005 | -
| BI | <0.10 | -
| Cr | <0.30 | 0.30～0.50
| Co | <0.10 | -
| Cu | <0.10 | 0.10～<0.50
| Mn | <1.00 | 1.00～<1.40
| Mo | <0.05 | 0.05～<0.10
| Ni | <0.30 | 0.30～<0.50
| Nb | <0.02 | 0.02～<0.06
| Pb | <0.40 | -
| Se | <0.10 | -
| Si | <0.50 | 0.50～<0.90
| Te | <0.10 | -
| Ti | <0.05 | 0.05～<0.13
| W | <0.10 | -
| V | <0.04 | 0.04～<0.12
| Zr | <0.05 | 0.02～<0.05
| La系（每种元素） | <0.02 | 0.02～<0.05
| 其它规定元素 | <0.05 | -
（S、P、C、N除外）
Note on B6: 冶金交流中心: 小数点后保留两位
Note on B7: 冶金交流中心: 小数点后保留两位
Note on B8: 冶金交流中心: 小数点后保留两位
Note on B9: 冶金交流中心: 小数点后保留两位
Note on B10: 冶金交流中心: 小数点后保留两位
Note on B11: 冶金交流中心: 小数点后保留一位
Note on B12: 冶金交流中心: 小数点后保留两位
Note on B14: 冶金交流中心: 小数点后保留两位
Note on B15: 冶金交流中心: 小数点后保留一位
Note on B16: 冶金交流中心: 小数点后保留一位
Note on B17: 冶金交流中心: 小数点后保留一位
Note on B18: 冶金交流中心: 小数点后保留一位
Note on B19: 作者: 小数点后保留一位
Note on B20: 冶金交流中心: 小数点后保留一位
Note on B21: 冶金交流中心: 小数点后保留两位
Note on B22: 冶金交流中心: 小数点后保留两位
Note on B23: 冶金交流中心: 小数点后保留一位
Note on B44: 冶金交流中心: 小数点后保留两位
Note on B45: 冶金交流中心: 小数点后保留两位
Note on B46: 冶金交流中心: 小数点后保留两位
Note on B47: 冶金交流中心: 小数点后保留两位
Note on D6: 作者: 入炉原料所有物料全部按照100%投入计算，不折算系数；不包括含铁散料；不包括热回收钢水
Note on D7: 作者: 包括所有物料不折算，全部按照100%折算；不包括含铁散料；不包括回炉钢水
冶金交流中心
冶金交流中心
冶金交流中心
冶金交流中心
冶金交流中心
冶金交流中心
冶金交流中心