## 技术经济指标（方圆坯）
冶金交流中心 2018年全年累计炼钢指标 |  |  | 对标联系人：尚美诺15230111569，倪宝梅15373652759；邮箱：shangmeinuo@163.com | [25 empty] | 对标联系人：尚美诺15230111569，倪宝梅15373652759；邮箱：shangmeinuo@163.com
指标 | 公司名称 |  | 指标定义: | 山西太钢不锈钢 | 吉林恒联 | 河南济源 |  | 津西 | 大连特钢 | 建邦 | 山东石横特钢集团有限公司 |  |  | 首钢长钢 | 西林钢铁 | 烟台华新不锈钢 | 安钢 | 山西新泰 | 福建三明 |  | 冀南钢铁集团 | 鲁丽钢铁 | 马钢长江 | 山西建龙 | 山西华鑫源 | 酒钢 | 青钢 | 天钢联合特钢 | 宣钢 |  | 凌源钢铁 | 广西贵港钢铁 | 西宁特殊钢 | 唐山文丰 | 山东隆盛钢铁 | 本溪北营钢铁 | 荣程钢铁 | 元立 | 阳春新钢铁 | 承德建龙 | 唐山新宝泰 | 明芳钢铁 | 信阳钢铁 | 昆钢新区 | 新疆昆玉钢铁 | 潍钢 | 陕西略钢 | 鞍山宝得 | 唐银钢铁 | 长强钢铁 | 四川德胜 | 天津轧三钢铁 | 永锋钢铁 |  | 南钢 | 常熟龙腾转炉炼钢厂 | 常熟龙腾转炉炼钢厂
| 分厂名称 |  |  | 炼钢一厂碳钢生产线 | 炼钢厂 | 第一炼钢厂 | 第二炼钢厂 | 炼钢二厂 |  |  | 1#炉 | 2#炉 | 3#炉 |  |  | 电炉炼钢 | 第一炼轧厂 | 异型坯 | 炼钢一厂 | 炼钢二厂 | 金鼎厂区 | 炼钢一 |  | 炼钢一厂 | 炼钢厂 | 炼轧厂 | 一炼钢 | 炼钢厂 | 一钢轧 | 二钢轧 | 第一炼钢厂 |  | 炼轧分厂 |  | 炼钢厂 | 北营炼钢厂 |  | 炼钢厂 | 炼钢厂 |  |  | 炼钢厂 |  |  | 方坯 |  |  | 炼钢厂 |  | 炼钢厂 | 钢轧厂 | 炼钢厂 | 炼钢一厂 | 炼钢二厂 | 第二炼钢厂 | 转炉分厂 | 转炉分厂
炼钢厂综合指标 | 年度累计产量 | wt | 当月底全年累计产量 1月-当月的累计产量 | 60.77（电炉） | 130 | 221.8933 |  |  | 112.2086 |  | 149.9043 | 109.4486 | 115.1146 | 2497753 | 289.1004 |  |  | 244.7 | 223.4696 | 447.0422 |  | 213.5 | 434.3814 | 314.5 |  |  |  | 489.455 | 600 |  | 225.209 | 162.64 | 74.415 |  | 107.3804 | 238.9336 | 368.57 |  | 321.0097 | [6 empty] | 268.0373 | 89.797 | 170.7224 | 214.9 |  | 216.25 |  | 197.9379 | 406.2662 |  |  | 250.18
| 铁水预处理比 | % | 铁水预处理处理量/入转炉铁水量*100% | 0 | 0 | [5 empty] | 0 | 0 | 0 |  | 0 |  |  | 0 |  |  |  | 0 |  | 0 |  |  |  |  | 40 |  |  |  | 0 |  |  | 0 | 0 | [11 empty] | 0 |  | 93.68 |  | 0 | 0 |  |  | 0
| 金属料消耗 | kg/t | 转炉炼钢金属料消耗量（干克／吨）= （入炉铁水+入炉生铁入炉外部废钢+渣钢+内部回收切头、切尾、中包残钢等+合金硅铁、锰铁总量及脱氧剂+其他含铁原料）（千克）/合格钢坯生产量（吨） | 1184.543 | 1095.89 | 1096.295 |  |  | 1091 |  | 1065.89 | 1067.87 | 1065.98 | 1078.77 | 1075.875 |  |  | 1122.24 | 1084.11 | 1079.24 |  | 1080.66 |  | 1080.89 |  |  |  | 1111.048 | 1071 |  | 1097.487 | 1096.65 | 1101.488 |  | 1068.003 | 1070.263 | 1083.32 | 1101.54 | 1047.007 | [6 empty] | 1079.32 | 11100.688 | 1086.5 | 1.106 |  | 1129.122 |  | 1075.259 | 1081.876 |  |  | 1095.645
| 钢铁料消耗 | kg/t | 转炉炼钢金属料消耗量（干克／吨）= （入炉入炉铁水+生铁+外部废钢+渣钢+内部回收切头、切尾、中包残钢等+其他含铁原料）（千克）/合格钢坯生产量（吨） | 1157.079 | 1085.74 | 1071.336 |  |  | 1063 |  | 1048.81 | 1053.23 | 1048.42 | 1052.91 | 1054.602 |  |  | 1080.08 | 1062.04 | 1057.9 |  | 1072.17 | 1071 | 1073.65 |  |  |  | 1102.957 | 1053 |  | 1076.556 | 1073.94 | 1071.486 |  | 1053.107 | 1043.799 | 1075.183 | 1085.29 | 1025.583 | [6 empty] | 1042.426 | 1074.501 | 1078 | 1077.51 |  | 1084.31 |  | 1059.291 | 1064.683 |  |  | 1078.045
| 铁水单耗 | kg/t | 当月入转炉铁水总量（kg）/当月合格钢坯生产量（t） | 980.8613 | 946 | 954.2905 |  |  | 900.1825 |  | 853.08 | 854 | 853.21 | 869.92 | 965.434 |  |  | 927.68 | 847.03 | 847.91 |  | 882.16 | 890.0154 | 880 |  |  |  | 811.0917 | 972 |  | 898.259 | 889.89 | 900.21 |  | 906.056 | 980.1182 | 929.2175 | 830.99 | 1027.562 | [6 empty] | 982.26 | 788.002 | 836.9167 | 872.84 |  | 1042.16 |  | 845.4459 | 799.5021 |  |  | 912.3968
| 生铁块单耗 | kg/t | 当月入转炉生铁总量（kg）/当月合格钢坯生产量（t） | 4.953919 | 2.8 | 0.67 |  |  |  |  | 2.74 | 3.62 | 3.42 | 0 | 0 |  |  | 26.8 | 2.6 | 0.98 |  | 3.08 | 46.12205 | 9.89 |  |  |  | 5.3575 | 18.32 |  | 5.911 | 5.71 | 27.335 |  | 70.622 | 10.76224 | 3.908333 | 0.71 | 71.51998 | [6 empty] | 29.98 | 1.917 | 0.75 | 0 |  | 20.09 |  | 27.87457 | 115.3526 |  |  | 9.426842
| 废钢铁单耗 | kg/t | 当月入转炉内部废钢与外部废钢总量（kg）/当月合格钢生产量（t） | 171.2639 | 136.7 | 116.3734 |  |  | 151.4524 |  | 192.98 | 195.62 | 191.79 | 182.99 | 89.168 |  |  | 125.6 | 211.53 | 209.9 |  | 186.93 | 135.0296 | 183.76 |  |  |  | 285.12475 | 62.32 |  | 172.386 | 159.14 | 98.295 |  | 76.429 | 52.9184 | 127.7667 | 270.54 | 94.79538 | [6 empty] | 30.29 | 232.157 | 243.3333 | 204.67 |  | 24.75 |  | 185.5932 | 149.3531 |  |  | 156.22
| 含铁散料 | kg/t | 当月入转炉包括氧化铁皮、污泥球、烧结块矿、原块矿等总量(kg)/当月合格钢生产量（t) | 0 | 2.8 | 13.35 |  |  |  |  | 不计 | 不计 | 不计 | 1.21 | 0 |  |  | 42.16 |  |  |  | 15 | 6.846646 | 7.24 |  |  |  | 3.796667 | 26.47 |  |  | 19.21 | 45.935 |  |  | 2.970073 | 14.29167 | 5.15 | 5.542082 | [6 empty] | 36.89 |  |  | 0.35 |  | 23.42876 |  | 113.4693 | 72.85776 |  |  | 7.88
| 工序单位能耗 | kgce/t | 全厂工序能耗=全厂各工序能耗总和（kgce）/当月合格钢坯生产量（t） | 135.0594 |  | 3.56 |  |  | -18.3 |  | -22.18 | -17.35 | -19.53 | -6.67 | -15.1 |  |  | 10.82 | -4.69 | -15.05 | [7 empty] | -18.49167 | -13.82 |  | -14.49309 |  | -0.83 |  |  | -11.77582 | -15.25 | 8.8 | -30.02173 | [7 empty] | 13.54 |  |  |  | -23.46 |  | -15.99 | -15.99 |  |  | -18.88409
| 蒸汽回收 | kg/t | 子项：蒸汽回收量kg，母项：合格钢产量 | 1.056186 | -0.06 |  |  |  | 0.05993702 |  | 82.72 | 69.32 | 81.05 | 49.71 | 0.08 |  |  | 18.2 | 59.3 | 106.89 |  |  | 70.31171 | 45 |  |  |  | 61.23992 | 0.3 |  | 0.06909091 |  | 0.047 |  |  | 25.12557 |  | 90 | -0.32 | [6 empty] | 168.435 |  |  |  |  | 97.44 |  | 80 | 99.88 |  |  | 67.35
| 新水消耗 | m^3/t | 全厂补新水量（m3）/当月合格钢坯生产量（t） | 1.056186 | 0.3 | 0.43 |  |  | 1.1 |  | 0.34 | 0.31 | 0.3 | 0.8 | 0.274 |  |  | -9.12 | 0.87 | 0.62 |  | 0.51 |  | 0.44 |  |  |  | 0.3691667 | 0.73 |  | 0.2454545 | 0.59 | 18.12 |  | 0.946 | 1.283916 |  | 0.47 | 0.11 | [6 empty] | 0.339 | 0.606 |  |  |  | 1.13 |  | 0.2400904 | 0.2324427 |  |  | 0.66
| 氩气消耗 | m^3/t | 全厂氩气使用量（m3）/当月合格钢坯生产量（t） | 4.845752 | 0.6 | 2.4 |  |  | 2.9634 |  | 0.35 | 0.49 | 0.05 |  | 0.7984 |  |  | 101 | 2.53 | 1.08 |  | 1.64 |  | 0.85 |  |  |  | 0.1738333 | 0.3 |  | 0.1326364 |  | 1.361 |  |  | 0.4252 | 1.365 | 0.86 | 0.11 | [6 empty] | 0.42 | [6 empty] | 0 | 0.03127186 |  |  | 0.93
| 氮气消耗 | m^3/t | 全厂氮气使用量（m3）/当月合格钢坯生产量（t） | 24.73509 | 33.88 | 62.3 |  |  | 32.95471 |  | 43.58 | 42.46 | 33.18 | 52.54 | 44.73 |  |  | 0.66 | 80.16 | 55.05 |  | 50.62 |  | 48.55 |  |  |  | 27.91083 | 72 |  | 17.79091 |  | 35.062 |  | 38.835 | 54.34 | 57.68917 | 34.81 | 31.76 | [6 empty] | 17.108 |  | 28.4025 |  |  | 60.14 |  | 25.30748 | 41.49814 |  |  | 31.36
| 氧气消耗 | m^3/t | 全厂氧气量（m3）/当月合格钢坯生产量（t） | 58.80952 | 55 | 55.86 |  |  | 48.48427 |  | 47.48 | 49.66 | 48.75 | 52.75 | 51.009 |  |  | 0.11 | 55.55 | 48.27 |  | 60.82 | 50.07213 | 55 |  |  |  | 54.6525 | 50.95 |  | 52.07455 |  | 58.452 |  | 47.808 | 53.57817 | 57.08333 | 52.56 | 46.90346 | [6 empty] | 50.706 | 61.179 | 46.77833 |  |  | 51.36788 |  | 52.28862 | 48.91129 |  |  | 61.37
| 煤气回收量 | m^3/t | 全厂煤气回收量（m3）/当月合格钢坯生产量（t） | 0 | 151 | 122.94 |  |  | 134.076 |  | 111.91 | 111.47 | 108.86 | 85.75 | 75.19 |  |  | 26.24 | 101.86 | 112.9 |  | 127.92 | 139.4144 | 86.77 |  |  |  | 102.1817 | 103 |  | 123.6636 | 138.7089 | 37.162 |  |  | 108.9876 | 104.8933 | 128.12 | [7 empty] | 117.219 |  | 110.4531 |  |  | 120.02 |  | -108.066 | -107.6426 |  |  | -93.22
| 从业人员实物劳产率 | t/人 | 合格钢生产量（吨）/转炉炼钢厂（车间）工人及学徒总人数 | 1442.584 | 1295 | 3178.99 |  |  | 230 |  | 5983.12 | 3813.54 | 4216.65 |  | 539 |  |  | 48.52 | 2973.65 | 4860.48 |  | 426.83 | [5 empty] | 342.6683 | 273.61 |  | 245.326 |  | 1851.122 |  |  | 2041.031 | 396.205 | 4874.29 | 472.63 | [7 empty] | 12135.391 | 427.1764 |  |  | 330.12 |  | 5513.591 | 7413.616 |  |  | 5439
| 内控合格率 | % | 内控成分合格炉数/生产总炉数 | 100 | 99.96 | 99.8 |  |  |  |  | 100 | 100 | 100 | 99.92 | 8820% |  |  | 68.5 |  |  |  | 99.98 |  | 99.99 |  |  |  | 99.85417 | 100 |  |  | 97.86 | 99.12 |  |  | 47.08 | 99.94917 | 99.93 | 97.1 | [8 empty] | 99.8925 |  |  | 99.72 |  | 99.946 | 99.955 |  |  | 99.8
| 钢坯合格率 | % | 钢坯合格生产量/总钢坯生产量 | 99.75388 | 99.96 | 99.89 |  |  | 99.64 |  | 100 | 100 | 100 | 99.92 | 9998% |  |  | 230 | 99.97 | 99.98 |  | 99.98 | 99.95 | 99.97 |  |  |  | 99.98575 | 100 |  | 99.945 | 99.94 | 99.78 |  | 99.95 | 99.94434 | 99.82333 | 99.65 | 99.93 | [6 empty] | 99.35 | 99.759 | 99.8925 | 0.9988 |  | 99.97 |  | 99.991 | 99.996 |  |  | 98.12
| 精炼比例 | % | 过（LF+RH）总钢量/总产量。（同时过RH和LF的钢水只记一次产量） | 100 | 0 | 100 |  |  | 97.9 |  | 24.88 | 57.16 | 30.51 |  | 0% |  |  | 88.24 | 98.82 | 45.031 |  | 100 |  | 0.26 |  |  |  | 97.13583 | 35 |  |  |  | 100 |  |  | 0.05381059 | 45.22167 | 83.16 | 3.320044 | [9 empty] | 0.014 |  | 3.67 |  | 0 | 99.77 |  |  | 90.1
| 电耗 | kwh/t | 全厂电耗/合格钢产量 | 212.69 | 26.9 | 108.68 |  |  | 238 |  | 15.86 | 23.07 | 15.21 | 39.64 | 12.263 |  |  | 99.97 | 78.18 | 41.25 |  | 64.44 | 32.81 | 20.68 |  |  |  | 65.65708 | 22.9 |  | 27.806 | 26.91 | 104.93 |  | 37.678 | 34.7659 | 60.6725 | 70.82 | 20.74 | [6 empty] | 94.81 | 37.476 |  |  |  | 28.53 |  | 19.73861 | 43.05895 |  |  | 82.7
| 耐材消耗 | 元/t | 全厂所有耐材成本（元)/合格钢产量（t） | 不详 |  |  |  |  | 82.97 |  | 18.11 | 28.96 | 19.4 | 26.07 | 27.3 |  |  | 86.62 |  |  |  | 36.95 | [5 empty] | 0 | 1.73 |  | 52.643115 |  | 69.62 |  | 0.736 | 44.56 | 1.065 | 40.29 | 33.25 | [11 empty] | 34.14 |  | 23.31307 | 40.4 |  |  | -
铁水预处理 | 处理前铁水成分平均含量,% | C |  | 无 | [6 empty] | 4.3 | 4.28 | 4.32 |  |  |  |  | 64.64 | [9 empty] | 0 | 0.45 | [21 empty] | 4.22 |  | 4.54 | 4.26
|  | Si | [8 empty] | 0.42 | 0.41 | 0.43 | [14 empty] | 0 | 0.4 | [21 empty] | 0.233 |  | 0.58 | 0.55
|  | P | [8 empty] | 0.13 | 0.13 | 0.13 | [14 empty] | 0 | 0.12 | [21 empty] | 0.176 |  | 1.24 | 1.23
|  | S | [8 empty] | 0.04 | 0.04 | 0.04 | [14 empty] | 0 | 0.04 | [21 empty] | 0.112 |  | 0.028 | 0.027
|  | T,℃ | [8 empty] | 1331 | 1328 | 1332 | [14 empty] | 0 | 1280 | [21 empty] | 1299.54 |  | 1304.55 | 1311.82
| 处理后平均成分含量，% | C | [8 empty] | 无 | 无 | 无 | [14 empty] | 0 | 0.45 | [21 empty] | 4 |  | 4.54 | 4.26
|  | Si | [25 empty] | 0 | 0.4 | [23 empty] | 0.58 | 0.55
|  | P | [25 empty] | 0 | 0.121 | [23 empty] | 1.24 | 1.23
|  | S | [25 empty] | 0 | 0.005 | [21 empty] | 0.03 |  | 0.028 | 0.027
|  | T,℃ | [25 empty] | 0 | 1265 | [21 empty] | 1269.11 |  | 1304.55 | 1311.82
| 石灰粉单耗 | kg/t | 当月实际消耗量（kg）/处理铁水量（t） | [24 empty] | 0 | 5 | [21 empty] | 9.14 |  | 0 | 0
| 颗粒镁 | kg/t | 当月实际消耗量（kg）/处理铁水量（t） | [24 empty] | 0 | 0.16 | [23 empty] | 0 | 0
| 电石 | kg/t | 当月实际消耗量（kg）/处理铁水量（t） | [24 empty] | 0 | [24 empty] | 0 | 0
| 萤石粉 | kg/t | 当月实际消耗量（kg）/处理铁水量（t） | [24 empty] | 0 | [22 empty] | 1.29 |  | 0 | 0
| 处理周期 | min/罐 | 当月生产作业总时间（min）/预处理总罐数（罐） | [24 empty] | 0 | 45 | [16 empty] | 50-70 |  |  |  |  | 23.56 |  | 0 | 0
| 铁水包平均寿命 | 次 | [25 empty] | 0 | 120 | [21 empty] | 589 |  | 0 | 0
| 铁损 | kg/t | （处理前铁水总量-处理后铁水总量)(kg)/处理前铁水总量(t） | [24 empty] | 0 | 11 | [21 empty] | 11.92
转炉工序 | 当月转炉生产量 | wt |  | 电炉4.268 |  | 2218933.172 |  |  | 92347.128 | [5 empty] | 2890588.701 | [8 empty] | 17.9382 |  |  |  | 489.46 | 28.6 |  | 225.22 |  | 744150.983 |  |  | 238.9336 | 30.71188 |  | 3213005.58 | [7 empty] | 89.797 | 1704524.85 | 217.07 |  | 216.25 |  | 147584.795 | 271700.1844 |  |  | 250.18
| 当月下线炉衬寿命 | 炉 | 当月下线寿命,无下线炉役不填写 | 546 | [13 empty] | 253.26 | 9824 | 9768.33 |  |  |  | 15713 |  |  |  | 1329.167 |  |  |  |  | 11415 | [5 empty] | - | [11 empty] | 19414 | [5 empty] | 1.053163
| 日历作业率 | % | 转炉全月作业时间（min）/（当月天数*24*60）（min） | 84.53349 | 89.2 | 90.94 |  |  |  |  | 87.92 | 80.8 | 83.27 | 81.41 | 59.003 |  |  |  | 85.91 | 83.84 |  | 93.08 |  | 60.04 |  |  |  | 91.78833 | 90 |  | 0.85 | 91.78 | 74.3 |  |  | 93.91553 |  | 88.99 | 95.0133 | [7 empty] | 83.419 | 87.08545 | 0.6439 |  | 80.36 |  | 90.67 | 112.23 |  |  | -
| 利用系数 | t/公称吨.日 | 当月转炉生产合格钢水量（t）/（公称吨数*当月天数） | 29.730t/MVA.日 | 51.09 | 25.33 |  |  |  |  | 68.45 | 50.95 | 56.81 | 28.51 | 21.407 |  |  | 66.44 | 34.02 | 30.61 |  | 46.69 |  | 29.897 |  |  |  | 43.25333 | 32 |  | 59.01 | 39.12 | 34.28 |  |  | 32.71241 | 29.66167 | 46.24 | 36.64511 | [6 empty] | 120 | 52.516 | 40.53182 | 49.69551 |  | 46.62 |  | 39.67 | 36.52 |  |  | 31
| 转炉每炉产钢量 | t/炉 | 当月转炉生产合格钢水量（t）/当月生产炉数（炉) | 74.57217 | 34.55 | 106.93 |  |  | 113.5881 |  | 77.73 | 62.09 | 59.92 | 67.98 | 82.287 |  |  | 62.1 | 97.5 | 134.8 |  | 145.56 |  | 101.86 |  |  |  | 109.4367 | 180 |  | 34.35 | 114.13 | 65.19 |  | 64 | 39.30227 | 116.8857 | 64.25 | 119.2951 | [6 empty] | 140 | 55.948 | 124.9092 | 126.49 |  | 78.24 |  | 54.1 | 147.4 |  |  | 104.5
| 炉容比 | m3/t | 新砌炉炉内容积(m3)/公称吨数（t） | 1.06 | 0.74 | [5 empty] | 0.93 | 0.82 | 0.82 | 0.8 | 0.87 |  |  | 88.68 |  |  |  | 0.9 |  | 0.95 |  |  |  | 0.86 | 0.8 |  | 0.85 |  | 0.92 |  | 0.89 | 0.83 | 0.78 | 0.68 | [7 empty] | 0.86 |  |  |  |  | 0.8 | [5 empty] | 0.89
| 冶炼周期 | min/炉 | 当月生产作业总时间（min）/转炉生产炉数（炉） | 54.54979 | 24.2 | 46.08 |  |  | 39.87454 |  | 24 | 24 | 22.8 | 34.94 | 34.835 |  |  | 0.8 | 39.41 | 39.87 |  | 30.75 |  | 30.48 |  |  |  | 28.63667 | 40 |  | 20.07 | 32.13 | 30.58 |  | 30 | 32.49638 | 37.5 | 25.7 | 37.11694 | [6 empty] | 45 |  |  |  |  | 30.2 |  | 22.86 | 33.04 |  |  | 39
| 氧枪喷头寿命 | 炉 |  | 不详 | 89.2 |  |  |  | 290 |  | 267 | 311 | 238 | 100.24 | 111.606 |  |  | 32 | 77.43 | 76.06 |  | 244 |  | 300 |  |  |  | 205.0833 |  |  | 81 |  | 251 |  |  | 53.48592 | 300 | 131 | 67.78086 | [6 empty] | 370 | 94.108 |  | 226 |  | 330 |  | 184 | 261 |  |  | 200
| 转炉出钢平均成分，% | C |  | 0.2 | 0.06 | [5 empty] | 0.07 | 0.08 | 0.07 | 0.1 | 0.06 |  |  | 142 |  |  |  | 0.1 |  | 0.13 |  |  |  | 0.08083333 | 0.1 |  | 0.076 |  | 0.11 |  |  | 0.07 |  |  | 0.1 | [8 empty] | 0.1108333 |  |  | 0.05 |  | 0.094 | 0.098 |  |  | 0.1
|  | P |  | 0.015 | 0.02 | [5 empty] | 0.03 | 0.03 | 0.04 | 0.024 | 0.03 |  |  | 0.06 |  |  |  | 0.021 |  | 0.032 |  |  |  | 0.01883333 | 0.025 |  | 0.018 |  | 0.015 |  |  | 0.027 |  |  | 0.02 | [8 empty] | 0.01633333 |  |  | 0.02 |  | 0.024 | 0.029 |  |  | 0.015
|  | S |  | 0.015 | 0.02 | [5 empty] | 0.04 | 0.04 | 0.04 | 0.022 | 0.04 |  |  | 0.018 |  |  |  | 0.034 |  | 0.021 |  |  |  | 0.0245 | 0.02 |  | 0.018 |  | 0.028 |  |  | 0.028 |  |  | 0.02 | [8 empty] | 0.0195 |  |  | 0.03 |  | 0.021 | 0.022 |  |  | 0.012
| 平均出钢温度，℃ | T |  | 1660 | 1640 | [5 empty] | 1665 | 1649 | 1663 | 1667.71 | 1664 |  |  | 0.023 |  |  |  | 1640 |  | 1665 |  |  |  | 1622.917 | 1620 |  | 1669 |  | 1621.85 |  |  | 1687 |  |  | 1645 | [8 empty] | 1640.333 | 1643 |  | 1653.85 |  | 1652.18 | 1624.11 |  |  | 1620
| 转炉熔剂消耗，kg/t | 石灰 | 当月实际消耗量（kg）/合格钢坯产量（t） | 46.42（电炉） | 21.6 | 52.43 |  |  | 40.8 |  | 29.37 | 41.51 | 31.97 | 46.6 | 33.399 |  |  | 1625 | 30.92 | 28.06 |  | 36.98 | 33.03499 | 35.44 |  |  |  | 34.86167 | 39.83 |  | 46.3 | 37.08 | 38.12 |  | 59.201 | 40.88 | 39.44667 | 29.71 | 30.86417 | [6 empty] | 47.66 | 44.895 | 41.6575 | 39 |  | 35.2 |  | 19.1 | 32.14 |  |  | 39.76637
|  | 石灰石 | 当月实际消耗量（kg）/合格钢坯产量（t） | 0 | 44.5 |  |  |  | 0 |  | 0 | 0 | 0 |  | 25.242 |  |  | 34.65 |  |  |  | 0.13 |  | 25.7 |  |  |  | 0.5008333 |  |  | 28.05 |  | 4.757 |  |  |  | 0.6216667 | 0 | [10 empty] | 0 |  |  |  | 0 | 1.37 |  |  | 0
|  | 轻烧白云石 | 当月实际消耗量（kg）/合格钢坯产量（t） | 5.296（电炉） | 0.2 | 12.27 |  |  |  |  | 0 | 0 | 0 |  |  |  |  | 0 |  |  |  | 13.49 |  | 17.44 |  |  |  | 22.83817 | 21.65 |  |  | 16.55 | 0 |  |  |  | 0 | 15.36 | 14.45394 | [6 empty] | 33.75 |  | 10.05 | 28.10234 |  | 20.99 |  | 3.4 | 3.937689 |  |  | 0
|  | 生白云石 | 当月实际消耗量（kg）/合格钢坯产量（t） | 0 | 17.6 | 9.95 |  |  |  |  | 15.21 | 11.3 | 9.26 | 3.01 |  |  |  | 无 |  |  |  | 0 | 28.13495 | 8.82 |  |  |  | 1.016667 |  |  |  | 3.92 | 19.921 |  |  | 26.37 | 13.86417 | 2.24 | [7 empty] | 0.23 |  |  | 0 |  |  |  | 0.72 | 4.589491 |  |  | 22.84
|  | 轻烧镁球 | 当月实际消耗量（kg）/合格钢坯产量（t） | 0 | 2.97 | [5 empty] | 0.21 | 0.59 | 0.05 |  | 7 |  |  | 32 |  |  |  | 4.09 | 1.346922 | 0 |  |  |  | 2.320833 |  |  | 1.75 |  | 0 |  |  |  | 2.6025 | 2.69 | [7 empty] | 0.43 |  | 8.316667 |  |  |  |  | 4.849096 | 3.520086 |  |  | 8.98
|  | 其它熔剂 | 当月实际消耗量（kg）/合格钢坯产量（t） | 0 | [6 empty] | 0 | 0 | 0 |  |  |  |  | 1.6 |  |  |  | 6.95 |  | 0.1 |  |  |  | 0 | 0.2 |  | 8.11 |  | 溅渣镁球5.186 | [14 empty] | 3.241667 |  |  | 5.01
LF精炼工序 | 造渣材料，kg/t | 石灰 | 当月实际消耗量（kg）/合格钢坯产量（t） | 7.241 |  |  |  |  | 8 |  | 与转炉一起统计 | [7 empty] | 7.15 | 5.19 |  | 5.33 | [5 empty] | 4.294167 | 0.3 |  |  |  | 11.01 |  |  | 9.27 | 2.5175 | 3.16 | 1.42 | [6 empty] | 3.095 |  |  |  |  | 7.24 | [5 empty] | 5.040896
|  | 萤石 | 当月实际消耗量（kg）/合格钢坯产量（t） | 0 | [6 empty] | 0.33 | 1.25 | 0.9 | [8 empty] | 1.4 | [5 empty] | 0.9233333 |  |  |  |  | 0.005 |  |  | 1 | 0.6316667 | 2.25 | 0 | [6 empty] | 0.419 |  |  |  |  | 2.03 | [5 empty] | 1.67
|  | 复合造渣剂 | 当月实际消耗量（kg）/合格钢坯产量（t） | 4.37 | [6 empty] | 0 | 0 | 0 |  |  |  |  | 4.22 |  |  |  | 1.82 | [5 empty] | 0 |  |  |  |  | 1.67 |  |  | 0.04 | 0 | 2.37 | 0.1 | [17 empty] | 1.87
| 石墨电极 消耗 | kg/t | 当月实际消耗量（kg）/合格钢坯产量（t） | 0.9034429 |  | 0.51 |  |  | 1.05 |  | 0.03 | 0.15 | 0.03 |  |  |  |  | 0.5 | 0.32 | 0.19 |  | 0.26 | [5 empty] | 0.3058333 | 0.3 |  |  |  | 0.851 |  |  |  | 0.457 | 0.48 | 0.036 | [6 empty] | 1.862 |  |  |  |  | 0.13 |  |  | 0.112 |  |  | 0.41
| 日历 作业率 | % | LF全月作业时间（min）/（当月天数*24*60）（min） | 77.67275 | [6 empty] | 8.47 | 35.17 | 7.04 |  |  |  |  | 0 | 73.8 | 27.25 |  | 93.08 | [5 empty] | 93.28667 |  |  |  |  | 81.23 |  |  | 0.0062 |  | 78.78 | 0.28 | [6 empty] | 2.5538 |  |  |  |  | 4.02
| 平均精炼 时间 | min | LF全月作业时间（min）/（当月生产炉数）（炉） | 100.2451 |  |  |  |  | 93.51 |  | 9 | 18 | 6 |  |  |  |  | 0.37 | 35 | 18.99 |  | 41.25 | [5 empty] | 32.1 | 50 |  |  |  | 89.01 |  |  | 75.72 | 45 | 26.21 | 42 | [6 empty] | 71.24 |  |  |  |  | 30.89 | [5 empty] | 45
| 精炼 电耗 | kwh/t | 当月升温送电总量（kg）/合格钢坯产量（t） | 113.042 |  | 50.32 |  |  | 96.1 |  | 15.86 | 23.07 | 15.21 |  |  |  |  | 75.24 | 35.9 | 25.22 |  | 21.76 | [5 empty] | 38.025 |  |  |  |  | 68.09 |  |  |  | 41.5375 | 52.92 | [7 empty] | 35.83 |  |  |  |  | 35.98 |  |  | 15.85 |  |  | 43.52
RH或VD工序 | RH处理 炉数 | 炉 |  | VD 8142 |  |  |  |  | 610 |  | 无 | 无 | 无 |  |  |  |  | 20.22 | [9 empty] | 0 |  |  |  |  | 574 | [23 empty] | 5100
| RH处理 炉数比例 | % | 当月处理炉数/转炉生产炉数 | 100 | [13 empty] | 35 | [9 empty] | 0 |  |  |  |  | 5.03 | [23 empty] | 20.3%
| RH平均 处理周期 | min/炉 | RH全月作业时间（min）/（当月生产炉数）（炉） | 56.31602 | [13 empty] | 34.25 | [9 empty] | 0 |  |  |  |  | 29.35 | [23 empty] | 45
| RH插入管寿命 | 次 |  | 无 |  |  |  |  | 80 | [18 empty] | 0 | [28 empty] | -
连铸工序 | 连铸比 | % | 连铸坯生产合格量/全厂生产总量 | 0.6898 | 100 | 100 |  |  | 95.52 |  | 100 | 100 | 100 | 100 |  |  | 100 |  | 28.163 | 100 |  | 100 | 99.98 | 100 |  |  |  | 100 |  |  | 100 | 100 | 100 |  |  | 100 | 100 | 100 | 100 | [6 empty] | 100 | 100 | 99.99583 | 100 |  | 100 | [5 empty] | 100
| 钢坯 合格率 | % | 合格连铸坯产量/(合格连铸坯产量+检验现场废品量+轧后退废量） | 100 | 99.96 | 99.89 |  |  |  |  | 100 | 100 | 100 | 99.92 | 9998% |  | 100 |  | 99.969 | 100 |  | 99.98 | 99.98 | 99.95 |  |  |  | 99.98608 | 100 |  | 99.945 | 100 | 99.89 |  | 99.98 | 99.94434 | 99.82333 | 99.91 | [9 empty] | 99.96583 |  |  | 99.98 |  | 100 | 100 |  |  | 98.12
| 钢水收得率 | % | [8 empty] | 98.65 | 98.65 | 98.61 | 99.01 | 99.968 |  | 97.43 | 100 | 99.322 | 99.9 | [7 empty] | 0 | 99.17 |  | 99.725 |  | 97.42 | [13 empty] | 99.427 | 99.535 | 0.9900583 |  | 99.21 |  | 99.6 | 99.64
| 合格坯 收得率 | % | 合格连铸坯产量/连铸浇钢接受钢水量 | 92.79711 |  | 98.5 |  |  | 96.84 |  | 98.65 | 98.65 | 98.61 | 99.01 | 9997% |  |  | 100 |  |  |  | 99.98 | 98.91 | 99.99 |  |  |  | 97.74167 | 100 |  | 99.781 | 99.89 | 100 |  | 98.5 | 99.74917 |  | 99.01 | 99.47442 | [6 empty] | 99.1 |  | 99.52667 | 0.9900545 |  | 99.21 |  | 100 | 100 |  |  | 98.12
| 日历 作业率 | % | 全月浇钢总时间（min）/（当月天数*24*60）（min） | 81.58143 | 91.28 | 66.3 |  |  | 0.788 |  | 98.06 | 87.29 | 94.8 | 60.9 | 58.352 |  | 67.25 | 99.88 | 51.718 | 84.29 |  | 93.08 | 86.08 | 62.19 |  |  |  | 81.4975 | 90 |  | 79.201 | 93.86 | 74.31 |  | 90.5 | 55.15763 |  | 87.12 | 61.97713 | [7 empty] | 83.419 | 89.32909 | 0.6438934 |  | 74.3 |  | 90.67 | 112.23 |  |  | -
| 台时 产量 | t/h | 连铸生产总产量（t）/浇注总时间（h） | 58.65504 | 81.62 |  |  |  | 55.97 |  | 181.87 | 154.64 | 148.29 | 117.06 | 141.418 |  | 130.55 | 99.88 | 138.918 | 201.82 |  | 277.14 | 160.12 | 193.87 |  |  |  | 199.8933 |  |  | 108.201 | 208.51 | 108.19 |  |  | 99.12376 |  | 140.49 | 197.0894 | [7 empty] | 125.691 | 166.44375 |  |  | 123.03 |  | 143.6 | 260.99 |  |  | 150
| 浇注 周期 | min/炉 | 全月浇钢总时间（min）/浇注炉数 | 54.90643 | 24.6 |  |  |  | 90.02213 |  | 25.67 | 24.17 | 24.87 | 34.94 | 35.3 |  | 42 | 163 |  |  |  | 30.28 | 33.65 | 38 |  |  |  | 32.87167 |  |  | 40 |  | 36.229 |  | 30 | 23.895 | 40.5 | 27.44 | 0.6245002 | [6 empty] | 45 |  | 33.71333 | 38 |  | 30.8 | [5 empty] | 40
| 中包 寿命 | 小时/包 | 全月浇钢总时间（min）/连铸机开浇次数 | 7.8 | 42 |  |  |  | 544.2535 |  | 30.7615 | 25.56083 | 31.6955 | 31.43 | 39.816 |  | 15 | 32 | 23.856 | 26.04 |  | 37 | 24 | 24.35 |  |  |  | 18.635 |  |  | 18.567 |  | 8.848 |  | 16 | 7.093167 |  | 16.25 | 19.27525 | [6 empty] | 32 |  | 186.2843 | 24.32057 |  | 10.2 | [5 empty] | 12/18/24/48四种
| 平均连浇 炉数 | 炉/浇次 | 全月浇钢炉数/连铸开浇次数 | 8.523592 | 141 | 18.33 |  |  | 6.05 |  | 71.96 | 63.64 | 78.41 | 54.11 | 67.667 |  | 12.6 | 14 | 23.944 | 52.62 |  | 69 | 57.93 | 46.3 |  |  |  | 33.80167 | 37 |  | 198.37 |  | 14.653 |  | 32 | 17.46083 | 26.67083 | 35.53 | 30.86509 | [6 empty] | 40 | 50.956 | 35.14727 | 24.32057 |  | 24.76613 |  | 89.94 | 100.2 |  |  | 18/22/36/78四种
| 溢漏率 | % | 全月溢漏钢流数总和/（全月浇钢总炉数*铸机流数） | 0.05357143 | 0 | 0.09 |  |  |  |  | 0.02 | 0.02 | 0.06 |  | 0.015 |  |  | 24 | 0 | 0.06 |  | 0.04 | 0.0001 | 0.01 |  |  |  | 0.0425 | 0.005 | [6 empty] | 0.1649091 | 0.03208333 |  | 0.3128714 | [6 empty] | 0 | 0.036 | 45.45645 | 0.0002843229 |  | 0.04 | [5 empty] | 0.02%
| 保护渣 消耗 | kg/吨 | 保护渣消耗总量/全月合格钢产量 | 0.54 | 0.44 | [5 empty] | 0.25 | 0.33 | 0.25 | 0.31 | 0 |  | 0.52 | 0 |  |  |  | 0.43 | 0.44 | 0.5 |  |  |  | 0.4333333 | 0.5 |  | 0.38 |  | 0.37 |  | 0.45 | 0.3491667 | 0.6034167 | 0.23 | 0.3143411 | [6 empty] | 0.4 |  | 0.3533333 |  |  | 0.17 | [5 empty] | 0.31
| 热送率 | % | 装炉≥400℃铸坯块数/生产总块数 | 15.21 | 90 | [5 empty] | 75 | 50 | 75 |  | 83 |  |  | 0.32 |  |  |  | 95.77 | 95 | 65.33 |  |  |  | 71.36 |  |  |  |  | 34.53 |  |  | 19.76083 | 98.39 | [8 empty] | 0 |  | 91.00833 |  |  | 74.33 |  | 82.6 | 54.45 |  |  | 18.9
| 结晶器寿命 | 炉/个 | （当月结晶器从上线-使用下线总过钢量）/（结晶器更换个数） | 不详 | [6 empty] | 8000 | 6000 | 7000 |  | 118 |  |  | 100 | 4086.785 | 5302.992 |  |  | 560 | 520 |  |  |  | 369.25 |  |  | 887 |  | 67.946 |  |  | 58.62634 | 1050 | [10 empty] | 813.4545 |  |  | 110 | [5 empty] | 70
成品工序 | 钢种分类，% | 非合金钢比率 |  | 0.4325 | [6 empty] | 0 | 20 | 60 | 11.28 | [7 empty] | 100 |  | 47 |  |  |  | 99.7075 | [8 empty] | 92.95 |  | 17.79 | [17 empty] | 80.4%
|  | 低合金钢比率 |  | 0.2454 | [6 empty] | 100 | 50.02 | 19.3 | 88.72 | 99 |  |  |  | 27.07 | 75.37 |  | 0 |  | 53 |  |  |  | 0.2925 | 50 |  | 80.894 |  | 49.52 |  |  | 50.75624 | 3.625833 |  | 82.21 | [17 empty] | 19.6%
|  | 合金结构钢比率 |  | 0.3221 | [6 empty] | 0 | 0 | 0 | [8 empty] | 0 |  | 0 |  |  |  |  | 16 |  |  |  | 50.48 |  |  |  | 3.424167
|  | 模铸钢比率 |  | 0.3102 | [6 empty] | 0 | 0 | 0 | [8 empty] | 0 |  | 0 | [12 empty] | 0
车轴车轮钢
| 合金元素 | 合金元素规定含水量量界限值（%）
|  | 非合金钢 | 低合金钢
| A1 | <0.1 | -
| B | <0.0005 | -
| BI | <0.10 | -
| Cr | <0.30 | 0.30～0.50
| Co | <0.10 | -
| Cu | <0.10 | 0.10～<0.50
| Mn | <1.00 | 1.00～<1.40
| Mo | <0.05 | 0.05～<0.10
| Ni | <0.30 | 0.30～<0.50
| Nb | <0.02 | 0.02～<0.06
| Pb | <0.40 | -
| Se | <0.10 | -
| Si | <0.50 | 0.50～<0.90
| Te | <0.10 | -
| Ti | <0.05 | 0.05～<0.13
| W | <0.10 | -
| V | <0.04 | 0.04～<0.12
| Zr | <0.05 | 0.02～<0.05
| La系（每种元素） | <0.02 | 0.02～<0.05
| 其它规定元素 | <0.05 | -
（S、P、C、N除外）
冶金交流中心
冶金交流中心
冶金交流中心
冶金交流中心
冶金交流中心
冶金交流中心
冶金交流中心
Note on B6: 冶金交流中心: 小数点后保留两位
Note on D6: 作者: 入炉原料所有物料全部按照100%投入计算，不折算系数；不包括含铁散料；不包括热回收钢水
Note on B7: 冶金交流中心: 小数点后保留两位
Note on D7: 作者: 包括所有物料不折算，全部按照100%折算；不包括含铁散料；不包括回炉钢水
Note on B8: 冶金交流中心: 小数点后保留两位
Note on B9: 冶金交流中心: 小数点后保留两位
Note on B10: 冶金交流中心: 小数点后保留两位
Note on B11: 冶金交流中心: 小数点后保留一位
Note on B12: 冶金交流中心: 小数点后保留两位
Note on B14: 冶金交流中心: 小数点后保留两位
Note on B15: 冶金交流中心: 小数点后保留一位
Note on B16: 冶金交流中心: 小数点后保留一位
Note on B17: 冶金交流中心: 小数点后保留一位
Note on B18: 冶金交流中心: 小数点后保留一位
Note on B19: 作者: 小数点后保留一位
Note on B20: 冶金交流中心: 小数点后保留一位
Note on B21: 冶金交流中心: 小数点后保留两位
Note on B22: 冶金交流中心: 小数点后保留两位
Note on B23: 冶金交流中心: 小数点后保留一位
Note on B44: 冶金交流中心: 小数点后保留两位
Note on B45: 冶金交流中心: 小数点后保留两位
Note on B46: 冶金交流中心: 小数点后保留两位
Note on B47: 冶金交流中心: 小数点后保留两位