## 技术经济指标（板坯）
冶金交流中心 2019年4月炼钢指标 |  |  | 对标联系人：尚美诺15230111569，倪宝梅15373652759；邮箱：shangmeinuo@163.com | [25 empty] | 对标联系人：尚美诺15230111569，倪宝梅15373652759；邮箱：shangmeinuo@163.com | [18 empty] | 对标联系人：尚美诺15230111569，15373652759；邮箱：shangmeinuo@163.com
指标 | 公司名称 |  | 指标定义: | 山西太钢不锈钢 | 山西太钢不锈钢股份有限公司 |  | 梅山钢铁股份有限公司 |  | 四川德胜 | 山东泰山钢铁 | 唐山建龙特殊钢 | 津西正达 | 安钢 | 安钢 | 远联钢铁 | 福建三明 | 冀南钢铁集团 | 马钢 | 南钢 | 山西建龙 | 涟钢 | 酒钢 |  | 涟钢 | 迁安轧一 | 韶钢 | 天铁热轧板有限公司 | 冀南钢铁集团 | 重钢 | 鞍钢股份有限公司 | 吉林建龙钢铁 | 凌源钢铁 | 天津钢铁 | 元立金属制品 | 唐山文丰 | 山东富伦钢铁 | 本溪北营钢铁（集团）股份有限公司 |  | 荣程钢铁 | 柳钢 | 鄂钢 | 山西新泰 | 朝阳钢铁 | 湘钢 | 唐山中厚板 | 南京钢铁 | 山东隆盛钢铁有限公司
| 分厂名称 |  |  | 炼钢一厂不锈钢生产线 | 炼钢二厂南区 | 炼钢二厂北区 | 一炼钢 | 二炼钢 | 钢轧厂 | 炼钢厂 |  |  | 第一炼轧厂 | 第二炼轧厂 |  | 炼钢一厂 | 金鼎厂区 | 四钢轧 | 第一炼钢厂 | 炼钢二厂 | 210转炉厂 | 炼轧厂 | 碳钢薄板厂 | 一炼轧厂 | 联成炼钢 | 炼钢厂 |  | 文丰新区炼钢厂 | 炼钢一厂 | 鲅鱼圈炼钢部 |  | 第一炼钢厂 |  | 炼钢厂 |  | 炼钢厂 | 方坯 | 板坯 |  |  |  | 方坯 | 炼钢厂 | 宽厚板厂 |  | 第二炼钢厂 | 炼钢厂
炼钢厂综合指标 | 年度累计产量 | wt | 当月底全年累计产量 1月-当月的累计产量 | 15.80（电炉） | 36.75 | 60.664 | 70.09 | 168.12 |  | 61.2 |  |  | 35.53 | 124.82 |  | 82.8537 |  |  |  | 95.272 |  |  |  |  | 41.5258 | 135.4121395 | 32.154 |  | 419728.608 | 50.4 |  | 42.605 |  |  | 74.34 | 400 | 38.8063 |  | 94.94 | 112.13 |  |  |  |  | 41.86 |  | 0
| 铁水预处理比 | % | 铁水预处理处理量/入转炉铁水量*100% | 0 | 60.3 | 57.33 | 97.97 | 99.15 |  | 22.75 |  |  | 0 | 35 | [5 empty] | 7.52 |  |  |  |  | 0 |  | 34.18 |  | 100 | 70 |  | 0.506 |  | 0 | 0 |  | 65.21 |  | 0 | [5 empty] | 9.35
| 金属料消耗 | kg/t | 转炉炼钢金属料消耗量（干克／吨）= （入炉铁水+入炉生铁入炉外部废钢+渣钢+内部回收切头、切尾、中包残钢等+合金硅铁、锰铁总量及脱氧剂+其他含铁原料） （千克）/合格钢坯生产量（吨） | 1173.955 | 1197.368 | 1165.602 | 1128.03 | 1110.04 |  | 1078.62 | 1104.827 |  | 1073.72 | 1066 |  | 1084.247 |  |  |  | 1096.93 |  |  |  |  | 1090.316 | 1100.868 | 1111 |  | 1104.598 | 1073.25 |  | 1077.201 |  | 1092.86 | 1100.56 | 1070 | 1058.741 |  | 1077.18 | 1057.77 |  |  |  |  | 1094.114
| 钢铁料消耗 | kg/t | 转炉炼钢金属料消耗量（干克／吨）= （入炉入炉铁水+生铁+外部废钢+渣钢+内部回收切头、切尾、中包残钢等+其他含铁原料） （千克）/合格钢坯生产量（吨） | 553.1199 | 1087.829 | 1057.344 | 1101.75 | 1098.27 |  | 1069.19 | 1083.027 |  | 1057.4 | 1057 |  | 1061.609 |  |  |  | 1078.47 |  |  |  |  | 1085.43 | 1060.472 | 1102 |  | 1074.115 | 1057.12 |  | 1085.488 |  | 1082.56 | 1060 | 1072 | 1045.252 |  | 1069.3 | 1035.34 |  |  |  |  | 1072.001
| 铁水单耗 | kg/t | 当月入转炉铁水总量（kg）/当月合格钢坯生产量（t） | 0 | 1043.804 | 966.5609 | 927.43 | 872.18 |  | 897.26 | 990.8365 |  | 869.08 | 905 |  | 839.9582 |  |  |  | 823.57 |  |  |  |  | 877.9913 | 888.8731 | 948.42 |  | 903.6201 | 915 |  | 909.575 |  | 817.22 | 969 | 900 | 975.0934 |  | 884.6 | 918.41 |  |  |  |  | 916.162
| 生铁块单耗 | kg/t | 当月入转炉生铁总量（kg）/当月合格钢坯生产量（t） | 0 | 0 | 0 | 0 | 1.32 |  | 0.49 | 0 |  | 19.68 | 35 |  | 1.380106 |  |  |  | 1.38 |  |  |  |  | 28.21878 | 29.11992 | 5.63 |  | 0 | 42 |  | 20.682 |  | 0.254 |  | 10 | 2.37932 |  | 1.4 | 23.81 |  |  |  |  | 0.807
| 废钢铁单耗 | kg/t | 当月入转炉内部废钢与外部废钢总量（kg）/当月合格钢生产量（t） | 553.1199 | 17.30074 | 52.46051 | 134.61 | 184.63 |  | 171.44 | 92.19001 |  | 168.64 | 152 |  | 220.2707 |  |  |  | 253.52 |  |  |  |  | 179.2205 | 142.4795 | 167.95 |  | 316.7215 | 100.12 |  | 155.231 |  | 275.57 | 91 | 0.6 | 67.77885 |  | 178.9 | 93.11 |  |  |  |  | 155.839
| 含铁散料 | kg/t | 当月入转炉包括氧化铁皮、污泥球、烧结块矿、原块矿等总量(kg)/当月合格钢生产量（t) | 0 | 0.4764469 | 25.73192 | 11.93 | 9.01 |  | 0 | 21.80018 |  | 3.78 | 12 | [5 empty] | 7.47 |  |  |  |  | 17.33687 | 33.01687 |  |  |  | 0 |  |  |  | 5.35 | 40.56 | 0.02 | 1.413442 |  | 4.4 | 7.56 |  |  |  |  | 0
| 工序单位能耗 | kgce/t | 全厂工序能耗=全厂各工序能耗总和（kgce）/当月合格钢坯生产量（t） | 299.5937 | -19.26 | -25.33 | -5.67 | -16.73 |  | -19.31 |  |  | 0.88 | -7.3 |  | -6.557696 | [9 empty] | -4.348398 | -12.94 |  | -10.73848 | -21.02 |  | -21.989 |  | 8.8 | 16.77 | -15 | -15.63246 |  | -18.27 | -20.78
| 蒸汽回收 | kg/t | 子项：蒸汽回收量kg，母项：合格钢产量 | 0 | 115.68 | 128.93 | 0.0439 | 0.0367 |  |  | -0.02615439 |  |  | 0.02 |  | 58.11023 |  |  |  | -29 | [5 empty] | 0.058 | 0.095 |  | 6.407013 | 98.23 |  | 0.1177 |  | 90 | 0.028 | 78 | 53.71712 | [7 empty] | 95.709
| 新水消耗 | m^3/t |  | 0.3811499 | 0.07 | 0.19 | 0.34 | 0.69 |  | 0.1 | 0.1146831 |  |  | 0.81 |  | 0.7309385 |  |  |  | 0.196 |  |  |  |  | 0.25 | 0.7 | 0.36 |  |  | 0.31 |  | 0.057 |  | 0.44 | 0.415 | 0.35 | 1.575579 |  |  | 0.89 |  |  |  |  | 0.097
| 氩气消耗 | m^3/t | 全厂氩气使用量（m3）/当月合格钢坯生产量（t） | 14.57508 | 0.94 | 1.44 | 1.39 | 1.14 |  |  | 3.36593 |  |  | 0.92 |  | 2.3942 |  |  |  | 0.73 |  |  |  |  | 1.49 | 1.354 | 2.66 |  |  | 1.41 |  | 1.559 |  | 0.83 | 1.289 | 0.95 | 1.246445 |  | 1.42 | [5 empty] | 1.489
| 氮气消耗 | m^3/t | 全厂氮气使用量（m3）/当月合格钢坯生产量（t） | 14.27788 | 35.71 | 42.53 | 60.05 | 30.86 |  |  | 36.31213 |  | 58.84 | 61 |  | 60.27103 |  |  |  | 27.65 |  |  |  |  | 24.3 | 36.1 | 81.63 |  |  | 57.3 |  | 40.6 |  | 30.76 | 66.3 | 44.4 | 66.10281 |  | 63.13 | [5 empty] | 60.537
| 氧气消耗 | m^3/t | 全厂氧气量（m3）/当月合格钢坯生产量（t） | 77.52181 | 53.17 | 49.76 | 66.81 | 43.9 |  | 56.4 | 56.10488 |  | 47.77 | 48 |  | 53.07465 |  |  |  | 53.8 |  |  |  |  | 56.5 | 54.68 | 55.61 |  | 55.49903 | 54.21 |  | 49.01 |  | 52.28 | 51.07 | 60 | 59.90395 |  | 58.59 | 51.52 |  |  |  |  | 57.375
| 煤气回收量 | m^3/t | 全厂煤气回收量（m3）/当月合格钢坯生产量（t） | 0 | 117.22 | 110.63 | 109.22 | 116.41 |  |  | 148.36 |  | -125.45 | 105.99 |  | 106.9829 |  |  |  | 110.43 |  |  |  |  | 93.6 | -75.69 | 112.98 |  | 102.0678 | 121.63 |  | 149.7 |  | 131.06 | 107.36 | 125 | 107.6766 |  | 109.58 | 121.41 |  |  |  |  | 112.365
| 从业人员实物劳产率 | t/人 | 合格钢生产量（吨）/转炉炼钢厂（车间）工人及学徒总人数 | 89.68556 | —— | —— | 221.38 | 462.08 |  | 193.6 |  |  | 116.6 | 162.3 |  | 280.3424 | [8 empty] | 354.4988 | 509.9793 | 209 |  | 6918.603 | 6145 |  |  |  | 416.71 | 1039.72 | 3330 | 237.8424 |  | 330.89 | 491.58 |  |  |  |  | 416.35
| 内控合格率 | % | 内控成分合格炉数/生产总炉数 | 100 | 97.19 | 98.91 | 89.98 | 87.56 |  | 95 |  |  | 99.36 | 99.49 | [5 empty] | 99.86 |  |  |  |  | 99.8325 |  | 99.21 |  |  | 97.21 |  |  |  | 99.92 | 99.81 | 99.8 | 40.34 |  | 100 | [5 empty] | 100
| 钢坯合格率 | % | 钢坯合格生产量/总钢坯生产量 | 99.6562 | 99.91631 | 99.89442 | 99.98 | 99.96 |  | 100 |  |  | 99.85 | 99.5 |  | 99.98257 |  |  |  | 100 |  |  |  |  | 99.94466 | 99.99605 | 100 |  | 99.88331 | 99.84 |  | 99.988 |  | 99.56 | 99.79 | 99.5 | 99.96341 |  | 99.93 | 99.87 |  |  |  |  | 99.965
| 精炼比例 | % | 过（LF+RH）总钢量/总产量。（同时过RH和LF的钢水只记一次产量） | 100 | 73.14 | 96.84 | 52.64 | 74.5 |  | 27.31 |  |  | 100 | 100 |  | 100 |  |  |  | 0 |  |  |  |  | 100 | 38.74955 | 78.33 |  | 34.22% | 100 |  | 100 |  | 80.68 | 100 | 50 | 72.70759 |  | 55.4 | [5 empty] | 92.65
| 电耗 | kwh/t | 全厂电耗/合格钢产量 | 594.18 | 88.25119 | 181.9548 | 74.41 | 48.48 |  | 26.71 | 54.73409 |  | 107.3 | 106.78 |  | 75.6869 |  |  |  | 21.41 |  |  |  |  | 60.4 | 60.49106 | 59.76 |  | 48.61232 | 67.33 |  | 46.155 |  | 68.19 | 76.68 | 30 | 63.66666 |  | 71.73 | 28.74 |  |  |  |  | 54.671
| 耐材消耗 | 元/t | 全厂所有耐材成本（元)/合格钢产量（t） | 不详 | 58.95 | 55.21 | 59.83 | 44.51 |  | 30.55 |  |  | 54.12 | 46.77 | [10 empty] | 32.37 |  | 44.87 |  | 61.34137 | 67.32 |  | 65.07 |  | 33.51 | 35.06 |  | 48.41 |  | 0.78 | 2.52 |  |  |  |  | 49.13
铁水预处理 | 处理前铁水成分平均含量,% | C |  | 无 | 4.23 | 4.29 |  |  |  | 4.15 |  |  |  | 4.07 | [5 empty] | 4.27 | [6 empty] | 4.49 |  |  | 4.42 |  | 4.541 |  |  |  |  | 4.26 | 4.23 | [6 empty] | 4.2
|  | Si |  |  | 0.47 | 0.46 |  |  |  | 0.52 |  |  | 0.5 | 0.39 | [5 empty] | 0.38 | [6 empty] | 0.53 |  | 0.5 | 0.37 |  | 0.434 |  |  |  |  | 0.44 | 0.44 | [6 empty] | 0.496
|  | P |  |  | 0.052 | 0.049 | 0.1176 | 0.12 |  | 0.115 |  |  | 0.1 | 0.1 | [5 empty] | 0.129 | [6 empty] | 0.18 |  | 0.134 | 0.115 |  | 0.111 |  |  |  |  | 0.079 | 0.08 | [6 empty] | 0.12
|  | S |  |  | 0.022 | 0.024 | 0.03053 | 0.03258 |  | 0.035 |  |  | 0.04 | 0.032 | [5 empty] | 0.036 | [6 empty] | 0.049 |  | 0.03566667 | 0.028 |  | 0.04 |  |  |  |  | 0.031 | 0.033 | [6 empty] | 0.02
|  | T,℃ |  |  | 1348.74 | 1337 |  |  |  | 1340 |  |  | 1300 | 1344 | [5 empty] | 1351 | [6 empty] | 1272 |  |  | 1350 |  | 1331 |  |  |  |  | 1306 | 1305 | [6 empty] | 1352
| 处理后平均成分含量，% | C |  |  | 4.28 | 4.28 |  |  |  | 4.15 |  |  |  | 4.06 | [5 empty] | 4.27 | [6 empty] | 4.45 |  |  | 4.42 |  | 4.541 |  |  |  |  | 4.26 | 4.25 | [6 empty] | 4.2
|  | Si |  |  | 0.43 | 0.446 |  |  |  | 0.52 |  |  |  | 0.38 | [5 empty] | 0.37 | [6 empty] | 0.53 |  |  | 0.37 |  | 0.434 |  |  |  |  | 0.44 | 0.43 | [6 empty] | 0.47
|  | P |  |  | 0.05 | 0.05 | 0.0139 | 0.0153 |  | 0.115 |  |  |  | 0.096 | [5 empty] | 0.13 | [6 empty] | 0.148 |  |  | 0.115 |  | 0.111 |  |  |  |  | 0.079 | 0.081 | [6 empty] | 0.12
|  | S |  |  | 0.0027 | 0.0064 | 0.0039 | 0.0033 |  | 0.015 |  |  |  | 0.003 | [5 empty] | 0.018 | [6 empty] | 0.015 |  |  | 0.005 |  | 0.007 |  |  |  |  | 0.006 | 0.007 | [6 empty] | 0.011
|  | T,℃ |  |  | 1320.89 | 1328 | 1320.64 | 1330.56 |  | 1301 |  |  |  | 1325 | [5 empty] | 1320 | [6 empty] | 1261 |  |  | 1331 |  | 1301 |  |  |  |  | 1287 | 1291 | [6 empty] | 1335
| 石灰粉单耗 | kg/t | 当月实际消耗量（kg）/处理铁水量（t） |  | 4.85 | 3.05 | 2.51 | 2.6 |  | 4.02 |  |  |  | 2.78 | [5 empty] | 1.25 | [6 empty] | 2.6 |  |  | 1.83 | [6 empty] | 3.32 | 3.28 | [6 empty] | 2.933
| 颗粒镁 | kg/t | 当月实际消耗量（kg）/处理铁水量（t） |  | 1.29 | 0 | 0.41 | 0.56 | [5 empty] | 0.75 | [12 empty] | 0.4 |  |  | 0.45 |  | 0.587 |  |  |  |  | 0.78 | 0.76 | [6 empty] | 0.46
| 电石 | kg/t | 当月实际消耗量（kg）/处理铁水量（t） |  | 0 | 0 | [23 empty] | 0
| 萤石粉 | kg/t | 当月实际消耗量（kg）/处理铁水量（t） |  | 0 | 0 | [13 empty] | 2.2 | [9 empty] | 0
| 处理周期 | min/罐 | 当月生产作业总时间（min）/预处理总罐数（罐） |  | 46.8 | 38 | 35.12 | 30.99 |  | 26 |  |  |  | 22 | [5 empty] | 41 | [6 empty] | 20.97 |  |  | 37 |  | 27 |  |  |  |  | 30.2 | 30.5 | [6 empty] | 35
| 铁水包平均寿命 | 次 |  |  | 966 | 394.8571 | [7 empty] | 1200 | [15 empty] | 850 |  | 750 |  |  |  |  | 1043 | 1069
| 铁损 | kg/t | （处理前铁水总量-处理后铁水总量)(kg)/处理前铁水总量(t） |  | 20.68 | 21.77 | 26.28 | 11.77 | [5 empty] | 13.1 | [5 empty] | 5.11 | [6 empty] | 0.04 |  |  | 4.82 |  | 6 |  |  |  |  | 10 | 11 | [6 empty] | 13.5
转炉工序 | 当月转炉生产量 | wt |  | 电炉3.84 | 19.4565228 | 31.9046463 | 21.61 | 44.06 |  | 15.6 |  |  | 10.5 | 31.5 | [5 empty] | 30.47 |  |  |  |  | 17.81 | 33.0466563 | 32.154 |  |  | 50.4 |  | 10.616 |  |  | 4.72 | 35 | 38.88 |  | 25.28 | 112.13 |  |  |  |  | 41.86
| 当月下线炉衬寿命 | 炉 | 当月下线寿命,无下线炉役不填写 | 745 | 无 | 无 | [6 empty] | 3252 |  |  | 0 | [13 empty] | 0 | [5 empty] | 16000
| 日历作业率 | % | 转炉全月作业时间（min）/（当月天数*24*60）（min） | 88.00694 | 82.13 | 63.10241 | 39.29 | 79.05 |  | 73.06 |  |  | 90.51 | 58 |  | 92.6625 |  |  |  | 98.86 |  |  |  |  | 95.19 | 81.67824 | 79.9 |  | 77.2608 | 64.5 |  | 92.083 |  | 88.79 | 94.23 | 95 | 95.74074 |  |  | 87.34 |  |  |  |  | 89.01
| 利用系数 | t/公称吨.日 | 当月转炉生产合格钢水量（t）/（公称吨数*当月天数） | 14.217t/MVA.日 | 27.72 | 26.52 | 15.28 | 28.71 |  | 35.01 |  |  | 35.02 | 51 |  | 34.3886655 |  |  |  | 58.117 |  |  |  |  | 37.1 | 30.59876 | 29.77 |  | 22.20786 | 21.51 |  | 29.49 |  | 47.01 | 40.96667 |  | 35.91861 |  | 23.22 | 33.67 |  |  |  |  | 40
| 转炉每炉产钢量 | t/炉 | 当月转炉生产合格钢水量（t）/当月生产炉数（炉) | 88.64993 | 77.98206 | 183.1495 | 149.73 | 260.22 |  | 56.23 |  |  | 102.59 | 160 |  | 97.41832 |  |  |  | 119.499 |  |  |  |  | 149.1264 | 120.126 | 194 |  | 214.2566 | 260 |  | 102.872 |  | 61.77 | 106.62 | 120 | 155.0444 |  | 116.33 | 136.81 |  |  |  |  | 123.23
| 炉容比 | m3/t | 新砌炉炉内容积(m3)/公称吨数（t） | 1.12 | 0.82 | 0.92 |  |  |  | 0.75 |  |  | 0.91 | 0.9 | [5 empty] | 0.98 |  |  |  |  | 0.88 |  | 0.95 |  |  | 0.92 |  | 0.872 |  | 0.68 | 0.84 | 1.003 | 0.94 |  | 0.78 | [5 empty] | 0.928
| 冶炼周期 | min/炉 | 当月生产作业总时间（min）/转炉生产炉数（炉） | 87.8037 | 41.67599 | 41.26172 | 37.05 | 41.17 |  | 27.92 |  |  | 38.18 | 38 |  | 37.8 |  |  |  | 32.96 |  |  |  |  | 34.43886 | 38.47874 | 41.59 |  | 45.54 | 38.2 |  | 38.547 |  | 25 | 31.2 | 37 | 49.59233 |  | 36 | 36.83 |  |  |  |  | 32
| 氧枪喷头寿命 | 炉 |  | 无 | 141.8889 | 180.1818 | 275.6 | 551.67 |  | 71.25 |  |  | 146.29 | 200 |  | 51.65854 |  |  |  | 169.27 |  |  |  |  | 174 | 390 | 254 |  | 150.6923 | 395 |  | 172 |  | 133 | 258 | 210 | 147.1765 |  | 300 | 71.33 |  |  |  |  | 257
| 转炉出钢平均成分，% | C |  |  | 0.03 | 0.047 |  |  |  | （碳素钢）0.13 |  |  | 0.07 | 0.09 | [5 empty] | 0.06 |  |  |  |  | 0.06 |  | 0.146 |  |  | 0.045 |  | 0.094 |  |  | 0.072 | 0.1 | 0.17 | 0.06 | [6 empty] | 0.08
|  | P |  |  | 0.0097 | 0.011 |  |  |  | 0.028 |  |  | 0.02 | 0.009 | [5 empty] | 0.021 |  |  |  |  | 0.015 |  | 0.15 |  |  | 0.015 |  | 0.019 |  |  | 0.011 | 0.02 | 0.016 | 0.015 | [6 empty] | 0.015
|  | S |  |  | 0.0074 | 0.02 |  |  |  | 0.02 |  |  | 0.02 | 0.018 | [5 empty] | 0.016 |  |  |  |  | 0.035 |  | 15 |  |  | 0.007 |  | 0.0232 |  |  | 0.019 | 0.035 | 0.027 | 0.022 | [6 empty] | 0.018
| 平均出钢温度，℃ | T |  | 1600 | 1675 | 1655 | 1651.36 | 1639.14 |  | 1650 |  |  | 1620 | 1644 | [5 empty] | 1665 |  |  |  |  | 1630 |  | 1652 |  |  | 1668 |  | 1622 |  |  | 1613 | 1590 | 1645 | 1660 | 1625.39 | [5 empty] | 1630
| 转炉熔剂消耗，kg/t | 石灰 | 当月实际消耗量（kg）/合格钢坯产量（t） | 47.07（电炉） | 23.03336 | 35.45501 | 23.79 | 20.24 |  | 25.93 |  |  | 44.25 | 51 |  | 30.5 |  |  |  | 37.71 |  |  |  |  | 43.5 | 38.87053 | 52.6 |  |  | 29.8 |  | 39.319 |  | 27.73 | 26.46 | 31 | 37.13 | 35.56 | 38.8 | 40.31 |  |  |  |  | 24.767
|  | 石灰石 | 当月实际消耗量（kg）/合格钢坯产量（t） | 0 | 28.58198 | 12.00003 | 0.13 | 0.06 |  | 14.7 |  |  |  | 21 |  | 0.6 |  |  |  | 1.07 |  |  |  |  | 0 |  | 8.2 |  |  | 0 |  | 21.551 |  | 0 | 8.6 | 6 |  |  | 0 | [5 empty] | 5.43
|  | 轻烧白云石 | 当月实际消耗量（kg）/合格钢坯产量（t） | 0 | 13.15431 | 19.3095 | 9.58 | 11.1 |  | 27.3 |  |  | 29.79 | 0.25 |  | 12.8 |  |  |  | 16.43 |  |  |  |  | 4.4 | 15.63565 | 4.5 |  |  | 16.8 |  |  |  | 19.31 | 10.08 | 19 | 29.56 | 31.26 | 7.9 | [5 empty] | 16.451
|  | 生白云石 | 当月实际消耗量（kg）/合格钢坯产量（t） | 0 | 19.2002 | 0.0385085 | 5.96 | 2.82 | [11 empty] | 0.81 |  |  |  |  | 0 |  |  |  |  | 6.8 |  |  |  | 0.87 | 0 | 2 |  |  | 5.8 | [5 empty] | 0
|  | 轻烧镁球 | 当月实际消耗量（kg）/合格钢坯产量（t） | 0.812（电炉） | 0 | 0.003579416 | 1.5 | 0.21 | [11 empty] | 0 | [5 empty] | 1.00579 |  |  |  | 0 |  | 0 |  | 1.87 | 0 |  |  |  | 1.6 | [5 empty] | 0
|  | 其它熔剂 | 当月实际消耗量（kg）/合格钢坯产量（t） | 4.441（电炉） | 3.801599 | 0.0557505 |  |  |  | 0 |  |  | 2.47 | [6 empty] | 0.6 | [5 empty] | 1.237493 |  |  |  | 5 |  | 5.13 |  |  | 5.56 | 9 | [8 empty] | 0
LF精炼工序 | 造渣材料，kg/t | 石灰 | 当月实际消耗量（kg）/合格钢坯产量（t） | 0 | 5.635083 | 2.90723 |  |  |  | 4.51 |  |  |  | 5.91 |  | 6 | [8 empty] | 5.3 |  | 2.4 |  |  | 5.25 |  | 5.846 |  | 3.01 | 6.48 | 3 | 6.95 | 9.07 | 4 | [5 empty] | 3.83
|  | 萤石 | 当月实际消耗量（kg）/合格钢坯产量（t） | 0 | 1.121236 | 0.4048208 | [7 empty] | 0.55 | [10 empty] | 0.96 |  | 1.1 |  |  | 0.11 |  | 0.67 |  | 1.47 | 1.55 | 0.7 | 0.41 | 0.47 | 1.2 | [5 empty] | 0.593
|  | 复合造渣剂 | 当月实际消耗量（kg）/合格钢坯产量（t） | 0 | 无 | 1.01 |  |  |  | 0.26 | [19 empty] | 0.52 |  | 1.922 |  | 3.13 | 2.1 |  |  |  | 0 | [5 empty] | 0.01
| 石墨电极 消耗 | kg/t | 当月实际消耗量（kg）/合格钢坯产量（t） |  | 0.21 | 0.19 | 0 | 0 |  | 0.1 |  |  |  | 0.31 |  | 0.2638966 | [8 empty] | 0.1485 | 0.538053 | 0.42 |  |  | 0.21 |  | 0.264 |  | 0.44 | 0.398 | 0.5 | 0.62 | 0.65 | 0.486 | [5 empty] | 0.23
| 日历 作业率 | % | LF全月作业时间（min）/（当月天数*24*60）（min） |  | 61.27 | 53.25 | [7 empty] | 95 |  | 84.9884 | [8 empty] | 96 | 41.20293 | 78.56 |  | 38.74769 | 75.6 |  | 94.81 |  | 79.53 | 72.46 | 70 | 0.63 | 1.03 | [6 empty] | 71.23
| 平均精炼 时间 | min | LF全月作业时间（min）/（当月生产炉数）（炉） |  | 55.14958 | 57 | 36.95 | 41.79 |  | 27 |  |  |  | 35 |  | 35 | [8 empty] | 32 | 50.09287 | 55.5 |  | 56.07705 | 41 |  | 39.61 |  | 27 | 41.22 | 25 | 69.53 | 60.42 | 45 | [5 empty] | 35
| 精炼 电耗 | kwh/t | 当月升温送电总量（kg）/合格钢坯产量（t） |  | 16.97 | 29.48 | 23.99 | 29.64 |  | 33.5 |  |  |  | 37 |  | 35.70887 | [8 empty] | 24.65 | 47.14588 | 36.43 |  |  | 28.5 |  | 28.051 |  | 51.03 | 34.55 | 35 | 58.6 | 51.2 | 34.43 | [5 empty] | 39
RH或VD工序 | RH处理 炉数 | 炉 |  | VOD 0 | 1497 | 376 | 400 | 513 |  | 无 |  |  |  | 298 | [14 empty] | 623 | 1258 |  |  |  |  | 540 |  |  | 653 | [6 empty] | 462
| RH处理 炉数比例 | % | 当月处理炉数/转炉生产炉数 |  | 58.96 | 17.9 | 28.96 | 31.11 |  | 无 |  |  |  | 15 | [14 empty] | 31.82% | 63.92 |  |  |  |  | 0.1698 |  |  | 26.1% | [6 empty] | 14.35
| RH平均 处理周期 | min/炉 | RH全月作业时间（min）/（当月生产炉数）（炉） |  | 46 | 38.2 | 33.43 | 24.88 |  | 无 |  |  |  | 38 | [14 empty] | 54.45265 | 28.3 |  |  |  |  | 34.6 |  |  | 39 | [6 empty] | 24.2
| RH插入管寿命 | 次 |  |  | 50 | 65 |  |  |  | 无 |  |  |  | 70 | [15 empty] | 85 | [7 empty] | 121
连铸工序 | 连铸比 | % | 连铸坯生产合格量/全厂生产总量 | 94.10592 | 99.93816 | 100 | 100 | 100 |  | 100 |  |  | 100 | 99.6 |  | 70.74 |  |  |  | 100 |  |  |  |  | 100 | 100 | 100 |  |  | 100 |  | 100 |  | 100 | 54.81 |  | 100 | 100 | 100 | 100 |  | 100 |  |  | 100
| 钢坯 合格率 | % | 合格连铸坯产量/(合格连铸坯产量+检验现场废品量+轧后退废量） | 99.65098 | 99.91631 | 99.89442 | 99.98 | 99.96 |  | 100 |  |  | 99.65 | 99.35 |  | 99.975 |  |  |  | 98.46 |  |  |  |  | 99.95 |  | 100 |  | 99.88331 | 99.84 |  | 99.988 |  | 99.95 | 99 | 99.8 | 99.96341 | 99.96341 | 99.93 | 99.87 |  | 99.95 |  |  | 99.95
| 钢水收得率 | % |  |  | 97.56357 | 97.29117 |  |  |  | 99.52 |  |  | 97.77 | 99.69 |  | 99.311 |  |  |  | 99.99 | [6 empty] | 99.96 |  |  | 98.12 |  | 99.722 |  |  |  | 99.9 | [8 empty] | 98.5
| 合格坯 收得率 | % | 合格连铸坯产量/连铸浇钢接受钢水量 | 96.14139 | 99.91631 | 99.89442 | 95.51 | 98.43 |  | 99.95 |  |  |  | 99.23 | [5 empty] | 99.99 |  |  |  |  | 99.94466 | 98.8629 | 98.7 |  | 98.15766 | 98.12 |  | 99.734 |  | 98.84 | 99.7 | 99.8 | 99.95 | 99.95 |  | 99.78 |  | 98.6 |  |  | 99.5
| 日历 作业率 | % | 全月浇钢总时间（min）/（当月天数*24*60）（min） | 42.11227 | 93.84259 | 85.19088 | 67.89 | 93.94 |  | 58.83 |  |  | 64.93 | 52.09 |  | 65.304 |  |  |  | 93.54 |  |  |  |  | 97.21 | 67.98785 | 77.36 |  | 83.00077 | 81.36 |  | 90.694 |  | 87.28 | 93.25 | 99 | 43.3 | 67.8 |  | 63.79 |  | 85.44 |  |  | 76.6
| 台时 产量 | t/h | 连铸生产总产量（t）/浇注总时间（h） | 59.56788 | 95.92743 | 260.0749 | 210.14 | 318.62 |  | 121.82 |  |  | 145.47 | 240 |  | 155.22 |  |  |  | 153.3 |  |  |  |  | 254.3974 | 168.7733 | 144 |  |  | 287.3 |  | 162.579 |  | 145.34 | 186.8256 | 140 | 133 | 207.6 |  | 203.44 |  | 186 |  |  | 184.88
| 浇注 周期 | min/炉 | 全月浇钢总时间（min）/浇注炉数 | 45.53817 | 47.4 | 36.08 | 42.72 | 48.98 |  | 31.8 |  |  | 38 | 40 | [5 empty] | 47.8 |  |  |  |  | 35.17169 |  | 40.64 |  | 36.50817 | 53.1 |  | 40 |  | 25.5 | 33.97468 | 45 | 67.7 | 44.6 | 41 |  |  | 28 |  |  | 38
| 中包 寿命 | 小时/包 | 全月浇钢总时间（min）/连铸机开浇次数 | 4.930217 | 8.37 | 4.93 | 8.75 | 8.86 |  | 14.91 |  |  | 15、10 | 15 |  | 23.857 |  |  |  | 17.27 |  |  |  |  | 17.46861 |  | 7.85 |  |  | 6.87 |  | 15.548 |  | 27.5 | 17.20513 | 24 | 9.4 | 8.8 |  | 34.99 |  | 24 |  |  | 15
| 平均连浇 炉数 | 炉/浇次 | 全月浇钢炉数/连铸开浇次数 | 6.495935 | 40.80645 | 13.6378 | 26.4 | 27.62 |  | 32.5 |  |  | 11.13 | 17 |  | 38.538 |  |  |  | 21.7 |  |  |  |  | 29.8 | 17.98693 | 11.58 |  | 25.76316 | 7.63 |  | 73.643 |  | 64.71 | 30.38462 | 29 | 8.4 | 11.9 | 25.39 | 75.12 |  | 54 |  |  | 22
| 溢漏率 | % | 全月溢漏钢流数总和/（全月浇钢总炉数*铸机流数） | 0 | 0 | 0 | 0 | 0.0302 |  | 1.44 |  |  |  | 0 |  | 0 |  |  |  | 0 |  |  |  |  | 0 | 0.06205674 |  |  | 0.03056235 | 0 |  |  |  |  | 0 | 0 | 0.153 | 0 | 0.02 | 0 |  | 0 |  |  | 0
| 保护渣 消耗 | kg/吨 | 保护渣消耗总量/全月合格钢产量 | 0.44 | 0.62 | 0.49 | 0.44 | 0.45 |  | 0.62 |  |  | 0.52 | 0.5 |  | 0.45 |  |  |  | 0.5 |  |  |  |  | 0.5 |  | 0.47 |  |  | 0.45 |  | 0.672 |  | 0.44 | 0.59 | 0.7 | 0.32 | 0.59 | 0.713 |  |  | 0.71 |  |  | 0.5
| 热送率 | % | 装炉≥400℃铸坯块数/生产总块数 | 0 | 95.63573 | 93.72272 | 73.74 | 75.01 |  |  |  |  | 80 | 16.55 | [5 empty] | 68.22 |  |  |  |  | 90 | 28.45867 | 71.6 |  | 73.85904 | 77.35 |  | 100 |  |  | 90 | 100 | 0 | 11.5 | 97 | 92 |  | 100 |  |  | 70
| 低倍级别（偏析、疏松） |  |  |  | 1级 | 1级 | [13 empty] | 0.3 | [9 empty] | 99%控制在B1.0以下 |  |  |  |  | C1.0 | ＜1.0
| 裂纹率 | % |  |  | 0 | 1.36 | [7 empty] | 0.15 | [5 empty] | 0.06 |  |  |  |  | 0 |  |  |  |  | 0.003 |  |  |  |  | 0.1 |  |  | 0.15
| 结晶器寿命 | 炉/个 | （当月结晶器从上线-使用下线总过钢量）/（结晶器更换个数） |  | 468 | 150.5 | [7 empty] | 200 |  | 29196.121 | [13 empty] | 385 |  | 1077 |  |  | 300 |  | 17 | 33 | 1000 | [5 empty] | 220
成品工序 | 非合金钢比率 |  |  | 0 | 40.48 | 41.62826 |  |  |  | 78.25% |  |  |  | 23 | [5 empty] | 21.53 |  |  |  |  | 100 |  | 86.8 |  |  | 56.66 |  |  |  |  | 54.41% | 50 |  |  | 90.99 | [5 empty] | 24
| 低合金钢比率 |  |  | 0 | 8.04 | 57.16446 |  |  |  | 21.75% |  |  |  | 36 |  | 28.11297 |  |  |  | 78.47 | [6 empty] | 13.2 |  |  | 36.83 |  | 14.224 |  |  | 23.91% | 35 | 53.48409 |  | 3.88 | [5 empty] | 75
| 合金结构钢比率 |  |  | 100 | 0.1 | 1.207272 | [7 empty] | 41 | [15 empty] | 6.52 |  |  |  |  | 3.39% | 15 |  |  | 5.13 | [5 empty] | 1
| 模铸钢比率 |  |  | 5.894082 | 0.066 | 0 | [7 empty] | 0 | [15 empty] | 0 |  |  |  |  | 18.29% |  |  |  | 0 | [5 empty] | 0
主要钢种 |  |  |  | 不锈钢304、321 | [5 empty] | Q235B、Q195、Q345B/C/D、SPHC/D、SS400 | [9 empty] | Q195\Q195L\Q235B\SPHC\Q345B | [14 empty] | Q345B、Q235B、50#、45# | [9 empty] | 容器板、桥梁、风电板、高建高强钢等
| 合金元素 | 合金元素规定含水量量界限值（%）
|  | 非合金钢 | 低合金钢 | 合金钢
| A1 | <0.1 | - | ≥0.10
| B | <0.0005 | - | ≥0.005
| BI （铋） | <0.10 | - | ≥0.10
| Cr （铬） | <0.30 | 0.30～0.50 | ≥0.50
| Co （一氧化碳） | <0.10 | - | ≥0.10
| Cu （铜元素） | <0.10 | 0.10～<0.50 | ≥0.50
| Mn | <1.00 | 1.00～<1.40 | ≥1.40
| Mo | <0.05 | 0.05～<0.10 | ≥0.10
| Ni | <0.30 | 0.30～<0.50 | ≥0.50
| Nb | <0.02 | 0.02～<0.06 | ≥0.06
| Pb | <0.40 | - | ≥0.40
| Se | <0.10 | - | ≥0.10
| Si | <0.50 | 0.50～<0.90 | ≥0.90
| Te | <0.10 | - | ≥0.10
| Ti | <0.05 | 0.05～<0.13 | ≥0.13
| W | <0.10 | - | ≥0.10
| V | <0.04 | 0.04～<0.12 | ≥0.12
| Zr | <0.05 | 0.02～<0.05 | ≥0.05
| La系（每种元素） | <0.02 | 0.02～<0.05 | ≥0.05
| 其它规定元素 | <0.05 | - | ≥0.05
（S、P、C、N除外）
冶金交流中心
冶金交流中心
冶金交流中心
冶金交流中心
冶金交流中心
冶金交流中心
冶金交流中心
Note on D6: 作者: 入炉原料所有物料全部按照100%投入计算，不折算系数；不包括含铁散料；不包括热回收钢水
Note on D7: 作者: 包括所有物料不折算，全部按照100%折算；不包括含铁散料；不包括回炉钢水
Note on B8: 冶金交流中心: 小数点后保留两位
Note on B11: 冶金交流中心: 小数点后保留一位
Note on B12: 冶金交流中心: 小数点后保留两位
Note on B14: 冶金交流中心: 小数点后保留两位
Note on B15: 冶金交流中心: 小数点后保留一位
Note on B16: 冶金交流中心: 小数点后保留一位
Note on B17: 冶金交流中心: 小数点后保留一位
Note on B18: 冶金交流中心: 小数点后保留一位
Note on B19: 冶金交流中心: 小数点后保留三位
Note on B20: 冶金交流中心: 小数点后保留两位
Note on B21: 冶金交流中心: 小数点后保留两位
Note on B22: 冶金交流中心: 小数点后保留两位
Note on B23: 冶金交流中心: 小数点后保留一位
Note on B44: 冶金交流中心: 小数点后保留两位
Note on B45: 冶金交流中心: 小数点后保留两位
Note on B46: 冶金交流中心: 小数点后保留两位
Note on B47: 冶金交流中心: 小数点后保留两位
Note on U85: 李倩倩: 结晶器未下线，无数据
Note on W85: 李倩倩: 结晶器未下线，无数据