## 技术经济指标（方圆坯）
冶金交流中心 2019年5月炼钢指标 |  |  | 对标联系人：尚美诺15230111569，倪宝梅15373652759；邮箱：shangmeinuo@163.com | [25 empty] | 对标联系人：尚美诺15230111569，倪宝梅15373652759；邮箱：shangmeinuo@163.com
指标 | 公司名称 |  | 指标定义: | 山西太钢不锈钢 | 吉林恒联 | 河南济源 |  | 津西 | 大连特钢 | 建邦 | 山东石横特钢集团有限公司 |  |  | 首钢长钢 | 西林钢铁 | 烟台华新不锈钢 | 安钢 | 山西新泰 | 福建三明 |  | 冀南钢铁集团 | 鲁丽钢铁 | 马钢长江 | 山西建龙 | 山西华鑫源 | 酒钢 | 青钢 | 天钢联合特钢 | 宣钢 |  | 凌源钢铁 | 广西贵港钢铁 | 西宁特殊钢 | 唐山文丰 | 山东隆盛钢铁 | 本溪北营钢铁 | 荣程钢铁 | 元立 | 阳春新钢铁 | 承德建龙 | 明芳钢铁 | 信阳钢铁 | 昆钢新区 | 新疆昆玉钢铁 | 潍钢 | 陕西略钢 | 鞍山宝得 | 唐银钢铁 | 长强钢铁 | 四川德胜 | 天津轧三钢铁 | 永锋钢铁 |  | 南钢 | 常熟龙腾转炉炼钢厂 | 常熟龙腾转炉炼钢厂
| 分厂名称 |  |  | 炼钢一厂碳钢生产线 | 炼钢厂 | 第一炼钢厂 | 第二炼钢厂 | 炼钢二厂 |  |  | 1#炉 | 2#炉 | 3#炉 |  |  | 电炉炼钢 | 第一炼轧厂 | 异型坯 | 炼钢一厂 | 炼钢二厂 | 金鼎厂区 | 炼钢一 |  | 炼钢一厂 | 炼钢厂 | 炼轧厂 | 一炼钢 | 炼钢厂 | 一钢轧 | 二钢轧 | 第一炼钢厂 |  | 炼轧分厂 |  | 炼钢厂 | 北营炼钢厂 |  | 炼钢厂 | 炼钢厂 |  | 炼钢厂 |  |  | 方坯 |  |  | 炼钢厂 |  | 炼钢厂 | 钢轧厂 | 炼钢厂 | 炼钢一厂 | 炼钢二厂 | 第二炼钢厂 | 转炉分厂 | 转炉分厂
炼钢厂综合指标 | 年度累计产量 | wt | 当月底全年累计产量 1月-当月的累计产量 | 25.99（电炉） | 58.88 |  |  |  | 652790.6 | 102.695135 | 665922 | 450842 | 516724 | 880732 |  |  |  | 28.06 | 104.0299 | 203.6069 |  | 71 | 1685683.33 | 152.084 |  |  |  | 237.49 | 17 | 36 |  | 54.91 |  | 98.38 | 538676.94 |  | 133.39 |  | 1435007.2 |  | 94.02179 |  |  |  | 12199922.2 | 11.4699 | 75.8353 | 26.46 |  | 98.11 | 1105951.641 | 19.13 | 39.93 | 175.361311 |  | 115.96
| 铁水预处理比 | % | 铁水预处理处理量/入转炉铁水量*100% | 0 | 0 | [5 empty] | 0 | 0 | 0 |  |  |  |  | 0 |  |  |  | 0 |  | 0 |  |  |  |  | 35 | 40 |  |  |  | 0 |  |  | 0 |  |  |  | 0 | [6 empty] | 0 |  | 97.02 |  |  |  | 1.974% |  | 0
| 金属料消耗 | kg/t | 转炉炼钢金属料消耗量（干克／吨）= （入炉铁水+入炉生铁入炉外部废钢+渣钢+内部回收切头、切尾、中包残钢等+合金硅铁、锰铁总量及脱氧剂+其他含铁原料）（千克）/合格钢坯生产量（吨） | 1186.313 | 1093.99 |  |  |  | 1048.371 | 1111.179 | 1064.96 | 1067.8 | 1064.99 | 1069.22 |  |  |  | 1112.73 | 1084.38 | 1082.01 |  | 1083.15 |  | 1093.1 |  |  |  | 1092.6 | 1065.807 | 1065.901 |  | 1113.37 |  | 1105.463 | 1087.238 |  | 1080.31 | 1095.21 | 1094.788 |  | 1199 | 1082.5 |  |  | 1095.3 | 1089.927 | 1086.785 | 1103.22 |  | 1117.165 | 1102 | 1070.3 | 1072.96 | 1093.244 |  | 1090.31
| 钢铁料消耗 | kg/t | 转炉炼钢金属料消耗量（干克／吨）= （入炉入炉铁水+生铁+外部废钢+渣钢+内部回收切头、切尾、中包残钢等+其他含铁原料）（千克）/合格钢坯生产量（吨） | 1161.859 | 1083.7 |  |  |  | 1024.655 | 1058.639 | 1038.67 | 1051.32 | 1038.9 | 1043.29 |  |  |  | 1079.45 | 1062.14 | 1056.66 |  | 1075.06 | 1070 | 1070.1 |  |  |  | 1086.42 | 1047.65 | 1051.016 |  | 1090.51 |  | 1061.263 | 1069.672 |  | 1072.51 | 1082.92 | 1060 |  | 1079.184 | 1063.35 |  |  | 1060.7 | 1064.627 | 1077 | 1063.05 |  | 1076.3 | 1097 | 1049.73 | 1050.47 | 1062.692 |  | 1075.05
| 铁水单耗 | kg/t | 当月入转炉铁水总量（kg）/当月合格钢坯生产量（t） | 992.6631 | 897.4 |  |  |  | 862.6715 | 810.3933 | 853.36 | 865.27 | 852.42 | 838.43 |  |  |  | 945.32 | 841.4 | 838.65 |  | 871.26 | 896.24 | 806.69 |  |  |  | 793.6 | 975.745 | 980.11 |  | 898.5 |  | 934.26 | 897.751 |  | 933.48 | 822.7 | 827.9362 |  | 936.7242 | 869.12 |  |  | 967.27 | 823.575 | 838 | 898.22 |  | 1029.45 | 787 | 833.03 | 790.54 | 884.3263 |  | 897.2
| 生铁块单耗 | kg/t | 当月入转炉生铁总量（kg）/当月合格钢坯生产量（t） | 10.04188 | 0.2 |  |  |  |  | 132.7323 | 2.92 | 1.8 | 2.06 | 0 |  |  |  | 8.83 | 1.35 | 0.6 |  | 2.34 | 33.68 | 6.63 |  |  |  | 15.2 | 4.128 | 8.562 |  | 11.19 |  | 2.003 | 103.142 |  | 0 | 0.167 | 36.07942 |  | 5.58417 | 80.98 |  |  | 16.96 |  |  | 0 |  | 23.18 | 0 | 0.25 | 85.32 | 10.46527 |  | 6.555295
| 废钢铁单耗 | kg/t | 当月入转炉内部废钢与外部废钢总量（kg）/当月合格钢生产量（t） | 159.1537 | 186.2 |  |  |  | 161.9837 | 115.5137 | 183.92 | 183.51 | 186.08 | 204.86 |  |  |  | 125.29 | 219.38 | 217.42 |  | 201.46 | 139.87 | 256.78 |  |  |  | 278.73 | 67.777 | 62.343 |  | 155.93 |  | 125 | 68.779 |  | 131.8 | 273.2 | 195.9471 |  | 136.8752 | 113.28 |  |  | 76.54 | 241.052 | 239 | 164.83 |  | 25.16 | 310.18 | 216.37 | 174.07 | 167.9001 |  | 177.56
| 含铁散料 | kg/t | 当月入转炉包括氧化铁皮、污泥球、烧结块矿、原块矿等总量(kg)/当月合格钢生产量（t) | 0 | 3.4 |  |  |  |  | 0.1286207 | 不计 | 不计 | 不计 | 0 |  |  |  | 7.33 |  |  |  | 8.12 | 11.57 | 3.99 |  |  |  | 0 | 23.348 | 29.681 |  | 28.77 |  | 44.2 |  |  | 7.2 | 6.26 | 13.90791 |  | 12.98 | 2.96 |  |  | 34.6 |  |  | 5.83 |  | 17.09726 |  | 5.72 | 5.2 | 6.722539 |  | 2.13
| 工序单位能耗 | kgce/t | 全厂工序能耗=全厂各工序能耗总和（kgce）/当月合格钢坯生产量（t） | 124.6499 | 0 |  |  |  | 37.72409 | 6.313584 | -22.84 | -16.44 | -20.63 | -8.61 |  |  |  | 15.26 | -4.57 | -17.7 | [7 empty] | -18.11 | -14.8 | -13.87 |  |  |  | -1.08 |  |  | -19.76 | 8.8 | -29.62568 |  | 21.5 | -9.16 |  |  |  | 15.86 |  |  |  | -21.046 |  | -16.89 | -18.15 |  |  | -17.95
| 蒸汽回收 | kg/t | 子项：蒸汽回收量kg，母项：合格钢产量 | 0.81 | -0.07 |  |  |  |  | 0 | 79.98693 | 70.38567 | 81.26 | 56.25 |  |  |  | -16.3 | 58.11023 | 110.0688 |  |  | 71.76 | 34.67 |  |  |  | 57.81 | 0.3 | 0.3 |  |  |  | 27 |  |  |  | 90 | -0.29322 |  | 113.3801 |  |  |  | -0.11 |  |  | -75.98 |  | 95.24 |  |  |  | -95.43172 |  | -53.91
| 新水消耗 | m^3/t | 全厂补新水量（m3）/当月合格钢坯生产量（t） | 0.7771661 | 0.29 |  |  |  | 0.4210624 | 0.8961351 | 0.34 | 0.29 | 0.28 | 0.72 |  |  |  | 105 | 0.72 | 0.66 |  | 0.49 |  | 0.32 |  |  |  | 0.5 | 0.73 | 0.73 |  | 0.75 |  | 0.418 | 0.61 |  |  | 0.53 | 0.4 |  | 0.5284912 | 0.31 |  |  | 0.59 | 0.707 |  | 0.77 |  | 1.04 | 0.41 | 0.32 | 0.25 |  |  | 0.52
| 氩气消耗 | m^3/t | 全厂氩气使用量（m3）/当月合格钢坯生产量（t） | 3.953437 | 0.5 |  |  |  | 3.166592 | 0.1424946 | 0.29 | 0.51 | 0.04 |  |  |  |  | 0.51 | 2.41 | 1.02 |  | 1.62 |  | 0.57 |  |  |  | 0.126 | 0.3 | 0.3 |  |  |  | 1.268 |  |  | 1.17 | 0.89 | 0.09501181 |  | 0.04358128 |  |  |  | 1.46 | [5 empty] | 0.86 |  | 0.043 | 0.5630618 |  | 0.8
| 氮气消耗 | m^3/t | 全厂氮气使用量（m3）/当月合格钢坯生产量（t） | 23.13121 | 33.44 |  |  |  | 35.30321 | 61.41566 | 41.53312 | 43.61619 | 34.36656 | 51 |  |  |  | 0.11 | 62.5 | 48.3 |  | 50.12 |  | 41.56 |  |  |  | 24.75 | 72 | 72 |  |  |  | 62.23 | 34.04 |  | 60.1 | 30.12 | 33.55 |  | 62.00754 | 68.48 |  |  | 17.34 |  | 22.16 | 53.36 |  | 54.27 | 40.51 | 21.48 | 47.77 | 46.56957 |  | 25.34
| 氧气消耗 | m^3/t | 全厂氧气量（m3）/当月合格钢坯生产量（t） | 62.0745 | 50.85 |  |  |  | 57.45411 | 56.94025 | 46.98 | 50.1 | 47.03 | 52.29 |  |  |  | 24.12 | 53.7 | 49.75 |  | 60.21 | 50.23 | 49.58 |  |  |  | 53.06 | 50.95 | 50.95 |  |  |  | 50.94 | 51.041 |  | 56.9 | 51.9 | 43.56 |  | 51.98852 | 59.52 |  |  | 42.53 | 55.45 | 43.74 | 50.4 |  | 56.88 | 54.11 | 51.49 | 48.74 | 50.96304 |  | 54.87
| 煤气回收量 | m^3/t | 全厂煤气回收量（m3）/当月合格钢坯生产量（t） | 0 | 156.16 |  |  |  | 111.6414 | 95.33125 | 113.5591 | 111.77 | 107.7345 | 94.24 |  |  |  | 48.13 | 100.03 | 123.2 |  | 128.56 | 145.36 | 59.29 |  |  |  | 104.71 | 103 | 103 |  | 139.5 |  | 97.88 |  |  | 114.15 | 131.13 | 123 |  | 121.9312 | 78.3 |  |  | 129.16 |  | 118.072 | -85.95 |  | 108.79 |  | -109.54 | -109.44 | -100.9915 |  | -119.14
| 从业人员实物劳产率 | t/人 | 合格钢生产量（吨）/转炉炼钢厂（车间）工人及学徒总人数 | 139.4162 | 1486 |  |  |  | 413 | 200.0376 | 535.99 | 325.52 | 373 |  |  |  |  | 59.48 | 289.29 | 457.65 |  | 437.89 | [5 empty] | 412.09 | 273.61 | 273.61 |  |  |  | 1483.077 |  |  | 503.27 | 383.55 | 497.3211 |  | 581 | 364.94 |  |  |  | 1470.51 | 422.87 |  |  | 374.21 | 432 |  |  | 528.3257 |  | 515
| 内控合格率 | % | 内控成分合格炉数/生产总炉数 | 100 | 100 |  |  |  |  | 96.39738 | 100 | 100 | 100 | 99.99 |  |  |  | 355 |  |  |  | 99.98 |  | 99.99 |  |  |  | 99.987 | 100 | 100 |  | 98.41 |  | 99.91 |  |  | 99.85 | 99.91 | 97.5 |  | 97.1 | 99.98 |  |  |  |  | 100 | 99.55% |  | 99.85 |  | 100 | 100 |  |  | 99.3
| 钢坯合格率 | % | 钢坯合格生产量/总钢坯生产量 | 99.236 | 100 |  |  |  | 99.85 | 100 | 100 | 100 | 100 | 99.99 |  |  |  | 93.3 | 99.99 | 99.95 |  | 99.98 | 100 | 99.98 |  |  |  | 99.995 | 100 | 100 |  | 100 |  | 100 | 99.95 |  | 99.98 | 99.74 | 99.91 |  | 99.94 | 99.94 |  |  |  | 99.764 | 99.99 | 100 |  | 99.98 | 100 | 100 | 100 | 99.93739 |  | 98.9
| 精炼比例 | % | 过（LF+RH）总钢量/总产量。（同时过RH和LF的钢水只记一次产量） | 100 | 0 |  |  |  | 98 | 0 | 30.74 | 74.77 | 34.24 |  |  |  |  | 99.95 | 99.61 | 45.24 |  | 100 |  | 0.71 |  |  |  | 100 | 11 | 40 |  |  |  | 100 |  |  | 50 | 89.99 | 1.77138 |  | 0 | [6 empty] | 0% |  | 3.67 | 30.27 |  |  | 55.92991 |  | 0.912
| 电耗 | kwh/t | 全厂电耗/合格钢产量 | 216.28 | 23.96 |  |  |  | 190.9709 | 47.06124 | 11.78 | 31.14 | 10.98 | 40.21 |  |  |  | 85.45 | 75.22 | 42.96 |  | 60.25 |  | 23.56 |  |  |  | 49.914 | 22.9 | 22.9 |  | 39.93 |  | 79.03 | 34.21 |  | 60.67 | 72.49 | 19.1376 |  | 25.00752 | 34.94 |  |  |  | 27.974 |  | 36.55 |  | 31.06 | 58.55 | 22.46 | 45.74 | 51.44015 |  | 82.26
| 耐材消耗 | 元/t | 全厂所有耐材成本（元)/合格钢产量（t） | 不详 |  |  |  |  | 89.32 | 23.62909 | 18.64 | 31.71 | 19.29 | 26.55 |  |  |  | 55.68 |  |  |  | 37.15 | [6 empty] | 1.73 | 1.73 |  |  |  | 0.66 | 2.2 |  | 0.72 | 34.16 | 33.86661 |  | 17.5 | 26.59 | [5 empty] | 24.43 |  | 34.91 | 33.39 | 22.4 | 25.94 | 55.00794 |  | 不详
铁水预处理 | 处理前铁水成分平均含量,% | C |  | 无 | [6 empty] | 4.29 | 4.29 | 4.31 | [15 empty] | 0.45 | 0.45 | [10 empty] | 无 | [8 empty] | 4.28 | [5 empty] | 无
|  | Si | [8 empty] | 0.38 | 0.37 | 0.38 | [15 empty] | 0.4 | 0.4 | [19 empty] | 0.224
|  | P | [8 empty] | 0.13 | 0.13 | 0.13 | [15 empty] | 0.12 | 0.12 | [19 empty] | 0.14
|  | S | [8 empty] | 0.04 | 0.044 | 0.04 | [15 empty] | 0.04 | 0.04 | [19 empty] | 0.11
|  | T,℃ | [8 empty] | 1332 | 1321 | 1336 | [15 empty] | 1280 | 1280 | [19 empty] | 1313.97
| 处理后平均成分含量，% | C | [8 empty] | 无 | 无 | 无 | [15 empty] | 0.45 | 0.45 | [19 empty] | 4.04
|  | Si | [26 empty] | 0.4 | 0.4 | [14 empty] | 0.2%-0.5%
|  | P | [26 empty] | 0.121 | 0.121 | [14 empty] | 0.130%-0.160%
|  | S | [26 empty] | 0.014 | 0.005 | [14 empty] | 0.020%-0.045% |  |  |  |  | 0.031
|  | T,℃ | [26 empty] | 1270 | 1260 | [19 empty] | 1272.444
| 石灰粉单耗 | kg/t | 当月实际消耗量（kg）/处理铁水量（t） | [26 empty] | 5 | [19 empty] | 9.88
| 颗粒镁 | kg/t | 当月实际消耗量（kg）/处理铁水量（t） | [25 empty] | 0.16
| 电石 | kg/t | 当月实际消耗量（kg）/处理铁水量（t）
| 萤石粉 | kg/t | 当月实际消耗量（kg）/处理铁水量（t） | [46 empty] | 1.2866
| 处理周期 | min/罐 | 当月生产作业总时间（min）/预处理总罐数（罐） | [25 empty] | 35 | 45 | [14 empty] | 50-70 |  |  |  |  | 23.56
| 铁水包平均寿命 | 次 | [26 empty] | 120 | 120 | [19 empty] | 589
| 铁损 | kg/t | （处理前铁水总量-处理后铁水总量)(kg)/处理前铁水总量(t） | [25 empty] | 8 | 11 | [19 empty] | 12.03
转炉工序 | 当月转炉生产量 | wt |  | 电炉5.74 |  |  |  |  | 120175.058 | 116661.74 | 142573 | 93423 | 96980 | 226210 |  |  |  | 28.72 |  |  |  | 20 | 387633.44 | 340836 |  |  |  | 57.49 | 19.5 | 28.6 |  | 9.71 |  | 10.0599 |  |  | 38.45 |  | 278499.79 |  | 24.494 | 29.2 |  |  | 25.25 | 11.4699 | 15.096376 | 26.98 |  | 20.47 |  | 191252.595 | 399311.003 | 37.5111245 |  | 23.93
| 当月下线炉衬寿命 | 炉 | 当月下线寿命,无下线炉役不填写 | 727 | [14 empty] | 0 | 0 |  |  |  | 0 |  |  |  | 0 | [9 empty] | 16103 | [15 empty] | 0 |  | 无
| 日历作业率 | % | 转炉全月作业时间（min）/（当月天数*24*60）（min） | 86.36873 | 95.63 |  |  |  |  | 75.40%；39.56%；63.98% | 89.05 | 83.36 | 82.23 | 88.9 |  |  |  | 72.25 | 92.47 | 86.34 |  | 95.98 |  | 94.88 |  |  |  | 99.56 | 88 | 90 |  | 89.04 |  | 94.23 |  |  |  | 85.58 | 91.59946 |  | 96.5 | 96.83 |  |  |  | 96.806 | 83.67 | 82.95% |  | 81.71 | 90.1 | 88.1 | 100 | 90.28716 |  | -
| 利用系数 | t/公称吨.日 | 当月转炉生产合格钢水量（t）/（公称吨数*当月天数） | 33.087t/MVA.日 | 58.89 |  |  |  |  | 57.89665 | 79.21 | 50.23 | 59.86 | 30.4 |  |  |  | 88.26 | 34.16 | 36.58 |  | 51.19 |  | 54.97 |  |  |  | 51.51 | 28 | 32 |  | 36.8 |  | 32.45129 |  |  | 34.45 | 48.26 | 37.43277 |  | 30 | 52.32 |  |  | 120t | 76.467 | 40.58 | 72.52688 |  | 49.34 |  | 25.71 | 53.67 | 33.61212 |  | 35.61012
| 转炉每炉产钢量 | t/炉 | 当月转炉生产合格钢水量（t）/当月生产炉数（炉) | 75.08426 | 36.5 |  |  |  | 109.15 | 63.19704 | 85.17 | 62.08 | 59.35 | 68.67 |  |  |  | 93.26 | 96.96 | 135.58 |  | 138 |  | 104.62 |  |  |  | 113.61 | 140 | 180 |  | 113.76 |  | 107.05 | 64 |  | 116.53 | 61.6 | 116.1868 |  | 50.3 | 65 |  |  | 142t | 57.321 | 121.26 | 127.56 |  | 80.68 |  | 54.87 | 147.4 | 112.7476 |  | 105
| 炉容比 | m3/t | 新砌炉炉内容积(m3)/公称吨数（t） | 1.06 | 0.74 |  |  |  |  | 0.9 | 0.93 | 0.82 | 0.82 | 0.8 |  |  |  | 0.8 |  |  |  | 0.89 |  | 0.93 |  |  |  | 0.86 | 0.78 | 0.8 |  |  |  | 0.84 | 0.89 |  | 0.78 | 0.68 | 0.82 |  | 0.83 | 0.9 |  |  | 0.86 |  | 0.95 | 0.8 |  | 0.8 | 0.92 |  |  | 1 |  | 0.89
| 冶炼周期 | min/炉 | 当月生产作业总时间（min）/转炉生产炉数（炉） | 50.6636 | 24.8 |  |  |  | 35 | 30 | 22.8 | 24.02 | 21.6 | 34.01 |  |  |  | 27 | 37.8 | 38.41 |  | 29 |  | 26 |  |  |  | 26.35 | 36 | 40 |  | 33.03 |  | 33.6 | 30 |  | 36 | 24 | 34.11765 |  | 25 | 27.32 |  |  | 45 |  | 30 | 38 |  | 28.8 | 28 | 23 | 33 | 36.35375 |  | 36
| 氧枪喷头寿命 | 炉 |  | 不详 | 103 |  |  |  | 290 | 380 | 260 | 289 | 242 | 99.25 |  |  |  | 115 | 64.24 | 136.86 |  | 236 |  | 208 |  |  |  | 158 | [5 empty] | 178 |  |  | 300 | 142 | 82.65517 |  | 302 | 245 |  |  | 370 | 105.316 | 510 | 281 |  | 330 | 176 |  |  | 195.8235 |  | 200
| 转炉出钢平均成分，% | C |  | 0.2 | 0.06 |  |  |  |  | 0.0826 | 0.07 | 0.08 | 0.07 | 0.086 |  |  |  | 0.05 |  |  |  | 0.1 |  | 0.105 |  |  |  | 0.09 | 0.1 | 0.1 |  |  |  | 0.077 |  |  |  |  | 0.1 |  | 0.08 |  |  |  | 0.10%-0.20% |  | 0.12 |  |  | 0.046 | 0.08 |  |  |  |  | 0.09
|  | P |  | 0.015 | 0.02 |  |  |  |  | 0.023464 | 0.03 | 0.03 | 0.04 | 0.023 |  |  |  | 0.016 |  |  |  | 0.023 |  | 0.026 |  |  |  | 0.019 | 0.025 | 0.025 |  |  |  | 0.011 |  |  |  |  | 0.021 |  | 0.018 |  |  |  | 0.010%-0.022% |  | 0.03 |  |  | 0.0246 | 0.022 |  |  |  |  | 0.018
|  | S |  | 0.015 | 0.02 |  |  |  |  | 0.0327 | 0.04 | 0.04 | 0.04 | 0.027 |  |  |  | 0.025 |  |  |  | 0.034 |  | 0.022 |  |  |  | 0.021 | 0.02 | 0.02 |  |  |  | 0.02 |  |  |  |  | 0.022 |  | 0.02 |  |  |  | 0.010%-0.020% |  | 0.02 |  |  | 0.031 | 0.023 |  |  |  |  | 0.015
| 平均出钢温度，℃ | T |  | 1660 | 1640 |  |  |  |  | 1657.586 | 1656 | 1635 | 1652 | 1667.69 |  |  |  | 1624 |  |  |  | 1640 |  | 1659 |  |  |  | 1629 | 1620 | 1620 |  |  |  | 1607 |  |  | 1634.2 |  | 1644.2 |  | 1650 |  |  |  | 1627 |  | 1636 | 1644 |  | 1652.96 | 1632 |  |  |  |  | 1615
| 转炉熔剂消耗，kg/t | 石灰 | 当月实际消耗量（kg）/合格钢坯产量（t） | 48.687（电炉） | 32.7 |  |  |  | 33 | 29.19691 | 31.02 | 42.21 | 31.53 | 42.97 |  |  |  | 27.4 | 29.11 | 27.06 |  | 35.21 | 32.13 | 32.56 |  |  |  | 34.7 | 39.93 | 39.83 |  | 43.77 |  | 34 | 45.442 |  | 38.7 | 27.12 | 31.856 |  | 62.95796 | 37.9 |  |  | 52.5 | 40.703 | 37.047 | 31.8 |  | 30.25 | 53 | 0 | 24.38 | 24.1191 |  | 35.9
|  | 石灰石 | 当月实际消耗量（kg）/合格钢坯产量（t） | 0 | 30 | [5 empty] | 0 | 0 | 0 |  |  |  |  | 2.86 | 0.1 | 0 |  | 0 |  | 1.1 |  |  |  | 0 | [5 empty] | 3 |  |  | 0 | 0 |  |  | 0.09773402 | [6 empty] | 0 |  |  |  | 0 | 1.86 | 14.28856 |  | 0
|  | 轻烧白云石 | 当月实际消耗量（kg）/合格钢坯产量（t） | 3.663（电炉） | 0 |  |  |  |  | 16.29196 | 0 | 0 | 0 |  |  |  |  | 无 | 13.5 | 7.6 |  | 10.98 | 0 | 20.56 |  |  |  | 26.6 | 29.59 | 21.65 |  | 16.93 |  | 12 |  |  | 8.6 | 19.91 | 16.25297 |  | 23.18783 | 20.4 |  |  | 24.34 |  |  | 26.48 |  | 20.2 |  | 4.32 | 13.82 |  |  | 0
|  | 生白云石 | 当月实际消耗量（kg）/合格钢坯产量（t） | 0 | 8 |  |  |  |  | 1.295811 | 11.75 | 14.53 | 8.47 | 1.34 |  |  |  | 28.26 |  |  |  | 0 | 23.62 | 2.21 |  |  |  | 0 |  |  |  | 1.64 |  | 0 |  |  | 8.8 | 0.65 |  |  | 5.622364 | [6 empty] | 0 |  |  |  | 0.8 | 0 | 18.4208 |  | 5.63
|  | 轻烧镁球 | 当月实际消耗量（kg）/合格钢坯产量（t） | 0 | 5 |  |  |  |  | 0 | 0 | 0.255 | 0.063 |  |  |  |  | 0.05 |  |  |  | 4.25 | 1.19 | 0.08 |  |  |  | 0.5 | [5 empty] | 0 |  |  | 0.6 | 1.92 | [6 empty] | 1.79 |  | 7.82 | 0 |  |  | 11.47 | 3.93 | 0.13 | 4.297179 |  | 7.97
|  | 其它熔剂 | 当月实际消耗量（kg）/合格钢坯产量（t） | 0 | [5 empty] | 0.1216752 | 0 | 0 | 0 | [8 empty] | 5.26 |  | 0.53 |  |  |  | 0 | 0.76 | 0.2 |  |  |  | 6 | [12 empty] | 4.528 | 0 |  | 3.93 |  | 0 | 0.58 |  |  | 0
LF精炼工序 | 造渣材料，kg/t | 石灰 | 当月实际消耗量（kg）/合格钢坯产量（t） | 6.964 |  |  |  |  | 5.95 |  | 与转炉一起统计 | [6 empty] | 5.38 | 7.9 | 12.4 |  | 5.89 |  | 4.97 |  |  |  | 0 | 0.3 | 0.3 |  |  |  | 6.73 |  |  | 2.9 | 3.39 | 142 | [5 empty] | 4.8 |  |  |  |  | 7.24 | 3.25 |  |  | 2.277353 |  | 5.34
|  | 萤石 | 当月实际消耗量（kg）/合格钢坯产量（t） | 0 | [6 empty] | 0.63 | 4.23 | 0.74 |  |  |  |  | 0.58 |  |  |  | 1.29 |  | 0.03 |  |  |  | 0 | [5 empty] | 1.4 |  |  | 0.7 | 2.12 | 0 | [5 empty] | 0.51 |  |  |  |  | 2.03 | 0.9 |  |  | 0.2940741 |  | 0.74
|  | 复合造渣剂 | 当月实际消耗量（kg）/合格钢坯产量（t） | 4.844 | [6 empty] | 0 | 0 | 0 |  |  |  |  | 0 |  |  |  | 2.35 | [5 empty] | 0 | [5 empty] | 2.2 |  |  | 0 | 3.07 | 0.1 | [14 empty] | 1.323828 |  | 2.11
| 石墨电极 消耗 | kg/t | 当月实际消耗量（kg）/合格钢坯产量（t） | 0.918393 |  |  |  |  | 1.02 |  | 0.038 | 0.25 | 0.06 |  |  |  |  | 0.34 | 0.27 | 0.18 |  | 0.25 |  | 0.44 |  |  |  | 0 | 0.3 | 0.3 |  |  |  | 0.405 |  |  | 0.547 | 0.48 | 0.036 | [5 empty] | 0.47 |  |  |  |  | 0.127 | 0.32 |  | 0.087 | 0.2355791 |  | 0.41
| 日历 作业率 | % | LF全月作业时间（min）/（当月天数*24*60）（min） | 95.21729 | [6 empty] | 11.29 | 60.32 | 7.39 |  |  |  |  | 76.24 | 84.83 | 24.96 |  | 95.98 | [5 empty] | 73.8 | [5 empty] | 82.44 |  |  |  | 75.12 | 0.28 | [5 empty] | 2.93 |  |  |  |  | 4.02 | 76.37 |  |  |  |  | -
| 平均精炼 时间 | min | LF全月作业时间（min）/（当月生产炉数）（炉） | 111.7083 |  |  |  |  | 122 |  | 9.6 | 22.8 | 6.6 |  |  |  |  | 23 | 35 | 16.11 |  | 41 |  | 37.44 |  |  |  | 76.8 | 45 | 50 |  |  |  | 40.52 |  |  | 45 | 26.5 | 39 | [5 empty] | 73.99 |  |  |  |  | 30.89 | 25 |  |  | 100.083 |  | 45
| 精炼 电耗 | kwh/t | 当月升温送电总量（kg）/合格钢坯产量（t） | 121.84 |  |  |  |  | 104.3 |  | 11.78 | 31.14 | 10.98 |  |  |  |  | 29.5 | 37.33 | 23.75 |  | 20.56 |  | 58 |  |  |  | 23.7 | [5 empty] | 34.01 |  |  | 37.78 | 51.72 | 46.67 | [5 empty] | 35.1 |  |  |  |  | 35.98 | 25.36 |  | 11.3 | 26.69331 |  | 40.93
RH或VD工序 | RH处理 炉数 | 炉 |  | VD 761 |  |  |  |  | 876 |  | 无 | 无 | 无 | [20 empty] | 125 | [19 empty] | 363 |  | 478
| RH处理 炉数比例 | % | 当月处理炉数/转炉生产炉数 | 100 | [29 empty] | 0.0722 | [19 empty] | 10.91073 |  | 19.6%
| RH平均 处理周期 | min/炉 | RH全月作业时间（min）/（当月生产炉数）（炉） | 56.04205 | [29 empty] | 37 | [19 empty] | 16.45863 |  | 45
| RH插入管寿命 | 次 |  | 无 |  |  |  |  | 80 | [46 empty] | 无
连铸工序 | 连铸比 | % | 连铸坯生产合格量/全厂生产总量 | 0.72517 | 100 |  |  |  | 90.3 | 100% | 100 | 100 | 100 | 100 |  |  | 100 | 100 | 27.12 | 100 |  | 100 | 100 | 100 |  |  |  | 100 |  |  |  | 100 |  | 41.85 |  |  | 100 | 100 | 100 |  | 100 | 68.32 |  |  |  | 100 | 100 | 100 |  | 100 | 100 |  |  | 100% |  | 100
| 钢坯 合格率 | % | 合格连铸坯产量/(合格连铸坯产量+检验现场废品量+轧后退废量） | 99.24528 | 100 |  |  |  |  | 100% | 100 | 100 | 100 | 99.99 |  |  | 100 | 99.95 | 100 | 99.99 |  | 99.98 | 100 | 99.993 |  |  |  | 99.987 | 100 | 100 |  | 100 |  | 99.15 | 99.98 |  | 99.98 | 99.97 | 99.91 |  | 99.94 | 99.95 |  |  |  |  | 99.99 |  |  | 99.98 | 100 | 100 | 100 | 99.94% |  | 98.9
| 钢水收得率 | % | [7 empty] | 99.97% | 98.62 | 98.65 | 98.61 |  |  |  | 97 |  | 99.27 | 99.87 | [8 empty] | 99.14 | 99.17 |  |  |  | 99.7 | [7 empty] | 98.29 |  |  |  | 99.505 | 99.6 | 99.14% |  | 99.26 |  | 99.7 | 99.64
| 合格坯 收得率 | % | 合格连铸坯产量/连铸浇钢接受钢水量 | 93.09979 |  |  |  |  | 95.29 | 99.97% | 98.62 | 98.65 | 98.61 | 99.03 |  |  |  | 99.86 |  |  |  | 99.98 | 98.86 | 99.98 |  |  |  | 97.4 | 100 | 100 |  | 99.93 |  | 98.65 | 98.5 |  |  | 97.95 | 99.27799 |  | 99.99 | 99.96 |  |  |  |  | 99.5 | 100 |  | 99.26 |  | 100 | 100 | 98.44% |  | 98
| 日历 作业率 | % | 全月浇钢总时间（min）/（当月天数*24*60）（min） | 85.20385 | 97.08 |  |  |  | 7521% | 2.46%；95.25%；0% | 92.81 | 83.36 | 88.25 | 61.16 |  |  | 91.81 | 95.25 | 58.532 | 88.29 |  | 95.98 | 76.56 | 93.07 |  |  |  | 93.31 | 86 | 90 |  | 91.93 |  | 0.95 | 90.5 |  |  | 82.2 | 59.40367 |  | 96.5 | 87.38 |  |  |  | 96.499 | 90 | 82.95% |  | 74.16 | 72.17 | 86.8 | 94.87 | 90.22% |  | -
| 台时 产量 | t/h | 连铸生产总产量（t）/浇注总时间（h） | 65.70801 | 88.47 |  |  |  | 69.36792 | 161.0733 | 200.28 | 152.51 | 156.41 | 124.29 |  |  | 148.53 | 163 | 131.899 | 207.16 |  | 268 | 136.23 | 166.53 |  |  |  | 207.01 |  |  |  | 200.13 |  | 142.3304 |  |  |  | 133.43 | 210.0474 |  | 189.2 | 155.64 |  |  |  | 165.086 | 223.2 |  |  | 137.56 |  | 148.07 | 282.87 | 186.269 |  | 160.8199
| 浇注 周期 | min/炉 | 全月浇钢总时间（min）/浇注炉数 | 53.56522 | 25 |  |  |  | 87.98156 | 23.71277 | 24.31598 | 24.12 | 22.86945 | 34.01 |  |  | 42 | 32 |  |  |  | 30.1 | 32.47 | 37.67 |  |  |  | 32.93 |  |  |  | 34.14 |  | 41.57 | 30 |  | 40 | 27.7 | 0.5712581 |  | 25 | 26.11 |  |  |  |  | 33.6 | 38.1 |  | 13.29663 | 31 |  |  | 36.32858 |  | 40
| 中包 寿命 | 小时/包 | 全月浇钢总时间（min）/连铸机开浇次数 | 8.8 | 42.14 |  |  |  | 785 | 41.51 | 32.98183 | 23.1405 | 32.17883 | 31.93 |  |  | 15 | 14 | 22.769 | 25.54 |  | 37 | 24 | 25.27 |  |  |  | 21.87 |  |  |  | 32.36 |  | 11.75 | 16 |  |  | 17.5 | 19.49838 |  | 31 | 27.87 |  |  |  |  | 20 | 36.09 |  | 26.17281 | 快换30小时，塞棒12小时 |  |  | 827.595 |  | 12/18/24/48四种
| 平均连浇 炉数 | 炉/浇次 | 全月浇钢炉数/连铸开浇次数 | 9.857143 | 166 |  |  |  | 8.921053 | 104.875 | 70.68 | 51.77 | 87.68 | 57.79 |  |  | 53.5 | 24 | 22.769 | 48.61 |  | 70 | 129 | 40 |  |  |  | 40 | 36 | 37 |  | 56.87 |  | 17.05 | 32 |  | 25.61 | 37.91 | 34.13235 |  | 70 | 64.04 |  |  |  | 90.955 | 35 | 36.08621 |  | 30.15854 | 55 | 72.77 | 84.63 | 22.78082 |  | 18/22/36/78四种
| 溢漏率 | % | 全月溢漏钢流数总和/（全月浇钢总炉数*铸机流数） | 0 | 0 |  |  |  | 3.947% | 0.0001819505 | 0.03 | 0.03 | 0.03 |  |  |  |  | 0 | 0 | 0.05 |  | 0.01 | 0.0001 | 0 |  |  |  | 0.04 | 0.005 | 0.005 |  |  |  | 0 |  |  | 0.03 |  | 0.2843602 |  | 0.01 | 0.02 |  |  |  | 90.955 | 0.01 | 0.0001 |  | 0.04 | 0.63 |  |  | 0.02326% |  | 0.01563%
| 保护渣 消耗 | kg/吨 | 保护渣消耗总量/全月合格钢产量 | 0.52 | 0.45 |  |  |  |  | 0.3038022 | 0.25 | 0.33 | 0.25 | 0.28 |  |  | 0.52 | 0.32 | 0.197 | 0.134 |  | 0.4 | 0.43 | 0.47 |  |  |  | 0.48 | 0.5 | 0.5 |  |  |  | 0.31 | 0.45 |  | 0.755 | 0.24 | 0.2878091 |  | 0.33 | [5 empty] | 0.29 |  |  | 0.1665792 | 0.33 |  |  | 0.3297688 |  | 0.3
| 热送率 | % | 装炉≥400℃铸坯块数/生产总块数 | 0.0112 | 90.5 |  |  |  |  | A线63.39%；B线62.77%；棒材74.20% | 75 | 50 | 75 |  |  |  |  | 100 |  |  |  | 95.69 | 95 | 52.31 |  |  |  | 85.57 | [5 empty] | 0 |  |  | 79 |  | 55 |  | 100 | 86.36% |  |  |  |  | 90.4 |  |  | 78.95 |  | 76.18 | 66.93 |  |  | 20
| 结晶器寿命 | 炉/个 | （当月结晶器从上线-使用下线总过钢量）/（结晶器更换个数） | 不详 | [5 empty] | 122.1334 | 8000 | 6000 | 7000 | [5 empty] | 3378.785 | 4389.505 |  | 609 | 560 | 430 |  |  |  | 420 | [5 empty] | 56 |  |  | 1000 |  | 60 |  | 800 | [5 empty] | 798 |  |  | 110 | [5 empty] | 71
成品工序 | 钢种分类，% | 非合金钢比率 |  | 0.5960168 | [6 empty] | 0 | 20 | 60 | 1.66 | [7 empty] | 100 |  | 35.6 |  |  |  | 100 | [5 empty] | 50.25 |  |  | 88.03 |  | 14.66047 |  | 100 | [6 empty] | 23.99% |  |  | 81.13 |  |  |  |  | 9.2%
|  | 低合金钢比率 |  | 0.2537977 | [6 empty] | 100 | 52.02 | 19.3 | 98.34 |  |  |  |  | 25.26 | 78.65 |  |  |  | 64.4 |  |  |  |  | 74 | 50 |  |  |  | 16.78 |  |  | 2.91 |  | 85.33953 | [8 empty] | 76.01% |  |  | 18.87 |  |  |  |  | 90.8%
|  | 合金结构钢比率 |  | 0.1501855 | [6 empty] | 0 | 0 | 0 | [10 empty] | 0 | [5 empty] | 16 |  |  |  | 32.97 |  |  | 9.06
|  | 模铸钢比率 |  | 0.27483 | [6 empty] | 0 | 0 | 0 | [10 empty] | 0 | [12 empty] | 0
车轴车轮钢
| 合金元素 | 合金元素规定含水量量界限值（%）
|  | 非合金钢 | 低合金钢
| A1 | <0.1 | -
| B | <0.0005 | -
| BI | <0.10 | -
| Cr | <0.30 | 0.30～0.50
| Co | <0.10 | -
| Cu | <0.10 | 0.10～<0.50
| Mn | <1.00 | 1.00～<1.40
| Mo | <0.05 | 0.05～<0.10
| Ni | <0.30 | 0.30～<0.50
| Nb | <0.02 | 0.02～<0.06
| Pb | <0.40 | -
| Se | <0.10 | -
| Si | <0.50 | 0.50～<0.90
| Te | <0.10 | -
| Ti | <0.05 | 0.05～<0.13
| W | <0.10 | -
| V | <0.04 | 0.04～<0.12
| Zr | <0.05 | 0.02～<0.05
| La系（每种元素） | <0.02 | 0.02～<0.05
| 其它规定元素 | <0.05 | -
（S、P、C、N除外）
冶金交流中心
冶金交流中心
冶金交流中心
冶金交流中心
冶金交流中心
冶金交流中心
冶金交流中心
Note on B6: 冶金交流中心: 小数点后保留两位
Note on D6: 作者: 入炉原料所有物料全部按照100%投入计算，不折算系数；不包括含铁散料；不包括热回收钢水
Note on B7: 冶金交流中心: 小数点后保留两位
Note on D7: 作者: 包括所有物料不折算，全部按照100%折算；不包括含铁散料；不包括回炉钢水
Note on B8: 冶金交流中心: 小数点后保留两位
Note on B9: 冶金交流中心: 小数点后保留两位
Note on B10: 冶金交流中心: 小数点后保留两位
Note on B11: 冶金交流中心: 小数点后保留一位
Note on B12: 冶金交流中心: 小数点后保留两位
Note on B14: 冶金交流中心: 小数点后保留两位
Note on B15: 冶金交流中心: 小数点后保留一位
Note on B16: 冶金交流中心: 小数点后保留一位
Note on B17: 冶金交流中心: 小数点后保留一位
Note on B18: 冶金交流中心: 小数点后保留一位
Note on B19: 作者: 小数点后保留一位
Note on B20: 冶金交流中心: 小数点后保留一位
Note on B21: 冶金交流中心: 小数点后保留两位
Note on B22: 冶金交流中心: 小数点后保留两位
Note on B23: 冶金交流中心: 小数点后保留一位
Note on B44: 冶金交流中心: 小数点后保留两位
Note on B45: 冶金交流中心: 小数点后保留两位
Note on B46: 冶金交流中心: 小数点后保留两位
Note on B47: 冶金交流中心: 小数点后保留两位