## 技术经济指标（板坯）
冶金交流中心 2019年10月炼钢指标 |  |  | 对标联系人：尚美诺15230111569，倪宝梅15373652759；邮箱：shangmeinuo@163.com | [16 empty] | 对标联系人：尚美诺15230111569，倪宝梅15373652759；邮箱：shangmeinuo@163.com | [15 empty] | 对标联系人：尚美诺15230111569，15373652759；邮箱：shangmeinuo@163.com
指标 | 公司名称 |  | 指标定义: | 山西太钢不锈钢 | 山西太钢不锈钢股份有限公司 |  | 梅山钢铁股份有限公司 |  | 四川德胜 | 山东泰山钢铁 | 唐山建龙特殊钢 | 津西正达 | 安钢 | 安钢 | 福建三明 | 山西建龙 | 迁安轧一 | 韶钢 | 天铁热轧板有限公司 | 重钢 | 鞍钢股份有限公司 | 凌源钢铁 | 元立金属制品 | 唐山文丰 | 山东富伦钢铁 | 本溪北营钢铁（集团）股份有限公司 |  | 荣程钢铁 | 柳钢 | 鄂钢 | 山西新泰 | 湘钢 | 唐山中厚板 | 南京钢铁 | 朝阳钢铁
| 分厂名称 |  |  | 炼钢一厂不锈钢生产线 | 炼钢二厂南区 | 炼钢二厂北区 | 一炼钢 | 二炼钢 | 钢轧厂 | 炼钢厂 |  |  | 第一炼轧厂 | 第二炼轧厂 | 炼钢一厂 | 炼钢二厂 | 联成炼钢 | 炼钢厂 |  | 炼钢一厂 | 鲅鱼圈炼钢部 | 第一炼钢厂 | 炼钢厂 | 炼钢厂 | 炼钢厂 | 方坯 | 板坯 |  |  |  | 方坯 | 宽厚板厂 |  | 第二炼钢厂 | 炼钢厂
炼钢厂综合指标 | 年度累计产量 | wt | 当月底全年累计产量 1月-当月的累计产量 | 37.695（电炉） | 25 | 60 | 198.28 | 430.58 |  | 153.67 |  |  | 105.5 | 371.37 | 206.726 | 270.0753 | 126.0064 | 350.7489 | 22.79 | 457670.364 | 56.79 | 106.629 |  | 198.06 | 400 | 40.8773 |  | 321.01 | 122.36 | 10万 |  |  | 28.27 |  | 209.1213
| 铁水预处理比 | % | 铁水预处理处理量/入转炉铁水量*100% | 0 | 59.68 | 65 | 94.96 | 99.18 |  | 24.5 |  |  | 0 | 49 |  | 8.24 | 0 |  | 22.28 | 100 | 73 |  | 0 | 0 |  | 66.96 |  | 0 |  | 0.05 |  |  | 11.52 |  | 2.3941
| 金属料消耗 | kg/t | 转炉炼钢金属料消耗量（干克／吨）= （入炉铁水+入炉生铁入炉外部废钢+渣钢+内部回收切头、切尾、中包残钢等+合金硅铁、锰铁总量及脱氧剂+其他含铁原料） （千克）/合格钢坯生产量（吨） | 1170.3726 | 1191.8227 | 1170.0601 | 1123.92 | 1093.07 |  | 1085.9 | 1104.9772 |  | 1066.21 | 1069 | 1086.31 | 1090.36 | 1054.5136 | 1103.655 | 1092 | 1104.0523 | 1072.51 | 1075.96 | 1093.81 | 1098.7 | 1070 | 1058.3882 |  | 1081.17 | 1030.75 | 1074.52 |  |  | 1102.534 |  | 1097.86
| 钢铁料消耗 | kg/t | 转炉炼钢金属料消耗量（干克／吨）= （入炉入炉铁水+生铁+外部废钢+渣钢+内部回收切头、切尾、中包残钢等+其他含铁原料） （千克）/合格钢坯生产量（吨） | 671.3237 | 1086.0181 | 1054.2207 | 1094.97 | 1076.58 |  | 1077.5 | 1091.9467 |  | 1053.44 | 1057 | 1063.04 | 1064.62 | 1049.5194 | 1060.9206 | 1082 | 1070.6369 | 1057.34 | 1087.195 | 1082.13 | 1053 | 1072 | 1044.489 |  | 1073.7 | 1009.3 | 1062.43 |  |  | 1063.989 |  | 1090.7177
| 铁水单耗 | kg/t | 当月入转炉铁水总量（kg）/当月合格钢坯生产量（t） | 0 | 1025.2182 | 978.3599 | 940.03 | 860.23 |  | 903.9 | 1079.4417 |  | 875.97 | 902 | 837.35 | 837.31 | 912.7808 | 860.6986 | 818 | 930.0885 | 909.12 | 910.128 | 873.23 | 956 | 900 | 980.6694 |  | 920.2 | 874.89 | 980.82 |  |  | 982.106 |  | 890.1688
| 生铁块单耗 | kg/t | 当月入转炉生铁总量（kg）/当月合格钢坯生产量（t） | 0 | 0 | 4.8534 | 0 | 0 |  | 4.2 | 0 |  | 21.86 | 35 | 1.38 | 10.8 | 76.4939 | 29.0518 | 65 | 0 | 14.96 | 10.199 | 0.42 | 2 | 10 | 2.3097 |  | 0 | 880.74 | 18.29 |  |  | 0.036 |  | 0
| 废钢铁单耗 | kg/t | 当月入转炉内部废钢与外部废钢总量（kg）/当月合格钢生产量（t） | 671.3237 | 36.7948 | 35.7433 | 129.72 | 185.6 |  | 173.1 | 12.505 |  | 155.61 | 155 | 224.31 | 216.51 | 60.2447 | 171.1702 | 199 | 235.4092 | 133.26 | 166.867 | 274.97 | 95 | 0.6 | 61.5098 |  | 148 | 128.56 | 73 |  |  | 80.68 |  | 200.548
| 含铁散料 | kg/t | 当月入转炉包括氧化铁皮、污泥球、烧结块矿、原块矿等总量(kg)/当月合格钢生产量（t) | 0 | 0.29539 | 32.2345 | 39 | 13.04 |  | 0 | 13.0305 |  | 3.25 | 12 |  | 13.14 | 71.2396 | 31.9998 |  |  | 0.21 |  | 5.85 | 45.7 | 0.02 | 2.1451 |  | 5.5 | 6.02 | 23.11 |  |  | 0 |  | 28
| 工序单位能耗 | kgce/t | 全厂工序能耗=全厂各工序能耗总和（kgce）/当月合格钢坯生产量（t） | 265.047 | -15.25 | -22.68 | -10.4 | -13.04 |  | -19.53 |  |  | 0.27 | -7.3 | -2.36 |  |  | -12.4402 | -3.1025 | -13.398 | -19.52 | -26.645 | 8.8 | -4.01 | -15 | -7.1489 |  | -24.43 | -19 | 110 |  |  |  |  | 194.3422
| 蒸汽回收 | kg/t | 子项：蒸汽回收量kg，母项：合格钢产量 | 0 | 105.03 | 115.38 | 0.0331 | 0.0415 |  |  | -0.039081 |  |  | 0.02 | 61.07 | 10.66 |  | 0.074206 | 0.0717 | 7.0452 | 95 | 0.1263 | 90 | 43.2 | 78 | 70.4402 |  |  |  | 4.19 |  |  | 95.959 |  | 0.7411
| 新水消耗 | m^3/t |  | 0.698 | 0.08 | 0.19 | 0.29 | 0.89 |  | 0.1 | 0.37592 |  |  | 0.81 | 0.66 | 0.17 | 0.32 | 0.65176 | 0.5951 |  | 0.32 | 0.065 | 0.45 | 0.53 | 0.35 | 1.326 |  |  | 1.01 | 0.7 |  |  | 0.122 |  | 0.31615
| 氩气消耗 | m^3/t | 全厂氩气使用量（m3）/当月合格钢坯生产量（t） | 12.122 | 0.95 | 1.08 | 1.57 | 1.32 |  | 0.87 | 2.3744 |  | 0.77 | 0.92 | 2.84 | 0.78 | 2.26 | 1.1865 | 4.1206 |  | 1.42 | 1.401 | 0.93 | 3.32 | 0.95 | 1.0295 |  | 1.35 |  |  |  |  | 1.516 |  | 1.2195
| 氮气消耗 | m^3/t | 全厂氮气使用量（m3）/当月合格钢坯生产量（t） | 14.154 | 28.68 | 41.01 | 50.51 | 31.31 |  | 46.82 | 53.6444 |  | 67.3 | 61 | 63.94 | 48.33 | 37.5 | 33.4155 | 86.5245 |  | 57.5 | 42.2 | 34.14 | 59.1 | 44.4 | 60.6807 |  | 70 |  | 49 |  |  | 72.399 |  | 40.7044
| 氧气消耗 | m^3/t | 全厂氧气量（m3）/当月合格钢坯生产量（t） | 66.977 | 44.34 | 45.8 | 63.44 | 46.56 |  | 55.22 | 63.5936 |  | 49.9 | 48 | 56.21 | 55.25 | 63.8 | 52.527 | 58.0462 | 56.2824 | 53.4 | 53.24 | 50.01 | 52.36 | 60 | 57.7601 |  | 56.94 | 49.07 | 54 |  |  | 59.551 |  | 51.4036
| 煤气回收量 | m^3/t | 全厂煤气回收量（m3）/当月合格钢坯生产量（t） | 0 | 94.68 | 99.74 | 105.12 | 98.09 |  |  | 149.2059 |  | -126.86 | 106.55 | 92.3 | 103.22 | 106.43 | -105.442 | 120.1169 | 112.4561 | 127 | 176.3 | 131.04 | 126.77 | 125 | 111.6076 |  | 129.36 | 114.99 | 110 |  |  | 115.163 |  | 460
| 从业人员实物劳产率 | t/人 | 合格钢生产量（吨）/转炉炼钢厂（车间）工人及学徒总人数 | 62.1047 | —— | —— | 270.97 | 438.5 |  | 165.5 |  |  | 122.75 | 162.3 | 282.73 |  | 190.0949 | 570.6553 | 148 | 7575.2336 | 8488 | 291.169 | 388.31 | 308.0979 | 3330 | 251.3364 |  | 517.88 | 589.14 |  |  |  | 377 |  | 719.7313
| 内控合格率 | % | 内控成分合格炉数/生产总炉数 | 100 | 97.65 | 99.14 | 89.42 | 89.34 |  | 98 |  |  | 99.85 | 99.65 |  | 99.87 | 100 |  | 99.69 |  | 96.6 |  | 99.85 | 98.75 | 99.8 | 43.64 |  | 99.93 |  | 90 |  |  | 100 |  | 100
| 钢坯合格率 | % | 钢坯合格生产量/总钢坯生产量 | 99.3479 | 99.8712 | 99.9371 | 99.97 | 99.91 |  | 100 |  |  | 99.86 | 99.6 | 99.93 | 100 | 99.8693 | 100.0027 | 100 | 99.6273 | 99.92 | 100 | 99.5 | 100 | 99.5 | 99.9755 |  | 99.88 | 99.89 | 99.98 |  |  | 99.965 |  | 100
| 精炼比例 | % | 过（LF+RH）总钢量/总产量。（同时过RH和LF的钢水只记一次产量） | 100 | 71.38 | 95.42 | 68.99 | 88.37 |  | 17.75 |  |  | 100 | 100 | 96.54 | 0.44 | 100 | 41.4 | 96.71 | 24.31% | 100 | 100 | 85.43 | 100 | 50 | 71.8937 |  | 48.87 |  | 56.02 |  |  | 90.59 |  | 100
| 电耗 | kwh/t | 全厂电耗/合格钢产量 | 500.44 | 86.2221 | 162.9983 | 67.21 | 58.59 |  | 29.25 | 71.1636 |  | 106.61 | 106.78 | 71.92 | 28.61 | 90.7 | 63.2149 | 88.2885 | 46.9705 | 63 | 47.214 | 74.68 | 89.54 | 30 | 65.6544 |  | 63.59 | 28.5 | 45 |  |  | 67.797 |  | 66.1122
| 耐材消耗 | 元/t | 全厂所有耐材成本（元)/合格钢产量（t） | 不详 | 50.4669 | 42.823 | 47.63 | 36.29 |  | 29.33 |  |  | 48.32 | 65 |  |  | 31.14 |  | 42.73 | 61.3648 | 59 | 93.66 | 34.51 | 39.33 |  | 48 |  | 1.33 | 2.88 | 34 |  |  | 47.73 |  | 99.0229
铁水预处理 | 处理前铁水成分平均含量,% | C |  | 无 | 4.17 | 4.32 |  |  |  | 4.15 |  |  |  | 4.15 |  | 4.36 |  |  | 4.47 |  | 4.45 |  |  |  |  | 4.3 | 4.29 | [5 empty] | 4.2
|  | Si |  |  | 0.52 | 0.58 |  |  |  | 0.45 |  |  | 0.5 | 0.39 |  | 0.38 |  |  | 0.5 | 0.6775 | 0.38 |  |  |  |  | 0.45 | 0.46 | [5 empty] | 0.496
|  | P |  |  | 0.05 | 0.046 | 0.1196 | 0.1203 |  | 0.115 |  |  | 0.1 | 0.1 |  | 0.129 |  |  | 0.17 | 0.11725 | 0.1 |  |  |  |  | 0.081 | 0.082 | [5 empty] | 0.12
|  | S |  |  | 0.02 | 0.027 | 0.02999 | 0.0307 |  | 0.03 |  |  | 0.04 | 0.032 |  | 0.036 |  |  | 0.048 | 0.0325 | 0.026 |  |  |  |  | 0.029 | 0.03 | [5 empty] | 0.02
|  | T,℃ |  |  | 1349.88 | 1340 |  |  |  | 1355 |  |  | 1300 | 1335 |  | 1365 |  |  | 0.72 |  | 1355 |  |  |  |  | 1303 | 1302 | [5 empty] | 1352
| 处理后平均成分含量，% | C |  |  | 4.2 | 4.24 |  |  |  | 4.15 |  |  |  | 4.04 |  | 4.27 |  |  | 4.43 |  | 4.45 |  |  |  |  | 4.29 | 4.28 | [5 empty] | 4.2
|  | Si |  |  | 0.46 | 0.55 |  |  |  | 0.45 |  |  |  | 0.41 |  | 0.37 |  |  | 0.5 |  | 0.38 |  |  |  |  | 0.46 | 0.46 | [5 empty] | 0.47
|  | P |  |  | 0.05 | 0.047 | 0.01328 | 0.01483 |  | 0.115 |  |  |  | 0.096 |  | 0.13 |  |  | 0.147 |  | 0.1 |  |  |  |  | 0.082 | 0.082 | [5 empty] | 0.12
|  | S |  |  | 0.003 | 0.013 | 0.00479 | 0.00396 |  | 0.015 |  |  |  | 0.003 |  | 0.018 |  |  | 0.015 |  | 0.003 |  |  |  |  | 0.011 | 0.01 | [5 empty] | 0.011
|  | T,℃ |  |  | 1324.77 | 1327 | 1334.78 | 1357.32 |  | 1305 |  |  |  | 1317 |  | 1320 |  |  | 1260 |  | 1335 |  |  |  |  | 1286 | 1283 | [5 empty] | 1335
| 石灰粉单耗 | kg/t | 当月实际消耗量（kg）/处理铁水量（t） |  | 4.26 | 2.95 | 2.44 | 2.44 |  | 4.15 |  |  |  | 2.78 |  | 1.25 |  |  | 2.4 |  | 1.83 |  |  |  |  | 2.75 | 2.7 | [5 empty] | 2.933
| 颗粒镁 | kg/t | 当月实际消耗量（kg）/处理铁水量（t） |  | 1.35 | 0 | 0.39 | 0.5 | [5 empty] | 0.75 |  |  |  |  | 0.4 |  | 0.45 |  |  |  |  | 0.65 | 0.66 | [5 empty] | 0.46
| 电石 | kg/t | 当月实际消耗量（kg）/处理铁水量（t） |  | 0 | 0 | [14 empty] | 0
| 萤石粉 | kg/t | 当月实际消耗量（kg）/处理铁水量（t） |  | 0 | 0 | [9 empty] | 2.2 |  |  |  |  | 0
| 处理周期 | min/罐 | 当月生产作业总时间（min）/预处理总罐数（罐） |  | 47.75 | 40 | 32.01 | 29.13 |  | 29.65 |  |  |  | 22 |  | 38 |  |  | 23.13 |  | 38 |  |  |  |  | 30.3 | 30.5 | [5 empty] | 35
| 铁水包平均寿命 | 次 |  |  | 1009.5 | 447.7143 | [7 empty] | 1200 | [6 empty] | 870 |  |  |  |  | 1029 | 1029
| 铁损 | kg/t | （处理前铁水总量-处理后铁水总量)(kg)/处理前铁水总量(t） |  | 18.56 | 21.33 | 28.95 | 16.49 | [5 empty] | 13.1 |  | 4.77 |  |  | 0.04 |  | 4.65 |  |  |  |  | 11 | 12 | [5 empty] | 13.5
转炉工序 | 当月转炉生产量 | wt |  | 电炉2.61 | 19.3303 | 33.0463 | 26.73 | 42.74 |  | 13.3 |  |  | 11.05 | 31.43 |  | 25.33 | 10.05 | 36.2937 | 22.79 |  | 56.79 | 8.502 |  | 0.84 | 35 | 40.8773 |  | 38.68 | 122.36 |  |  |  | 28.27 |  | 21.3221
| 当月下线炉衬寿命 | 炉 | 当月下线寿命,无下线炉役不填写 | 无 | 无 | 无 |  | 9346/5#炉 |  |  |  |  | 9812 |  | 0 | [5 empty] | 0 | 19557 |  |  | 16000
| 日历作业率 | % | 转炉全月作业时间（min）/（当月天数*24*60）（min） | 61.6487 | 74.7404 | 65.905 | 47.54 | 71.28 |  | 71.95 |  |  | 85.76 | 60 | 91.43 | 85.9 | 56.16 | 85.9954 | 52.12 | 86.6241 | 63 | 60.54 | 89.45 | 85.47 | 95 | 88.7097 |  |  | 87.54 | 69% |  |  | 89.01 |  | 63.2975
| 利用系数 | t/公称吨.日 | 当月转炉生产合格钢水量（t）/（公称吨数*当月天数） | 9.371t/MVA.日 | 28.07 | 18.15 | 18.07 | 26.31 |  | 71.51 |  |  | 35.67 | 56 | 33.06 | 51.54 | 20.26 | 32.5212 | 20.42 | 23.4342 | 23 | 27.43 | 45.27 | 19.94 |  | 36.6194 |  | 34.66 | 35.56 |  |  |  | 40 |  | 28.5377
| 转炉每炉产钢量 | t/炉 | 当月转炉生产合格钢水量（t）/当月生产炉数（炉) | 89.8491 | 73.9774 | 184.2043 | 148.24 | 258.1 |  | 56.8 |  |  | 107.71 | 163 | 97.61 | 120.365 | 149.3335 | 120.2972 | 192 | 211.8844 | 258 | 103.1 | 62.12 | 105.4 | 120 | 154.9177 |  | 117.1 | 139.46 |  |  |  | 123.23 |  | 120.2269
| 炉容比 | m3/t | 新砌炉炉内容积(m3)/公称吨数（t） | 1.12 | 0.82 | 0.92 |  |  |  | 0.75 |  |  | 0.91 | 0.9 |  | 0.8 | 0.88 |  | 0.95 |  | 0.92 | 0.872 | 0.68 | 0.86 | 1.003 | 0.94 |  | 0.78 |  |  |  |  | 0.928
| 冶炼周期 | min/炉 | 当月生产作业总时间（min）/转炉生产炉数（炉） | 94.5704 | 38.3349 | 41.3396 | 37.28 | 40.49 |  | 29 |  |  | 36.99 | 38 | 38.89 | 35.26 | 37.2511 | 38.172 | 39.14 | 43.66 | 38 | 33.04 | 25.47 | 29.8 | 37 | 45.0341 |  | 32 | 35.63 | 43.03 |  |  | 32
| 氧枪喷头寿命 | 炉 |  | 无 | 261.1 | 266.875 | 170 | 316 |  | 98 |  |  | 172.5 | 200 | 95.45 | 190.36 | 223.5 | 156 | 197 | 154.2857 | 370 | 216 | 142 | 225 | 210 | 164.875 |  | 300 | 89.6 | 135 |  |  | 257 |  | 441.5
| 转炉出钢平均成分，% | C |  |  | 0.03 | 0.031 |  |  |  | （碳素钢）0.13 |  |  | 0.07 | 0.09 |  | 0.055 | 0.06 |  | 0.146 |  | 0.048 | 0.091 |  | 0.06 | 0.1 | 0.26 | 0.062 | [5 empty] | 0.08 |  | 0.05
|  | P |  |  | 0.009 | 0.0065 |  |  |  | 0.028 |  |  | 0.02 | 0.009 |  | 0.023 | 0.015 |  | 0.015 |  | 0.016 | 0.0178 |  | 0.012 | 0.02 | 0.018 | 0.018 | [5 empty] | 0.015 |  | 0.012
|  | S |  |  | 0.0067 | 0.021 |  |  |  | 0.02 |  |  | 0.02 | 0.018 |  | 0.018 | 0.035 |  | 0.015 |  | 0.008 | 0.0228 |  | 0.019 | 0.035 | 0.023 | 0.021 | [5 empty] | 0.018 |  | 0.035
| 平均出钢温度，℃ | T |  | 1600 | 1692 | 1653 | 1640.78 | 1635.86 |  | 1655 |  |  | 1620 | 1639 |  | 1668 | 1630 |  | 1653 |  | 1667 | 1622 |  | 1615 | 1590 | 1641 | 1662 | 1634.36 |  |  |  |  | 1630 |  | 1580
| 转炉熔剂消耗，kg/t | 石灰 | 当月实际消耗量（kg）/合格钢坯产量（t） | 47.791（电炉） | 26.14 | 27.0239 | 23.52 | 22.61 |  | 29.4 |  |  | 47.55 | 54 | 31.02 | 34.85 | 40.26 | 39.6597 | 46.1 |  | 25.7 | 41.47 | 30.42 | 28.77 | 31 | 38.44 | 34.88 | 32.3 | 31.86 |  |  |  | 29.878 |  | 39
|  | 石灰石 | 当月实际消耗量（kg）/合格钢坯产量（t） | 0 | 30.7998 | 33.3118 | 0 | 0 |  | 16.7 |  |  |  | 25 | 0 | 0.69 | 0 |  | 0.3 |  | 0 | 17.99 | 0 | 1.15 | 6 |  |  | 0 |  |  |  |  | 16.136 |  | 20.9562
|  | 轻烧白云石 | 当月实际消耗量（kg）/合格钢坯产量（t） | 0 | 12.2195 | 17.9599 | 9.25 | 11.11 |  | 33.8 |  |  | 29.88 | 0.25 | 13.8 | 16.3 | 6.5 | 20.578 | 6.6 |  | 16.7 |  | 15.92 | 9.55 | 19 | 12.6 | 15.94 | 9.9 |  |  |  |  | 21.323
|  | 生白云石 | 当月实际消耗量（kg）/合格钢坯产量（t） | 0 | 15.665 | 1.5731 | 5.56 | 3.01 | [7 empty] | 3.94 | 0 |  |  |  | 6.7 |  | 1.28 | 0 | 2 | 11.2 | 11.2 | 8.7 |  |  |  |  | 0
|  | 轻烧镁球 | 当月实际消耗量（kg）/合格钢坯产量（t） | 0.335（电炉） | 0 | 0 | 1.19 | 0.76 | [7 empty] | 0.197 | 0 | 0.62231 |  |  | 0 | 0 | 1.72 | 0 |  |  |  | 1.4 |  |  |  |  | 0 |  | 12
|  | 其它熔剂 | 当月实际消耗量（kg）/合格钢坯产量（t） | 5.56（电炉） | 3.9542 | 0 |  |  |  | 0 |  |  | 2.17 |  |  | 0.77 |  | 2.2225 |  |  | 4.3 | 7.63 |  | 6 | 9 | [7 empty] | 0 |  | 16
LF精炼工序 | 造渣材料，kg/t | 石灰 | 当月实际消耗量（kg）/合格钢坯产量（t） | 0 | 4.9259 | 3.1154 |  |  |  | 3.99 |  |  |  | 5.99 | 7.61 | 4 | 6.65 |  | 2.2 |  | 5.5 | 6.079 | 3.24 | 6.62 | 3 | 5.73 | 9.94 | 3.1 |  |  |  |  | 2.993 |  | 7
|  | 萤石 | 当月实际消耗量（kg）/合格钢坯产量（t） | 0 | 0.9196 | 0.58262 | [7 empty] | 0.52 |  | 0.4 | 1.54 |  | 1.2 |  | 0.07 | 0.485 | 2.64 | 1.47 | 0.7 | 0.37 | 0.4 | 1.2 |  |  |  |  | 0.809
|  | 复合造渣剂 | 当月实际消耗量（kg）/合格钢坯产量（t） | 0 | 无 | 0.89 |  |  |  | 0.35 | [5 empty] | 5 |  |  |  |  | 0.53 | 1.575 | 3.51 | 0.44 |  |  |  | 0 |  |  |  |  | 0
| 石墨电极 消耗 | kg/t | 当月实际消耗量（kg）/合格钢坯产量（t） |  | 0.201 | 0.18 | 0 | 0 |  | 0.1 |  |  |  | 0.33 | 0.28 | 0.42 | 0.1555 | 0.55567 | 0.42 |  | 0.21 | 0.236 | 0.53 | 0.42 | 0.5 | 0.72 | 0.69 | 0.44 |  |  |  |  | 0.253 |  | 0.32
| 日历 作业率 | % | LF全月作业时间（min）/（当月天数*24*60）（min） |  | 52.13 | 56.33 | [7 empty] | 95.62 | 79.15 |  | 55.79 | 47.4336 | 53.41 | 29.8824 | 80 | 67.1 | 83.72 | 22.79 | 70 | 0.58 | 0.98 | [5 empty] | 71.23
| 平均精炼 时间 | min | LF全月作业时间（min）/（当月生产炉数）（炉） |  | 56.6688 | 58 | 31.55 | 45.92 |  | 32 |  |  |  | 35 | 35 | 42.33 | 35 | 50.8591 | 45.25 | 58.7643 | 39 | 41.21 | 26.45 | 39.44 | 25 | 80.77 | 60.78 | 45 |  | 60 |  |  | 35 |  | 35.6
| 精炼 电耗 | kwh/t | 当月升温送电总量（kg）/合格钢坯产量（t） |  | 30.23 | 28.12 | 22.39 | 35.38 |  | 33.88 |  |  |  | 37 | 36.36 | 48.26 | 33.56 | 48.2937 | 37.0135 |  | 26.9 | 31.635 | 54.93 | 42.9 | 35 | 61.52 | 56.23 | 35.98 |  | 54 |  |  | 39
RH或VD工序 | RH处理 炉数 | 炉 |  | VOD 0 | 1437 | 228 | 462 | 625 |  | 无 |  |  |  | 365 | [5 empty] | 510 | 1235 |  |  | 492 |  |  | 811 | [5 empty] | 412
| RH处理 炉数比例 | % | 当月处理炉数/转炉生产炉数 |  | 54.97 | 9.29 | 27.1 | 39.95 |  | 无 |  |  |  | 11 | [5 empty] | 23.61% | 56.52 |  |  | 23% |  |  | 30.73% | [5 empty] | 17.45
| RH平均 处理周期 | min/炉 | RH全月作业时间（min）/（当月生产炉数）（炉） |  | 47 | 35.86 | 31.14 | 25.2 |  | 无 |  |  |  | 38 | [5 empty] | 55.6667 | 26 |  |  | 35.7 |  |  | 19.5 | [5 empty] | 24.2
| RH插入管寿命 | 次 |  |  | 44.7812 | 62.5 |  |  |  | 无 |  |  |  | 70 | [6 empty] | 86 | [5 empty] | 122
连铸工序 | 连铸比 | % | 连铸坯生产合格量/全厂生产总量 | 97.2339 | 100.0059 | 100 | 100 | 100 |  | 100 |  |  | 100 | 99.7 | 70.44 | 100 | 100 | 100 | 100 |  | 100 | 100 | 100 | 0.24 |  | 100 | 100 | 100 | 100 | 99.92 | 100 |  | 100 |  | 100
| 钢坯 合格率 | % | 合格连铸坯产量/(合格连铸坯产量+检验现场废品量+轧后退废量） | 99.3356 | 99.8712 | 99.9371 | 99.97 | 99.91 |  | 100 |  |  | 99.66 | 99.69 | 99.996 | 99.54 | 99.87 |  | 100 | 99.6273 | 99.92 | 100 | 99.95 | 99.9 | 99.8 | 99.975 | 99.975 | 99.88 | 99.89 | 99.95 | 99.87 |  | 99.95 |  | 100
| 钢水收得率 | % |  |  | 97.6287 | 97.3575 |  |  |  | 99.25 |  |  | 97.68 | 99.75 | 99.673 | 99.96 |  |  | 99.69 |  | 98.43 | 99.932 |  | 99.91 | 99.9 | [7 empty] | 98.5 |  | 98.9007
| 合格坯 收得率 | % | 合格连铸坯产量/连铸浇钢接受钢水量 | 95.0078 | 99.8712 | 99.9371 | 96.46 | 98.59 |  | 99.95 |  |  |  | 99.26 |  | 99.96 | 99.8693 | 99.053 | 98.25 | 97.378 | 98.43 | 99.932 | 98.63 | 99.89 | 99.8 | 99.98 | 99.98 |  | 99.78 |  | 99.85 |  | 99.5 |  | 99.6
| 日历 作业率 | % | 全月浇钢总时间（min）/（当月天数*24*60）（min） | 30.1467 | 92.3492 | 82.8158 | 71.43 | 84.82 |  | 68.6 |  |  | 49.57 | 80 | 63.927 | 79.27 | 55.79 | 68.6643 | 54.06 | 76.6876 | 88.61 | 68.414 | 82.41 | 22.04 | 99 | 42.3 | 68.1 |  | 63.67 | 63 | 86.6 |  | 76.6 |  | 86.1022
| 台时 产量 | t/h | 连铸生产总产量（t）/浇注总时间（h） | 56.6737 | 93.2895 | 268.1676 | 242.39 | 329.76 |  | 125 |  |  | 157.43 | 240 | 143.66 | 156.04 | 242.1333 | 177.6099 | 142 |  | 287.14 | 167.036 | 151.08 | 200 | 140 | 131.8 | 213.3 |  | 215.27 | 199 | 192 |  | 184.88
| 浇注 周期 | min/炉 | 全月浇钢总时间（min）/浇注炉数 | 48.0625 | 45.98 | 36.2 | 37.69 | 47.84 |  | 29.4 |  |  | 38 | 40 |  | 46.33 | 37.0045 |  | 42.2 | 24.0204 | 52 | 40 | 24.67 | 27 | 45 | 62.4 | 43.4 | 36 |  | 44 | 29 |  | 38
| 中包 寿命 | 小时/包 | 全月浇钢总时间（min）/连铸机开浇次数 | 4.4858 | 7.92 | 5.52 | 9.51 | 9.15 |  | 15.2 |  |  | 15、10 | 15 | 22.255 | 17.08 | 12.8097 |  | 12 |  | 6.42 | 15.424 | 28.48 | 17 | 24 | 9.5 | 9.1 |  | 36.91 | 480 | 24 |  | 15 |  | 18.9
| 平均连浇 炉数 | 炉/浇次 | 全月浇钢炉数/连铸开浇次数 | 5.6 | 45.5263 | 11.6364 | 40.29 | 32.98 |  | 31 |  |  | 13.95 | 17 | 29.056 | 22.1 | 20.77 | 18.764 | 17.07 | 28.0519 | 7.2 | 74.273 | 69.27 | 26 | 29 | 9.1 | 12.6 | 30.02 | 82.1 | 12 | 49 |  | 22 |  | 19.4066
| 溢漏率 | % | 全月溢漏钢流数总和/（全月浇钢总炉数*铸机流数） | 0 | 0.047081 | 0 | 0 | 0 |  | 0 |  |  |  | 0 | 0 | 0 | 0 | 0.016443 |  | 0 | 0 |  |  | 0 | 0 | 0.28 | 0 | 0.05 | 0 | 0.16 | 0 |  | 0 |  | 0
| 保护渣 消耗 | kg/吨 | 保护渣消耗总量/全月合格钢产量 | 0.54 | 0.62 | 0.51 | 0.42 | 0.43 |  | 0.62 |  |  | 0.52 | 0.5 | 0.455 | 0.49 | 0.5 |  | 0.47 |  | 0.45 | 0.62 | 0.43 | 0.58 | 0.7 | 0.31 | 0.59 | 0.584 |  | 0.46 | 0.75 |  | 0.5
| 热送率 | % | 装炉≥400℃铸坯块数/生产总块数 | 0 | 98.7914 | 93.5451 | 76.37 | 61.67 |  |  |  |  | 80 | 16.55 |  | 79.08 | 90 | 30.7707 | 87.6 | 85.4796 | 75 | 100 |  | 73 | 100 | 0 | 54.2 | 100 | 92 | 85 | 100 |  | 70
| 低倍级别（偏析、疏松） |  |  |  | 1级 | 1级 | [9 empty] | 0.25 |  |  |  |  | 99%控制在B1.0以下 |  |  | C1.0 | ＜1.0 |  |  |  |  | 1.5
| 裂纹率 | % |  |  | 0 | 1.76 | [7 empty] | 0.15 |  | 0.06 | 0 |  |  |  | 0.0024 |  |  | 0.09 |  |  | 0.21 |  |  | 0.5
| 结晶器寿命 | 炉/个 | （当月结晶器从上线-使用下线总过钢量）/（结晶器更换个数） |  | 296 | 137.8 | [7 empty] | 200 | 11387.666 | [5 empty] | 385 | 1123 |  | 978 |  | 16 | 32 | 1000 |  | 500 |  |  | 220
成品工序 | 非合金钢比率 |  |  | 0 | 48.7433 | 60.0197 |  |  |  | 78.13% |  |  |  | 28 |  | 50.02 | 100 |  | 93.7 |  | 60.55 |  |  | 23% | 50 |  |  | 95.3 |  | 30 |  |  | 24 |  | 94.6472
| 低合金钢比率 |  |  | 0 | 4.5155 | 39.0128 |  |  |  | 21.87% |  |  |  | 30 | 47.22 | 49.98 |  |  | 6.3 |  | 25.95 | 9.893 |  | 18% | 35 | 42.6571 |  | 1.46 |  | 25 |  |  | 75 |  | 3.5003
| 合金结构钢比率 |  |  | 100 | 0.23432 | 0.96751 | [7 empty] | 42 | [6 empty] | 13.5 |  |  | 25% | 15 |  |  | 3.24 |  | 45 |  |  | 1 |  | 1.8525
| 模铸钢比率 |  |  | 2.7661 | 0 | 0 | [7 empty] | 0 | [6 empty] | 0 |  |  | 34% |  |  |  | 0 |  |  |  |  | 0 |  | 0
主要钢种 |  |  |  | 不锈钢304、321 | [5 empty] | Q235B、Q195、Q35B/C/D、SPHC/D、SS400 | [5 empty] | Q195\Q195L\Q235B\SPHC\Q355B\09CrCuSb/SPH-A/380Cl/510L | [7 empty] | Q345B、Q235B、50#、45# | [8 empty] | 容器板、桥梁、风电板、高建高强钢等
| 合金元素 | 合金元素规定含水量量界限值（%）
|  | 非合金钢 | 低合金钢 | 合金钢
| A1 | <0.1 | - | ≥0.10
| B | <0.0005 | - | ≥0.005
| BI （铋） | <0.10 | - | ≥0.10
| Cr （铬） | <0.30 | 0.30～0.50 | ≥0.50
| Co （一氧化碳） | <0.10 | - | ≥0.10
| Cu （铜元素） | <0.10 | 0.10～<0.50 | ≥0.50
| Mn | <1.00 | 1.00～<1.40 | ≥1.40
| Mo | <0.05 | 0.05～<0.10 | ≥0.10
| Ni | <0.30 | 0.30～<0.50 | ≥0.50
| Nb | <0.02 | 0.02～<0.06 | ≥0.06
| Pb | <0.40 | - | ≥0.40
| Se | <0.10 | - | ≥0.10
| Si | <0.50 | 0.50～<0.90 | ≥0.90
| Te | <0.10 | - | ≥0.10
| Ti | <0.05 | 0.05～<0.13 | ≥0.13
| W | <0.10 | - | ≥0.10
| V | <0.04 | 0.04～<0.12 | ≥0.12
| Zr | <0.05 | 0.02～<0.05 | ≥0.05
| La系（每种元素） | <0.02 | 0.02～<0.05 | ≥0.05
| 其它规定元素 | <0.05 | - | ≥0.05
（S、P、C、N除外）
Note on B8: 冶金交流中心: 小数点后保留两位
Note on B11: 冶金交流中心: 小数点后保留一位
Note on B12: 冶金交流中心: 小数点后保留两位
Note on B14: 冶金交流中心: 小数点后保留两位
Note on B15: 冶金交流中心: 小数点后保留一位
Note on B16: 冶金交流中心: 小数点后保留一位
Note on B17: 冶金交流中心: 小数点后保留一位
Note on B18: 冶金交流中心: 小数点后保留一位
Note on B19: 冶金交流中心: 小数点后保留三位
Note on B20: 冶金交流中心: 小数点后保留两位
Note on B21: 冶金交流中心: 小数点后保留两位
Note on B22: 冶金交流中心: 小数点后保留两位
Note on B23: 冶金交流中心: 小数点后保留一位
Note on B44: 冶金交流中心: 小数点后保留两位
Note on B45: 冶金交流中心: 小数点后保留两位
Note on B46: 冶金交流中心: 小数点后保留两位
Note on B47: 冶金交流中心: 小数点后保留两位
Note on D6: 作者: 入炉原料所有物料全部按照100%投入计算，不折算系数；不包括含铁散料；不包括热回收钢水
Note on D7: 作者: 包括所有物料不折算，全部按照100%折算；不包括含铁散料；不包括回炉钢水
Note on Q85: 李倩倩: 结晶器未下线，无数据
冶金交流中心
冶金交流中心
冶金交流中心
冶金交流中心
冶金交流中心
冶金交流中心
冶金交流中心吉林恒联