## 技术经济指标（板坯）
冶金交流中心 2020年2月炼钢指标 |  |  | 对标联系人：尚美诺15230111569，倪宝梅15373652759；邮箱：shangmeinuo@163.com | [16 empty] | 对标联系人：尚美诺15230111569，倪宝梅15373652759；邮箱：shangmeinuo@163.com | [17 empty] | 对标联系人：尚美诺15230111569，15373652759；邮箱：shangmeinuo@163.com
指标 | 公司名称 |  | 指标定义: | 山西太钢不锈钢 | 山西太钢不锈钢股份有限公司 |  | 梅山钢铁股份有限公司 |  | 四川德胜 | 山东泰山钢铁 | 唐山建龙特殊钢 | 津西正达 | 安钢 | 安钢 | 福建三明 | 山西建龙 | 迁安轧一 | 韶钢 | 天铁热轧板有限公司 | 重钢 | 鞍钢股份有限公司 | 凌源钢铁 | 元立金属制品 | 唐山文丰 | 山东富伦钢铁 | 本溪北营钢铁（集团）股份有限公司 |  | 荣程钢铁 | 柳钢 | 鄂钢 | 山西新泰 | 湘钢 | 唐山中厚板 | 南京钢铁 | 朝阳钢铁 | 酒钢宏兴股份公司
| 分厂名称 |  |  | 炼钢一厂不锈钢生产线 | 炼钢二厂南区 | 炼钢二厂北区 | 一炼钢 | 二炼钢 | 钢轧厂 | 炼钢厂 |  |  | 第一炼轧厂 | 第二炼轧厂 | 炼钢一厂 | 炼钢二厂 | 联成炼钢 | 炼钢厂 |  | 炼钢一厂 | 鲅鱼圈炼钢部 | 第一炼钢厂 | 炼钢厂 | 炼钢厂 | 炼钢厂 | 方坯 | 板坯 |  |  |  | 方坯 | 宽厚板厂 |  | 第二炼钢厂 | 炼钢厂 | 酒钢碳钢薄板厂 | 炼轧厂
炼钢厂综合指标 | 年度累计产量 | wt | 当月底全年累计产量 1月-当月的累计产量 | 8.06（电炉） | 24 | 57 | 40.73 | 91.05 |  | 28.1 |  |  | 19.79 | 80.3403 | 33.2249 | 51.3 |  | 69.7200665 | 35.9783 | 40.7774696 | 45.44 | 20.935 |  | 27.49 | 400 | 39.9354 |  | 58.127 | 105.082 |  |  |  | 27.92 |  | 18.2529045 | 18.05 | 0.36
| 铁水预处理比 | % | 铁水预处理处理量/入转炉铁水量*100% | 0 | 62.62 | 47.55 | 96.88 | 97.86 |  | 38.5 |  |  | 0 | 53 |  | 11.52 |  |  | 35.35 | 100 | 58 | 0.531 | 0 | 0 |  | 61.6 |  | 0 |  |  |  |  | 8.15 |  | 1.94647 | 0.075 | 0.0753
| 金属料消耗 | kg/t | 转炉炼钢金属料消耗量（干克／吨）= （入炉铁水+入炉生铁入炉外部废钢+渣钢+内部回收切头、切尾、中包残钢等+合金硅铁、锰铁总量及脱氧剂+其他含铁原料） （千克）/合格钢坯生产量（吨） | 1168.329 | 1178.743 | 1149.176 | 1102.09 | 1097.35 |  | 1081.3 | 1126.581 |  | 1074.03 | 1060 | 1083.36 | 1098 |  | 1110.533 | 1097.04 | 1096.384 | 1074.5 | 1098.569 | 1104.32 | 1124.1 | 1070 | 1069.968 |  | 1085.1591 | 1057.49 |  |  |  | 1100.921 |  | 1102.66 | 1099.555 | 1085.112
| 钢铁料消耗 | kg/t | 转炉炼钢金属料消耗量（干克／吨）= （入炉入炉铁水+生铁+外部废钢+渣钢+内部回收切头、切尾、中包残钢等+其他含铁原料） （千克）/合格钢坯生产量（吨） | 478.4533 | 1083.76 | 1048.406 | 1083.65 | 1086.04 |  | 1074 | 1091.46 |  | 1056.59 | 1055 | 1056.56 | 1082 |  | 1056.749 | 1073.5 | 1067.476 | 1059.1 | 1105.131 | 1092.2 | 1076 | 1072 | 1045.861 |  | 1077.2 | 1028.08 |  |  |  | 1053.501 |  | 1094.395815 | 1073.256 | 1077.381
| 铁水单耗 | kg/t | 当月入转炉铁水总量（kg）/当月合格钢坯生产量（t） | 0 | 1020.923 | 1003.918 | 937.21 | 854.09 |  | 912.4 | 1081.206 |  | 944.43 | 912 | 918.47 | 1007 |  | 895.5907 | 1007.72 | 985.1014 | 1023.25 | 1016.219 | 815.84 | 973 | 900 | 992.5484 |  | 1002.8 | 950.15 |  |  |  | 1007.145 |  | 949.371921 | 960.8399 | 978.8342
| 生铁块单耗 | kg/t | 当月入转炉生铁总量（kg）/当月合格钢坯生产量（t） | 0 | 0 | 0 | 0 | 0 |  | 47.5 | 0 |  | 6.1 | 33 | 5.91 | 2.15 |  | 60.74721 | 4.67 | 0 | 0 | 4.602 | 0.25 | 81 | 10 | 2.415307 |  | 18 | 967.25 |  |  |  | 1.59 |  | 0 | 37.12 | 26.73462
| 废钢铁单耗 | kg/t | 当月入转炉内部废钢与外部废钢总量（kg）/当月合格钢生产量（t） | 478.4533 | 17.29203 | 3.322874 | 120.11 | 198.35 |  | 101.6 | 10.25407 |  | 106.06 | 143 | 132.18 | 7.99 |  | 100.4115 | 61.11 | 82.37436 | 35.86 | 84.311 | 288.48 | 22 | 0.6 | 62.54773 |  | 43.2 | 60.83 |  |  |  | 106.87 |  | 138.320797 | 73 | 71.81253
| 含铁散料 | kg/t | 当月入转炉包括氧化铁皮、污泥球、烧结块矿、原块矿等总量(kg)/当月合格钢生产量（t) | 0 | 0.3007298 | 36.38026 | 21.17 | 7.68 |  | 0 | 35.12163 |  | 7.09 | 12 |  | 34.86 |  | 31.20403 |  |  | 17 |  | 5.8 | 48.1 | 0.02 | 1.912127 |  | 13.2 | 16.66 |  |  |  | 0 |  | 27 | 25.19 | 9.041638
| 工序单位能耗 | kgce/t | 全厂工序能耗=全厂各工序能耗总和（kgce）/当月合格钢坯生产量（t） | 255.6308 | -18.05982 | -28.87452 | -10.97 | -20.29 |  | -18.1 |  |  | 5.91 | -7.3 | -7.1 |  |  | -15.6901 | -5.51 | -13.61134 | -7.7 | -23.79 | 8.8 | -3.55 | -15 | -6.686935 |  | -20.68 | -19.34 | [5 empty] | 200.7185 | -6.001 | 15.1
| 蒸汽回收 | kg/t | 子项：蒸汽回收量kg，母项：合格钢产量 | 0 | 109.1339 | 148.8962 | 0.0391 | 0.037 |  |  | -0.0416206 |  |  | 0.02 | 98.41 | 57.8 |  | 0.07420342 | 0.013 | 5.823514 | 96 | 0.096333 | 90 | 0.4 | 78 | 51.29535 | [6 empty] | 95.415 |  | 0.022374521 | 103.123 | 99.87
| 新水消耗 | m^3/t |  | 0.4921506 | 0.08808574 | 0.2734298 | 0.62 | 0.8 |  | 0.1 | 0.2746868 |  |  | 0.81 | 0.72 | 0.191 |  | 0.6242823 | 0.43 |  | 0.31 | 0.053 | 0.5 | 0.453 | 0.35 | 1.3105 |  |  | 0.89 |  |  |  | 0.45 |  | 0.342307165 | 0.077 | 1.6
| 氩气消耗 | m^3/t | 全厂氩气使用量（m3）/当月合格钢坯生产量（t） | 13.15014 | 1.220932 | 1.857558 | 1.43 | 1.38 |  | 0.9 | 1.617712 |  | 0.24 | 0.92 | 2.83 | 0.69 |  | 1.128691 | 2.21 |  | 1.42 | 1.742 | 1.18 | 1.42 | 0.95 | 1.191119 |  | 2.15 |  |  |  |  | 1.218 |  | 1.424430835 | 1.55 | 0.37
| 氮气消耗 | m^3/t | 全厂氮气使用量（m3）/当月合格钢坯生产量（t） | 12.37412 | 34.12487 | 49.23969 | 57.14 | 30.67 |  | 52.16 | 39.1159 |  | 78.77 | 61 | 80.58 | 46.72 |  | 32.63882 | 58.94 |  | 56.9 | 31.4 | 33.72 | 52.5 | 44.4 | 62.09369 |  | 85.18 |  |  |  |  | 52.726 |  | 38.70617 | 73.402 | 33.92
| 氧气消耗 | m^3/t | 全厂氧气量（m3）/当月合格钢坯生产量（t） | 74.36141 | 51.73913 | 52.1085 | 56.18 | 47.14 |  | 56.57 | 57.19927 |  | 46.95 | 48 | 53.58 | 54.99 |  | 53.86829 | 55.03 | 55.55783 | 53.2 | 48.98 | 51.86 | 67.3 | 60 | 58.50911 |  | 60.84 | 49.35 |  |  |  | 53.297 |  | 51.5644 | 53.909 | 52.38
| 煤气回收量 | m^3/t | 全厂煤气回收量（m3）/当月合格钢坯生产量（t） | 0 | 113.3882 | 124.0789 | 94.41 | 110.21 |  |  | 148.1265 |  | -128.77 | 106.75 | 112.22 | 119.204 |  | -105.5114 | 116.89 | 110.87 | 130 | 173.9 | 133.73 | 1.228571 | 125 | 112.3318 |  | 101.7 | 115.94 |  |  |  | 120.881 |  | 601 | 112.012 | 104.41
| 从业人员实物劳产率 | t/人 | 合格钢生产量（吨）/转炉炼钢厂（车间）工人及学徒总人数 | 98.07898 | —— | —— | 224.86 | 483.04 |  | 2055 |  |  | 103.97 | 225 | 221.02 |  |  | 536.0831328 | 234 | 6740.078 | 8500 | 324.846 | 360.87 | 389.9291 | 3330 | 245.8356 |  | 345.49 | 539.16 |  |  |  | 401.86 |  | 622.8815 | 294.21
| 内控合格率 | % | 内控成分合格炉数/生产总炉数 | 100 | 98.65 | 99.21 | 90.44 | 88.37 |  | 98.5 |  |  | 99.86 | 99.42 |  | 99.92 |  |  | 100 |  | 97.1 |  | 99.95 | 99.77 | 99.8 | 46.87 |  | 100 |  |  |  |  | 100 |  | 100 | 100 | 100
| 钢坯合格率 | % | 钢坯合格生产量/总钢坯生产量 | 99.29778 | 99.96802 | 99.89988 | 99.97 | 99.97 |  | 100 |  |  | 99.79 | 99.41 | 100 | 100 |  | 100.0027 | 100 | 99.95669 | 99.84 | 99.992 | 99.83 | 99.81 | 99.5 | 99.9707 |  | 99.91 | 99.92 |  |  |  | 99.965 |  | 99.96381 | 98.5
| 精炼比例 | % | 过（LF+RH）总钢量/总产量。（同时过RH和LF的钢水只记一次产量） | 100 | 91.73 | 90.59 | 61.22 | 77.02 |  | 34.14 |  |  | 100 | 100 | 100 | 0 |  | 34.89393 | 43.86 | 22.29% | 100 | 100 | 90.1 | 100 | 50 | 72.57844 |  | 85.61 |  |  |  |  | 89.25 |  | 100 | 100 | 100
| 电耗 | kwh/t | 全厂电耗/合格钢产量 | 523.96 | 90.76343 | 190.1515 | 70.13 | 52.97 |  | 31.66 | 48.72788 |  | 98.23 | 105.69 | 70.03 | 31.3 |  | 53.86829 | 48.12 | 47.18466 | 60.1 | 46.568 | 78.42 | 93.41 | 30 | 64.7251 |  | 61.53 | 27.7 |  |  |  | 64.329 |  | 69.73564 | 64.35 | 115.37
| 耐材消耗 | 元/t | 全厂所有耐材成本（元)/合格钢产量（t） | 不详 | 67.82 | 52.56 | 43.57 | 34.62 |  | 39.66 |  |  | 40.64 | 46.77 | [5 empty] | 111.6699 | 58 | 68.51 | 31.25 | 30.7 |  | 45.15 |  |  | 3.53 |  |  |  | 42.57 |  | 48.38 | 66.5 | 59.95216
铁水预处理 | 处理前铁水成分平均含量,% | C |  | 无 | 4.17 | 4.23 |  |  |  | 4.2 |  |  |  | 4.35 |  | 4.46 |  |  | 4.49 |  | 4.41 | 5.088 |  |  |  | 4.25 | 4.27 | [5 empty] | 4.2 |  |  | 0.04046 | 4.213066
|  | Si |  |  | 0.52 | 0.46 |  |  |  | 0.55 |  |  | 0.5 | 0.38 |  | 0.45 |  |  | 0.53 | 0.5046836 | 0.39 | 0.466 |  |  |  | 0.43 | 0.45 | [5 empty] | 0.496 |  |  | 0.00627 | 0.530782
|  | P |  |  | 0.044 | 0.042 | 0.1225 | 0.1208 |  | 0.125 |  |  | 0.1 | 0.1 |  | 0.16 |  |  | 0.18 | 0.1265996 | 0.13 | 0.109 |  |  |  | 0.081 | 0.08 | [5 empty] | 0.12 |  |  | 0.00115 | 0.09550831
|  | S |  |  | 0.026 | 0.028 | 0.03034 | 0.02975 |  | 0.035 |  |  | 0.04 | 0.038 |  | 0.028 |  |  | 0.049 | 0.02802224 | 0.03 | 0.032 |  |  |  | 0.034 | 0.033 | [5 empty] | 0.02 |  |  | 0.00054 | 0.04953372
|  | T,℃ |  |  | 1353.72 | 1355 |  |  |  | 1352 |  |  | 1300 | 1341 |  | 1357 |  |  | 1272 |  | 1346 | 1320 |  |  |  | 1307 | 1303 | [5 empty] | 1352 |  |  | 1300 | 1276
| 处理后平均成分含量，% | C |  |  | 4.18 | 4.2 |  |  |  | 4.2 |  |  |  | 4.2 |  | 4.44 |  |  | 4.45 |  | 4.41 | 5.08 |  |  |  | 4.26 | 4.26 | [5 empty] | 4.2 |  |  | 0.0405 | 4.214
|  | Si |  |  | 0.48 | 0.45 |  |  |  | 0.55 |  |  |  | 0.39 |  | 0.37 |  |  | 0.53 |  | 0.39 | 0.459 |  |  |  | 0.45 | 0.46 | [5 empty] | 0.47 |  |  | 0.00627 | 0.533
|  | P |  |  | 0.042 | 0.043 | 0.0136 | 0.0151 |  | 0.125 |  |  |  | 0.092 |  | 0.13 |  |  | 0.148 |  | 0.13 | 0.108 |  |  |  | 0.08 | 0.081 | [5 empty] | 0.12 |  |  | 0.00115 | 0.097
|  | S |  |  | 0.0025 | 0.012 | 0.00411 | 0.00354 |  | 0.015 |  |  |  | 0.003 |  | 0.014 |  |  | 0.015 |  | 0.005 | 0.005 |  |  |  | 0.007 | 0.007 | [5 empty] | 0.011 |  |  | 0.00043 | 0.046
|  | T,℃ |  |  | 1333.8 | 1334 | 1328.93 | 1364.72 |  | 1305 |  |  |  | 1340 |  | 1338 |  |  | 1261 |  | 1326 | 1298 |  |  |  | 1289 | 1282 | [5 empty] | 1335 |  |  | 1265 | 1284
| 石灰粉单耗 | kg/t | 当月实际消耗量（kg）/处理铁水量（t） |  | 5.12 | 2.55 | 2.45 | 2.92 |  | 4.1 |  |  |  | 2.69 |  | 1.25 |  |  | 1 |  | 1.85 |  |  |  |  | 2.78 | 2.79 | [5 empty] | 2.933 |  |  | 2.27 | 0
| 颗粒镁 | kg/t | 当月实际消耗量（kg）/处理铁水量（t） |  | 1.27 | 0 | 0.35 | 0.47 | [5 empty] | 0.72 |  |  |  |  | 0.46 |  | 0.45 | 0.515 |  |  |  | 0.72 | 0.71 | [5 empty] | 0.46 |  |  | 0.24 | 0
| 电石 | kg/t | 当月实际消耗量（kg）/处理铁水量（t） |  | 0 | 0 | [14 empty] | 0 | [14 empty] | / | 0
| 萤石粉 | kg/t | 当月实际消耗量（kg）/处理铁水量（t） |  | 0 | 0 | [9 empty] | 2.2 |  |  |  |  | 0 | [14 empty] | / | 0
| 处理周期 | min/罐 | 当月生产作业总时间（min）/预处理总罐数（罐） |  | 46.23 | 39 | 33.63 | 29.72 |  | 29.5 |  |  |  | 20 |  | 37.25 |  |  | 21.19 |  | 38 | 28 |  |  |  | 30.3 | 30.7 | [5 empty] | 35 |  |  | 20.3 | 23.2
| 铁水包平均寿命 | 次 |  |  | 1019.5 | 431.5 | [7 empty] | 1200 | [6 empty] | 980 | 750 |  |  |  | 1206 | 1206 | [8 empty] | 68 | 1267
| 铁损 | kg/t | （处理前铁水总量-处理后铁水总量)(kg)/处理前铁水总量(t） |  | 15.68 | 18.34 | 18.44 | 11.31 | [5 empty] | 12.8 |  | 3.28 |  |  | 0.04 |  | 4.32 | 8 |  |  |  | 10 | 10 | [5 empty] | 13.5 |  |  | 0.85 | 13.67
转炉工序 | 当月转炉生产量 | wt |  | 电炉3.98 | 19.2199094 | 32.7115029 | 21.08 | 46.62 |  | 12.5 |  |  | 9.36 | 34.53 |  | 21.5 |  | 33.5051958 | 35.9783 |  | 45.44 | 9.486 |  | 8.67 | 35 | 39.9354 |  | 26.2574 | 105.082 |  |  |  | 27.94 |  | 18.2529045 | 18.33 | 0.360407
| 当月下线炉衬寿命 | 炉 | 当月下线寿命,无下线炉役不填写 | 625 | 无 | 无 | [6 empty] | 1883 | 0 | 0 | [5 empty] | 6769 | 0 |  |  | 16000 | [11 empty] | 无
| 日历作业率 | % | 转炉全月作业时间（min）/（当月天数*24*60）（min） | 91.3386 | 86.9 | 61.4304 | 40.77 | 82.55 |  | 70.25 |  |  | 79.11 | 89 | 77.39 | 93.95 |  | 81.77443 | 76.02 | 78.90884 | 56.37 | 84.36 | 78.47 | 0.36125 | 95 | 92.86398 |  |  | 80.03 |  |  |  | 89.01 |  | 58.81226 | 48.23 | 50.2762
| 利用系数 | t/公称吨.日 | 当月转炉生产合格钢水量（t）/（公称吨数*当月天数） | 15.257t/MVA.日 | 28.29 | 21.36022 | 15.78 | 30.52 |  | 30 |  |  | 32.3 | 90 | 27.4 | 58.25 |  | 32.0931 | 34.46 | 22.31936 | 20.09 | 32.71 | 39.77 | 45.86022 |  | 38.24109 |  | 25.15 | 32.64 |  |  |  | 40 |  | 26.22188 | 17.56 | 23.7749
| 转炉每炉产钢量 | t/炉 | 当月转炉生产合格钢水量（t）/当月生产炉数（炉) | 93.47433 | 76.63441 | 183.9792 | 152.46 | 256.21 |  | 55.5 |  |  | 108.55 | 162 | 98.09 | 113.73 |  | 122.5501 | 191 | 213.8305 | 260 | 103.1 | 61.3 | 106.2 | 120 | 154.2647 |  | 111.45 | 140.13 |  |  |  | 123.23 |  | 118.8953 | 121 | 51.48671
| 炉容比 | m3/t | 新砌炉炉内容积(m3)/公称吨数（t） | 1.12 | 0.82 | 0.92 |  |  |  | 0.75 |  |  | 0.91 | 0.9 |  | 0.78 |  |  | 0.95 |  | 0.92 | 0.872 | 0.68 | 0.86 | 1.003 | 0.94 |  | 0.8 |  |  |  |  | 0.928 |  | 0.97 | 0.9 | 0.863
| 冶炼周期 | min/炉 | 当月生产作业总时间（min）/转炉生产炉数（炉） | 89.53756 | 43.47776 | 39.95846 | 37.75 | 40.41 |  | 29 |  |  | 38.28 | 38 | 39.9 | 32.98 |  | 37.47147 | 33.67 | 44.55 | 39.72 | 38.25 | 25.77 | 28.2 | 37 | 44.95363 |  | 32 | 35.65 |  |  |  | 32 |  | 35.3 | 38.66 | 31.76
| 氧枪喷头寿命 | 炉 |  | 无 | 192.6154 | 148.1538 | 450.33 | 863.5 |  | 95 |  |  | 172.6 | 200 | 101.25 | 121.35 |  | 120 | 285 | 95.35 | 427 | 265 | 113 | 341 | 210 | 215.6667 |  | 300 | 111.94 |  |  |  | 257 |  | 153.5 | 323 | 500
| 转炉出钢平均成分，% | C |  |  | 0.037 | 0.053 |  |  |  | （碳素钢）0.13 |  |  | 0.07 | 0.09 |  | 0.05 |  |  | 0.146 |  | 0.046 | 0.1 |  | 0.075 | 0.10 | 0.23 | 0.068 | [5 empty] | 0.08 |  |  | 0.073 | 0.08
|  | P |  |  | 0.0084 | 0.017 |  |  |  | 0.028 |  |  | 0.02 | 0.009 |  | 0.023 |  |  | 0.15 |  | 0.017 | 0.018 |  | 0.015 | 0.020 | 0.015 | 0.016 | [5 empty] | 0.015 |  |  | 0.011 | 0.017
|  | S |  |  | 0.0082 | 0.025 |  |  |  | 0.02 |  |  | 0.02 | 0.018 |  | 0.018 |  |  | 15 |  | 0.007 | 0.017 |  | 0.03 | 0.035 | 0.023 | 0.021 | [5 empty] | 0.018 |  |  | 0.03 | 0.04
| 平均出钢温度，℃ | T |  | 1600 | 1693 | 1652 | 1641.24 | 1635.72 |  | 1660 |  |  | 1620 | 1635 |  | 1663 |  |  | 1655 |  | 1661 | 1637 |  | 1618 | 1590 | 1649 | 1661 | 1646.05 |  |  |  |  | 1630 |  |  | 1641.79 | 1636.46
| 转炉熔剂消耗，kg/t | 石灰 | 当月实际消耗量（kg）/合格钢坯产量（t） | 39.220（电炉） | 25.35961 | 25.60449 | 22.63 | 20.46 |  | 40.5 |  |  | 46.98 | 51 | 29 | 12.7 |  | 36.94305 | 48.76 |  | 26.5 | 22.21 | 34.92 | 36.5 | 31 | 35.58 | 33.89 | 27.7 | 26.51 |  |  |  | 23.258 |  | 38 | 50.61352 | 29.13373
|  | 石灰石 | 当月实际消耗量（kg）/合格钢坯产量（t） | 0 | 31.21886 | 34.18966 | 0 | 0 |  | 2.7 |  |  |  | 19 | 4.4 | 61.88 |  |  | 0.41 |  | 0 | 40.77 | 0 | 12 | 6 | 6.797305 | 6.797305 | 7.8 |  |  |  |  | 26.865 |  | 26 | 7.584328 | 18.22035
|  | 轻烧白云石 | 当月实际消耗量（kg）/合格钢坯产量（t） | 0 | 12.96473 | 17.57315 | 7.36 | 9.8 |  | 30.7 |  |  | 26.42 | 0.25 | 10.5 | 4.19 |  | 22.98509 | 24.08 |  | 16 |  | 8.69 | 0 | 19 | 28.26015 | 32.2 | 3.7 |  |  |  |  | 17.742 |  |  | 25.18025 | 5.192589
|  | 生白云石 | 当月实际消耗量（kg）/合格钢坯产量（t） | 0 | 13.9339 | 0 | 5.44 | 2.81 | [7 empty] | 15.4 |  |  |  |  | 4 |  | 1.85 | 11.2 | 2 |  |  | 15.5 |  |  |  |  | 0 |  |  | 9.109038 | 11.39845
|  | 轻烧镁球 | 当月实际消耗量（kg）/合格钢坯产量（t） | 0.186（电炉） | 0 | 0 | 1.12 | 0.14 | [7 empty] | 0.47 |  | 0.1426644 |  |  | 0 | 0 | 4.03 | 0 |  |  |  | 1.9 |  |  |  |  | 0 |  | 8 | 无 | 0
|  | 其它熔剂 | 当月实际消耗量（kg）/合格钢坯产量（t） | 6.105（电炉） | 3.899082 | 0 |  |  |  | 0 |  |  | 19.92 |  |  | 0.31 |  | 2.580406 |  |  | 4 | 14.98 |  | 13.5 | 9 | [7 empty] | 0 |  | 2 | 85.24 | 0
LF精炼工序 | 造渣材料，kg/t | 石灰 | 当月实际消耗量（kg）/合格钢坯产量（t） | 0 | 5.291268 | 2.457383 |  |  |  | 3.9 |  |  |  | 6.02 | 6.1 | 6 |  |  |  |  | 4.7 | 5.628 | 3.55 | 6.5 | 3 | 5.13 | 9.03 | 1.6 |  |  |  |  | 3.283 |  | 7 | 4.9kg/t | 7.91
|  | 萤石 | 当月实际消耗量（kg）/合格钢坯产量（t） | 0 | 0.6300708 | 0.4952473 |  |  |  | 0 |  |  |  | 0.6 |  | 0.4 |  |  | 0.84 |  | 0.05 | 0.57 | 3.2 | 1.58 | 0.7 | 0.43 | 0.57 | 0.9 |  |  |  |  | 0.637 |  |  | 0.32kg/t | 2.67
|  | 复合造渣剂 | 当月实际消耗量（kg）/合格钢坯产量（t） | 0 | 无 | 0.89 |  |  |  | 0.4 | [5 empty] | 5 |  |  |  |  | 0.53 | 1.28 | 3.05 | 0.55 |  |  |  | 0 |  |  |  |  | 0 |  |  | 0.5kg/t | 0.97
| 石墨电极 消耗 | kg/t | 当月实际消耗量（kg）/合格钢坯产量（t） |  | 0.263 | 0.167 | 0 | 0 |  | 0.1 |  |  |  | 0.31 | 0.28 | 0.39 |  | 0.4482829 | 0.12 |  | 0.22 | 0.259 | 0.59 | 0.49 | 0.5 | 0.69 | 0.62 | 0.356 |  |  |  |  | 0.358 |  | 0.3 | 0.33kg/t | 0.43
| 日历 作业率 | % | LF全月作业时间（min）/（当月天数*24*60）（min） |  | 92.86 | 56.31 | [7 empty] | 94 | 67.89 |  |  | 35.3592 | 54.2 | 27.11207 | 83.6 | 91.9 | 79.78 | 47.8 | 70 | 0.53 | 1.17 | [5 empty] | 71.23 |  | 63.3 | 0.65 | -
| 平均精炼 时间 | min | LF全月作业时间（min）/（当月生产炉数）（炉） |  | 55.90508 | 62 | 36.06 | 48.74 |  | 28 |  |  |  | 34 | 32.67 | 41.03 |  | 46.43396 | 53.45 | 64.14731 | 40 | 41.8 | 26.44 | 40.1 | 25 | 73.7 | 59.44 | 45 |  |  |  |  | 35 |  | 35.2 | 51min | 34.65
| 精炼 电耗 | kwh/t | 当月升温送电总量（kg）/合格钢坯产量（t） |  | 30.49 | 28.32 | 23.05 | 35.15 |  | 34.43 |  |  |  | 36 | 32.66 | 47.65 |  | 39.58818 | 33.32 |  | 29 | 30.91 | 58.67 | 42.5 | 35 | 55.31 | 44.36 | 35.03 |  |  |  |  | 39 |  | 29.8 | 31.22kwh/t | 107.96
RH或VD工序 | RH处理 炉数 | 炉 |  | VOD 0 | 1340 | 256 | 177 | 577 |  | 无 |  |  |  | 432 | [5 empty] | 407 | 1001 |  |  | 198 |  |  | 780 | [5 empty] | 461 |  |  | 0
| RH处理 炉数比例 | % | 当月处理炉数/转炉生产炉数 |  | 53.51 | 10.76 | 13.27 | 33.54 |  | 无 |  |  |  | 17 | [5 empty] | 21.34% | 57.2 |  |  | 12% |  |  | 30.16% | [5 empty] | 20.3 |  |  | 0
| RH平均 处理周期 | min/炉 | RH全月作业时间（min）/（当月生产炉数）（炉） |  | 47 | 38.84 | 28.79 | 26.3 |  | 无 |  |  |  | 38 | [5 empty] | 53.07371 | 26 |  |  | 36.7 |  |  | 34.2 | [5 empty] | 24.2 |  |  | 0
| RH插入管寿命 | 次 |  |  | 42.375 | 67 |  |  |  | 无 |  |  |  | 70 | [6 empty] | 88 | [5 empty] | 131 | [8 empty] | 0
钢锭浇铸 |  |  |  | 94.80685 | 99.889 | 100 | 100 | 100 |  | 100 |  |  | 100 | 9948 | 66.382 | 100 |  | 100 | 100 |  | 100 | 100 | 100 | 0.49 |  | 100 | 100 | 100 | 100 |  | 100 |  | 100 |  | 100 | 100 | 100
|  |  |  | 99.38646 | 99.96802 | 99.89988 | 99.97 | 99.97 |  | 99.96 |  |  | 99.69 | 9935 | 99.996 | 99.87 |  |  | 100 | 99.95669 | 99.84 | 99.992 | 99.83 | 99.86 | 99.8 | 99.9707 | 99.9707 | 99.91 | 99.92 |  | 100 |  | 99.95 |  | 99.96381 | 99.61 | 100
[5 empty] | 97.49896 | 97.23487 |  |  |  | 98.96 |  |  | 97.57 | 99.7 | 99.648 | 99.96 |  |  |  |  | 98.15 | 99.821 |  |  | 99.9 | [7 empty] | 98.5 |  | 98.77154 | 99.2 | 98.93
|  |  |  | 95.34396 | 99.96802 | 99.89988 | 98.38 | 96.58 |  | 99.95 |  |  |  | 99.12 |  | 100 |  | 99.19594 | 98.48 | 97.73844 | 98.15 | 99.83 | 98.8 | 99.85 | 99.8 | 99.97 | 99.97 |  | 99.75 |  | 99.85 |  | 99.5 |  |  | 100 | 99.93
|  |  |  | 44.28041 | 95.96185 | 95.12789 | 73.43 | 98.01 |  | 61 |  |  | 58.15 | 79 | 54.194 | 87.04 |  | 65.46753 | 84.68 | 74.47957 | 78.3 | 84.052 | 78.55 | 71.24 | 99 | 44.9 | 71.9 |  | 58.56 |  | 10.34 |  | 76.6 |  | 81.55172 | 30.9 | 4.52
|  |  |  | 61.24784 | 95.58093 | 247.0321 | 207.18 | 343.01 |  | 125 |  |  | 159.78 | 29 | 139.835 | 153.34 |  | 183.8303 | 153 |  | 278 | 162.146 | 146.24 | 192 | 140 | 134.7 | 209.3 |  | 214.84 |  | 184 |  | 184.88 |  | 116 | 145.49 | 114.54
|  |  |  | 45.82776 | 47.52986 | 36.48 | 44.16 | 45.71 |  | 31.5 |  |  | 38 | 40 |  | 45.83 |  |  | 37.59 | 44.7871 | 50 | 40 | 25.15 | 31 | 45 | 68.3 | 43.6 | 38 |  |  | 29 |  | 38 |  | 34.6 | 49.9 | 27
|  |  |  | 5.984304 | 8.75 | 5.59 | 8.13 | 9.61 |  | 15.1 |  |  | 15、10 | 15 | 26.244 | 16.87 |  |  | 14.2 |  | 7 | 14.625 | 29.44 | 7 | 24 | 10.8 | 9.2 |  | 29.67 |  | 24 |  | 15 |  | 19.8 | 16.7 | 945
|  |  |  | 7.834951 | 64.05128 | 13.75969 | 19.16 | 41.17 |  | 28.76 |  |  | 24.58 | 17 | 33.625 | 21.27 |  | 19.78261 | 22.66 | 23.54321 | 7.61 | 41.818 | 70.23 | 15 | 29 | 9.5 | 12.6 | 33.03 | 101.43 |  | 47 |  | 22 |  | 21.61972 | 20.08 | 35
|  |  |  | 0 | 0 | 0 | 0 | 0 |  | 0 |  |  |  | 0 | 0 | 0 |  | 0.0631427 |  | 0 | 0 |  |  | 0 | 0 | 2.21 | 0 | 0 | 0 |  | 0 |  | 0 |  | 0 | 0 | 0
|  |  |  | 0.53 | 0.59 | 0.53 | 0.44 | 0.43 |  | 0.61 |  |  | 0.52 | 0.5 | 0.623 | 0.48 |  |  | 0.57 |  | 0.45 | 0.592 | 0.43 | 0.55 | 0.7 | 0.35 | 0.56 |  |  |  | 0.75 |  | 0.5 |  | 0.6 | 0.65 | 0.91
|  |  |  | 0 | 99.12803 | 93.32491 | 74.1 | 74.88 |  |  |  |  | 80 | 16.55 |  | 76.66 |  | 29.10981 | 86.14 | 83.66129 |  | 100 |  | 94 | 100 | 0 | 51.7 | 100 | 92 |  | 100 |  | 70 |  | 75.3 | 0 | 0
[5 empty] | 1级 | 1级 | [9 empty] | 0.25 |  |  |  |  | 99%控制在B1.0以下 |  |  | c1.0 | ＜1.0 | [10 empty] | 1
[5 empty] | 0 | 0 | [7 empty] | 0.12 |  | 0.06 |  |  |  |  | 0.007 |  |  | 0.2 |  |  | 0.18 | [8 empty] | 0
[5 empty] | 566 | 169 | [7 empty] | 200 | 52744.488 | [5 empty] | 385 | 1118 |  | 300 |  | 18 | 28 | 1000 |  |  |  |  | 220 |  |  | 570 | 575
钢锭退火 | 非合金钢比率 |  |  | 0 | 37.39924 | 46.45067 |  |  |  | 83.15% |  |  |  | 19 |  | 76.25 |  |  | 86.7 |  | 57.13 |  |  | 63% | 50 |  |  | 77.85 |  |  |  |  | 24 |  | 86.8
| 低合金钢比率 |  |  | 0 | 14.61548 | 52.67067 |  |  |  | 16.85% |  |  |  | 33 | 42.68 | 23.75 |  |  | 13.3 |  | 35.05 | 18.371 |  | 15% | 35 | 56.12155 |  | 17.9 |  |  |  |  | 75 |  | 11
| 合金结构钢比率 |  |  | 100 | 0.5129448 | 0.8786562 | [7 empty] | 48 | [6 empty] | 7.83 |  |  | 3.7% | 15 |  |  | 4.25 |  |  |  |  | 1 |  | 2.2
| 模铸钢比率 |  |  | 5.193151 | 0.1111228 | 0 | [7 empty] | 0 | [9 empty] | 18% |  |  |  | 0 |  |  |  |  | 0
主要钢种 |  |  |  | 不锈钢304、321 | [5 empty] | Q235B、Q195、Q355B/C/D、SPHC/D、SS400 | [5 empty] | Q195\Q195L\Q235B\SPHC\Q355B\09CrCuSb/SPH-A/380Cl/510L | [7 empty] | Q345B、Q235B、50#、45# | [8 empty] | 容器板、桥梁、风电板、高建高强钢等 |  |  | Q235B、Q245R
| 合金元素 | 合金元素规定含水量量界限值（%）
|  | 非合金钢 | 低合金钢 | 合金钢
| A1 | <0.1 | - | ≥0.10
| B | <0.0005 | - | ≥0.005
| BI （铋） | <0.10 | - | ≥0.10
| Cr （铬） | <0.30 | 0.30～0.50 | ≥0.50
| Co （一氧化碳） | <0.10 | - | ≥0.10
| Cu （铜元素） | <0.10 | 0.10～<0.50 | ≥0.50
| Mn | <1.00 | 1.00～<1.40 | ≥1.40
| Mo | <0.05 | 0.05～<0.10 | ≥0.10
| Ni | <0.30 | 0.30～<0.50 | ≥0.50
| Nb | <0.02 | 0.02～<0.06 | ≥0.06
| Pb | <0.40 | - | ≥0.40
| Se | <0.10 | - | ≥0.10
| Si | <0.50 | 0.50～<0.90 | ≥0.90
| Te | <0.10 | - | ≥0.10
| Ti | <0.05 | 0.05～<0.13 | ≥0.13
| W | <0.10 | - | ≥0.10
| V | <0.04 | 0.04～<0.12 | ≥0.12
| Zr | <0.05 | 0.02～<0.05 | ≥0.05
| La系（每种元素） | <0.02 | 0.02～<0.05 | ≥0.05
| 其它规定元素 | <0.05 | - | ≥0.05
（S、P、C、N除外）
Note on D6: 作者: 入炉原料所有物料全部按照100%投入计算，不折算系数；不包括含铁散料；不包括热回收钢水
Note on D7: 作者: 包括所有物料不折算，全部按照100%折算；不包括含铁散料；不包括回炉钢水
Note on B8: 冶金交流中心: 小数点后保留两位
Note on B11: 冶金交流中心: 小数点后保留一位
Note on B12: 冶金交流中心: 小数点后保留两位
Note on B14: 冶金交流中心: 小数点后保留两位
Note on B15: 冶金交流中心: 小数点后保留一位
Note on B16: 冶金交流中心: 小数点后保留一位
Note on B17: 冶金交流中心: 小数点后保留一位
Note on B18: 冶金交流中心: 小数点后保留一位
Note on B19: 冶金交流中心: 小数点后保留三位
Note on B20: 冶金交流中心: 小数点后保留两位
Note on B21: 冶金交流中心: 小数点后保留两位
Note on B22: 冶金交流中心: 小数点后保留两位
Note on B23: 冶金交流中心: 小数点后保留一位
Note on B44: 冶金交流中心: 小数点后保留两位
Note on B45: 冶金交流中心: 小数点后保留两位
Note on B46: 冶金交流中心: 小数点后保留两位
Note on B47: 冶金交流中心: 小数点后保留两位
Note on Q85: 李倩倩: 结晶器未下线，无数据
冶金交流中心
冶金交流中心
冶金交流中心
冶金交流中心
冶金交流中心
冶金交流中心唐山文丰唐山文丰
冶金交流中心