## 技术经济指标（板坯）
|  |  | 联系电话：0311-85395669 尚美诺15230111569，倪宝梅15373652759；邮箱：shangmeinuo@163.com |  |  | 联系电话：0311-85395669 尚美诺15230111569，倪宝梅15373652759；邮箱：shangmeinuo@163.com | [11 empty] | 联系电话：0311-85395669 尚美诺15230111569，倪宝梅15373652759；邮箱：shangmeinuo@163.com
2021年1月炼钢指标
指标 | 公司名称 |  | 指标定义: | 山西太钢不锈钢 | 山西太钢不锈钢股份有限公司 |  | 梅山钢铁股份有限公司 |  | 四川德胜 | 山东泰山钢铁 | 唐山建龙特殊钢 | 津西正达 | 安钢 | 安钢 | 福建三明 | 山西建龙 | 迁安轧一 | 韶钢 | 天铁热轧板有限公司 | 重钢 | 鞍钢股份有限公司 | 凌源钢铁 | 元立金属制品 | 唐山文丰 | 山东富伦钢铁 | 本溪北营钢铁（集团）股份有限公司 |  | 荣程钢铁 | 柳钢 | 鄂钢 | 山西新泰 | 湘钢 | 唐山中厚板 | 南京钢铁 | 朝阳钢铁 | 酒钢宏兴股份公司
| 分厂名称 |  |  | 炼钢一厂不锈钢生产线 | 炼钢二厂南区 | 炼钢二厂北区 | 一炼钢 | 二炼钢 | 钢轧厂 | 炼钢厂 |  |  | 第一炼轧厂 | 第二炼轧厂 | 炼钢一厂 | 炼钢二厂 | 联成炼钢 | 炼钢厂 |  | 炼钢一厂 | 鲅鱼圈炼钢部 | 第一炼钢厂 | 炼钢厂 | 炼钢厂 | 炼钢厂 | 方坯 | 板坯 |  |  |  | 方坯 | 宽厚板厂 |  | 第二炼钢厂 | 炼钢厂 | 酒钢碳钢薄板厂 | 炼轧厂
炼钢厂综合指标 | 年度累计产量 | wt | 当月底全年累计产量 1月-当月的累计产量 | 4.21（电炉） | 26.49 | 63.93 | 24.4 | 43.5 |  | 15.53 |  |  |  | 36.45 | 21.9564 | 32.19 |  | 28.4755451 | 45.35751938 | 60.3735088 | 57.14 | 11.698 |  | 23.76 | 362000 | 40.8616 |  | 34.93 | 123.918 |  |  |  | 37.95 |  |  | 33.15 | 1.01
| 铁水预处理比 | % | 铁水预处理处理量/入转炉铁水量*100% | 0 | 56.88 | 32.68158 | 90.54 | 94.18 |  | 45.2 |  |  |  | 26 |  | 24.65 |  |  | 18.91 | 100 | 60 | 0.597 | 0 | 0 |  | 65.15 |  | 0 |  |  |  |  | 2.85 |  |  | 0.3501505 | 0.02
| 金属料消耗 | kg/t | 转炉炼钢金属料消耗量（干克／吨）= （入炉铁水+入炉生铁入炉外部废钢+渣钢+内部回收切头、切尾、中包残钢等+合金硅铁、锰铁总量及脱氧剂+其他含铁原料） （千克）/合格钢坯生产量（吨） | 1166.953 | 1181.001 | 1161.436 | 1141.97 | 1099.53 |  | 1085.7 |  |  |  | 1070 | 1080.58 | 1091.11 |  | 1115.397 | 1105.39 | 1081.664 | 1072.48 | 1083.622 | 1100.74 | 1084.7 | 1075.59 | 1067.265 |  | 1080.56 | 1030.73 |  |  |  | 1102.283 |  |  | 1105.242 | 1105.54
| 钢铁料消耗 | kg/t | 转炉炼钢金属料消耗量（干克／吨）= （入炉入炉铁水+生铁+外部废钢+渣钢+内部回收切头、切尾、中包残钢等+其他含铁原料） （千克）/合格钢坯生产量（吨） | 470.1795 | 1078.708 | 1075.93 | 1120.71 | 1088.52 |  | 1077.7 |  |  |  | 1061 | 1056.48 | 1076.5 |  | 1062.34 | 1076 | 1049.648 | 1057.28 | 1087.087 | 1077.36 | 1042.63 | 1062.48 | 1052.019 |  | 1074.7 | 1010.54 |  |  |  | 1061.543 |  |  | 1080.827 | 1075.8
| 铁水单耗 | kg/t | 当月入转炉铁水总量（kg）/当月合格钢坯生产量（t） | 0 | 994.6599 | 920.8039 | 840.0342 | 854.1937 |  | 921.2 |  |  |  | 912 | 837.82 | 907.23 |  | 778.384 | 923.81 | 851.8242 | 894.52 | 1015.047 | 803.52 | 1002.86 | 916.2 | 972.0627 |  | 864.2 | 864.44 |  |  |  | 964.796 |  |  | 896.9696 | 893.22
| 生铁块单耗 | kg/t | 当月入转炉生铁总量（kg）/当月合格钢坯生产量（t） | 0 | 0 | 0 | 0 | 0 |  | 14.9 |  |  |  | 39 | 0.64 | 22.92 |  | 96.3065 | 15.14 | 43.82293 | 10.67 | 0 | 0.19 | 4 | 146.28 | 4.621452 |  | 3.3 | 0 |  |  |  | 4.709 |  |  | 48.58 | 26.26
| 废钢铁单耗 | kg/t | 当月入转炉内部废钢与外部废钢总量（kg）/当月合格钢生产量（t） | 470.1795 | 20.942 | 109.73 | 248.9578 | 223.0691 |  | 147.8 |  |  |  | 161 | 218.02 | 146.35 |  | 187.6495 | 137.05 | 154.0011 | 152.1 | 72.04 | 297.22 | 35.77 | 13.11 | 75.3352 |  | 202.6 | 146.1 |  |  |  | 91.959 |  |  | 114.7 | 156.32
| 含铁散料 | kg/t | 当月入转炉包括氧化铁皮、污泥球、烧结块矿、原块矿等总量(kg)/当月合格钢生产量（t) | 0 | 0.3073251 | 29.74025 | 10.53 | 11.46 |  | 0 |  |  |  | 12 |  | 8.85 |  | 36.34038 | 22 |  | 1.56 |  | 4.7 | 42.07 | 6.3 | 5.244378 |  | 4.5 | 4.97 |  |  |  | 0 |  |  | 9.15 | 10.99
| 工序单位能耗 | kgce/t | 全厂工序能耗=全厂各工序能耗总和（kgce）/当月合格钢坯生产量（t） | 138.4718 | -16.98676 | -27.27038 | -8.86 | -21.69 |  | -19.5 |  |  |  | -6.9 | -5.88 |  |  |  | -11.96 | -6.961691 | -7.36 | -24.923 | 8.8 | 19.31 |  | -11.92943 |  | -16.37 | -18.74 | [6 empty] | 0.082 | 2.4
| 蒸汽回收 | kg/t | 子项：蒸汽回收量kg，母项：合格钢产量 | 0 | 109.8804 | 133.9076 | 0.036 | 0.0439 | [5 empty] | 0.02 | 47.67 | 59.33 |  | 0.06899956 | 0.039 | 6.329497 | 97 | 0.1063333 | 90 | 40.22 | 56.6 | 42.31122 | [6 empty] | 94.959 |  |  | 104.56 | 88.3
| 新水消耗 | m^3/t |  | 0.2746099 | 0.05357256 | 0.1566986 | 0.33 | 0.77 |  | 0.18 |  |  |  | 0.79 | 0.73 | 0.26 |  | 0.7794583 | 0.44 |  | 0.32 | 0.05 | 0.45 | 0.42 | 1 | 2.09695 |  |  | 0.91 |  |  |  | 0.11 |  |  | 0.026 | 0.82
| 氩气消耗 | m^3/t | 全厂氩气使用量（m3）/当月合格钢坯生产量（t） | 不详 | 1.045016 | 0.7430153 | 2.13 | 1.51 |  | 0.88 |  |  |  | 0.91 | 1.78 | 0.53 |  | 1.29325 | 2.19 |  | 1.41 | 1.101 | 1.12 | 2.31 | 1.11 | 1.858041 |  | 2.357 | 1.034745 |  |  |  | 1.129 |  |  | 1.35 | 0.41
| 氮气消耗 | m^3/t | 全厂氮气使用量（m3）/当月合格钢坯生产量（t） | 不详 | 39.06325 | 43.58985 | 57.06 | 33 |  | 49.99 |  |  |  | 63.1 | 76.03 | 38.72 |  | 39.12569 | 55.84 |  | 56.7 | 43.4 | 27.61 | 50.44 | 50.4 | 63.60912 |  | 78.435 | 54.4458 |  |  |  | 49.382 |  |  | 66.67 | 26.24
| 氧气消耗 | m^3/t | 全厂氧气量（m3）/当月合格钢坯生产量（t） | 34.92904 | 51.15734 | 50.9703 | 70.77 | 51.31 |  | 57.29 |  |  |  | 50 | 53.55 | 55.77 |  | 57.29779 | 52.21 | 55.01841 | 53.2 | 46.23 | 50.01 | 49.61 | 66.79 | 58.30221 |  | 58.56 | 49.83 |  |  |  | 55.07 |  |  | 48.3 | 50.27
| 煤气回收量 | m^3/t | 全厂煤气回收量（m3）/当月合格钢坯生产量（t） | 0 | 102.7224 | 113.1226 | 108.93 | 116.4 | [5 empty] | 107.16 | 113.79 | 93.19 |  | -128 | 107.2 | 70.69102 | 122 | 176.5 | 108.12 | 125.32 | 119.5 | 107.8057 |  | 127.67 | 113.07 |  |  |  | 122.136 |  |  | 110.88 | 74.98
| 从业人员实物劳产率 | t/人 | 合格钢生产量（吨）/转炉炼钢厂（车间）工人及学徒总人数 | 109.3215 | —— | —— | 270.81 | 482.79 |  | 235.5 |  |  |  | 225 | 312.77 | 623.28 |  | 458.5434 | 309.8191 | 830.4472 | 8500 | 365.565 | 463.04 | 337.358 | 297 | 254.4268 |  | 460.22 | 623.65 |  |  |  | 379.5 |  |  | 520.42 | 339.62
| 内控合格率 | % | 内控成分合格炉数/生产总炉数 | 100 | 96.11 | 99.62 | 79.63 | 87.25 |  | 95.5 |  |  |  | 99.5 |  | 99.79 |  |  | 99.35 |  | 96.9 |  | 99.75 | 99.82 | 99.9 | 38.24 |  | 99.95 |  |  |  |  | 100 |  |  | 100 | 100
| 钢坯合格率 | % | 钢坯合格生产量/总钢坯生产量 | 99.55287 | 99.98335 | 99.88516 | 99.99 | 99.91 |  | 100 |  |  |  | 99.48 | 100 | 99.95 |  | 99.995 | 100 | 99.98638 | 99.84 | 99.993 | 99.46 | 99.76 | 99.7 | 99.93613 |  | 99.78 | 99.89 |  |  |  | 99.965 |  |  | 100 | 100
| 精炼比例 | % | 过（LF+RH）总钢量/总产量。（同时过RH和LF的钢水只记一次产量） | 100 | 95.77 | 80.53 | 74.29 | 85.62 |  | 28.07 |  |  |  | 100 | 98.31 | 1.97 |  | 86.62151 | 68.31 | 6672% | 100 | 100 | 79.43 | 100 | 85.8 | 80.82551 |  | 100 |  |  |  |  | 85.66 |  |  | 100 | 100
| 电耗 | kwh/t | 全厂电耗/合格钢产量 | 289.2074 | 84.54974 | 158.6268 | 81.19 | 56.92 |  | 29.01 |  |  |  | 102.53 | 69.11 | 33.51 |  | 81.8094 | 45.85 | 50.40451 | 65.2 | 39.894 | 71.23 | 98.53 | 114.8 | 73.6949 |  | 82.12 | 27.3 |  |  |  | 56.381 |  |  | 56.25 | 73.72
| 耐材消耗 | 元/t | 全厂所有耐材成本（元)/合格钢产量（t） | 43.45575 | 49.74 | 33.25 | 48.32 | 32.76 |  | 43.6 |  |  |  | 45.89 |  |  |  |  | 21.34 | 45.73236 | 55 | 60.94 | 30.09 | 32.26 |  | 41.29 |  | 2.16 | 3.47 |  |  |  | 29 |  |  | 52.63 | 42.96
铁水预处理 | 处理前铁水成分平均含量,% | C |  | 无 | 4.15 | 4.26 |  |  |  | 4.1 |  |  |  | 4.36 |  | 4.45 |  |  | 4.49 |  | 4.45 | 4.513 |  |  |  | 4.27 | 4.27 | [5 empty] | 4.2 |  |  | 3.93 | 0.0406
|  | Si |  |  | 0.53 | 0.67 |  |  |  | 0.52 |  |  |  | 0.29 |  | 0.55 |  |  | 0.53 | 0.3761981 | 0.33 | 0.519 |  |  |  | 0.46 | 0.47 | [5 empty] | 0.496 |  |  | 0.67 | 0.0064
|  | P |  |  | 0.04 | 0.044 | 0.1342 | 0.1315 |  | 0.125 |  |  |  | 0.1 |  | 0.129 |  |  | 0.18 | 0.1116619 | 0.115 | 0.082 |  |  |  | 0.081 | 0.083 | [5 empty] | 0.12 |  |  | 0.086 | 0.0009
|  | S |  |  | 0.02 | 0.025 | 0.03701 | 0.04005 |  | 0.03 |  |  |  | 0.038 |  | 0.023 |  |  | 0.049 | 0.03129354 | 0.028 | 0.047 |  |  |  | 0.033 | 0.034 | [5 empty] | 0.02 |  |  | 0.075 | 0.0005
|  | T,℃ |  |  | 1353.59 | 1346 |  |  |  | 1348 |  |  |  | 1341 |  | 1355 |  |  | 1272 |  | 1356 | 1303 |  |  |  | 1305 | 1304 | [5 empty] | 1352 |  |  | 1330 | 1300
| 处理后平均成分含量，% | C |  |  | 4.15 | 4.22 |  |  |  | 4.1 |  |  |  | 4.32 |  | 4.26 |  |  | 4.45 |  | 4.45 | 4.51 |  |  |  | 4.26 | 4.26 | [5 empty] | 4.2 |  |  | 3.99 | 0.0403
|  | Si |  |  | 0.53 | 0.66 |  |  |  | 0.52 |  |  |  | 0.3 |  | 0.35 |  |  | 0.53 |  | 0.33 | 0.519 |  |  |  | 0.46 | 0.47 | [5 empty] | 0.47 |  |  | 0.66 | 0.0063
|  | P |  |  | 0.04 | 0.045 | 0.01256 | 0.0144 |  | 0.125 |  |  |  | 0.092 |  | 0.13 |  |  | 0.148 |  | 0.115 | 0.083 |  |  |  | 0.081 | 0.082 | [5 empty] | 0.12 |  |  | 0.083 | 0.0009
|  | S |  |  | 0.0024 | 0.006 | 0.00554 | 0.00497 |  | 0.015 |  |  |  | 0.003 |  | 0.014 |  |  | 0.015 |  | 0.005 | 0.013 |  |  |  | 0.008 | 0.006 | [5 empty] | 0.011 |  |  | 0.058 | 0.0002
|  | T,℃ |  |  | 1331.12 | 1332 | 1329.76 | 1357.49 |  | 1303 |  |  |  | 1322 |  | 1338 |  |  | 1261 |  | 1336 | 1277 |  |  |  | 1288 | 1285 | [5 empty] | 1335 |  |  | 1320 | 1280
| 石灰粉单耗 | kg/t | 当月实际消耗量（kg）/处理铁水量（t） |  | 5.73 | 5.46 | 2.43 | 3.14 |  | 4.52 |  |  |  | 2.69 |  | 1.35 |  |  | 1.908248 |  | 1.82 |  |  |  |  | 3.57 | 3.58 | [5 empty] | 2.933 |  |  | 4.195589 | 4.98
| 颗粒镁 | kg/t | 当月实际消耗量（kg）/处理铁水量（t） |  | 1.57 | 0 | 0.36 | 0.63 | [5 empty] | 0.76 |  |  |  |  | 0.24 |  | 0.48 | 0.624 |  |  |  | 0.76 | 0.75 | [5 empty] | 0.46 |  |  | 0.4009459 | 0.54
| 电石 | kg/t | 当月实际消耗量（kg）/处理铁水量（t） |  | 0 | 0 | [14 empty] | 0 | [14 empty] | / | /
| 萤石粉 | kg/t | 当月实际消耗量（kg）/处理铁水量（t） |  | 0 | 0 | [9 empty] | 2.23 |  |  |  |  | 0 | [14 empty] | / | /
| 处理周期 | min/罐 | 当月生产作业总时间（min）/预处理总罐数（罐） |  | 45.83 | 32 | 34.46 | 32.79 |  | 28 |  |  |  | 20 |  | 35.21 |  |  | 22.76 |  | 37 | 29 |  |  |  | 30.2 | 30.6 | [5 empty] | 35 |  |  | 25.46 | 27.8
| 铁水包平均寿命 | 次 |  |  | 876.3333 | 441 | [7 empty] | 1200 | [6 empty] | 1006 | 750 |  |  |  | 1210 | 1210 | [8 empty] | 690 | 105
| 铁损 | kg/t | （处理前铁水总量-处理后铁水总量)(kg)/处理前铁水总量(t） |  | 19.33 | 22.5 | 21.26 | 11.01 | [5 empty] | 12.91 |  | 3.62 |  |  | 0.04 |  | 3.62 | 8 |  |  |  | 11 | 11 | [5 empty] | 13.5 |  |  | 11.3 | 0.95
转炉工序 | 当月转炉生产量 | wt |  | 电炉4.21 | 20.7792962 | 34.9998784 | 26.65 | 45.26 |  | 15.53 |  |  |  | 36.45 |  | 32.19 |  | 28.4755451 | 45.35751938 | 60.3735088 | 57.14 | 11.698 |  | 11.59 | 362000 | 40.8616 |  | 34.93 | 123.918 |  |  |  | 37.95 |  |  | 33.62 | 1.01
| 当月下线炉衬寿命 | 炉 | 当月下线寿命,无下线炉役不填写 | 无 | 无 | 无 | [7 empty] | 14503 | 0 | [5 empty] | 0 |  |  |  | 15700 | [10 empty] | /
| 日历作业率 | % | 转炉全月作业时间（min）/（当月天数*24*60）（min） | 91.00134 | 79.97842 | 69.70662 | 53.68 | 80.88 |  | 66.5 |  |  |  | 68.55 | 95.3 | 90.39 |  | 65.63992 | 86.35 | 82.18459 | 65.91 | 93.18 | 95.25 | 77.27% | 60.1 | 87.05197 |  |  | 85.58 |  |  |  | 91 |  |  | 74.03 | 85.96
| 利用系数 | t/公称吨.日 | 当月转炉生产合格钢水量（t）/（公称吨数*当月天数） | 15.086t/MVA.日 | 29.02 | 26.49421 | 17.49 | 28.06 |  | 28.6 |  |  |  | 91.52 | 35.41 | 56.04 |  | 25.51572 | 40.64 | 29.50807 | 23.63 | 37.74 | 57.26 | 34.49405 |  | 36.59095 |  | 31.3 | 36.01 |  |  |  | 40 |  |  | 29.71 | 47.11
| 转炉每炉产钢量 | t/炉 | 当月转炉生产合格钢水量（t）/当月生产炉数（炉) | 96.31303 | 77.50577 | 203.0271 | 143.96 | 258.61 |  | 53.5 |  |  |  | 158 | 98.24 | 121.85 |  | 120.5569 | 195 | 222.0431 | 260 | 104.7 | 62.45 | 105.4 | 155.3 | 157.666 |  | 114.79 | 139.36 |  |  |  | 123 |  |  | 120.43 | 51.5
| 炉容比 | m3/t | 新砌炉炉内容积(m3)/公称吨数（t） | 1.12 | 0.92 | 0.92 |  |  |  | 0.75 |  |  |  | 0.9 |  | 0.88 |  |  | 0.95 |  | 0.92 | 0.87 | 0.68 | 0.87 | 0.83 | 0.94 |  | 0.8 |  |  |  |  | 0.928 |  |  | / | 0.86
| 冶炼周期 | min/炉 | 当月生产作业总时间（min）/转炉生产炉数（炉） | 92.95881 | 40.1 | 42.14497 | 42.41 | 42.93 |  | 27 |  |  |  | 36 | 38.07 | 28.95 |  | 37.21633 | 33.16 | 40.47871 | 37.85 | 37.9 | 25.2 | 29.6 | 27.1 | 45.01158 |  | 28 | 34.37 |  |  |  | 28 |  |  | 37.88 | 25.23
| 氧枪喷头寿命 | 炉 |  | 无 | 281.5789 | 443 | 339 | 280.33 |  | 90 |  |  |  | 200 | 63.86 | 189.07 |  | 176 | 319 | 209.1538 | 468 | 176 | 145 | 355 | 278 | 172.6667 |  | 300 | 112.57 |  |  |  | 500 |  |  | 271 | 500
| 转炉出钢平均成分，% | C |  |  | 0.04 | 0.051 |  |  |  | （碳素钢）0.13 |  |  |  | 0.09 |  | 0.05 |  |  | 0.146 |  | 0.05 | 0.103 |  | 0.07 | 0.09 | 0.171 | 0.09 | [5 empty] | 0.08 |  |  | 0.065 | 0.07
|  | P |  |  | 0.01 | 0.011 |  |  |  | 0.028 |  |  |  | 0.011 |  | 0.023 |  |  | 0.15 |  | 0.015 | 0.0156 |  | 0.017 | 0.018 | 0.014 | 0.017 | [5 empty] | 0.015 |  |  | 0.012 | 0.01
|  | S |  |  | 0.01 | 0.014 |  |  |  | 0.02 |  |  |  | 0.02 |  | 0.019 |  |  | 15 |  | 0.007 | 0.0221 |  | 0.023 | 0.02 | 0.023 | 0.026 | [5 empty] | 0.018 |  |  | 0.038 | 0.04
| 平均出钢温度，℃ | T |  | 1600 | 1688 | 1656 | 1651.42 | 1632.36 |  | 1650 |  |  |  | 1638 |  | 1668 |  |  | 1650 |  | 1660 | 1633 |  | 1612 | 1680 | 1648 | 1662 | 1625.77 |  |  |  |  | 1630 |  |  | 1647 | 1638.78
| 转炉熔剂消耗，kg/t | 石灰 | 当月实际消耗量（kg）/合格钢坯产量（t） | 39.60（电炉） | 24.34951 | 30.75771 | 21.6 | 21.35 |  | 38.4 |  |  |  | 53 | 29.55 | 29.22 |  | 39.68282 | 44.67 |  | 32.5 | 20.09 | 28.85 | 28.71 | 24.3 | 35.49 | 34.14 | 32 | 37.81 |  |  |  | 31.551 |  |  | 40.074 | 40.6
|  | 石灰石 | 当月实际消耗量（kg）/合格钢坯产量（t） | 0 | 23.97455 | 33.02575 | 0 | 0 |  | 8 |  |  |  | 21 | 5.8 | 15.32 |  |  | 6.03 |  | 0 | 56.46 | 0 | 4.49 | 21.24 |  |  | 0 |  |  |  |  | 17.805 |  |  | 5.443646 | 3.48
|  | 轻烧白云石 | 当月实际消耗量（kg）/合格钢坯产量（t） | 0 | 15.36171 | 19.12604 | 9.78 | 10.31 |  | 39.4 |  |  |  | 0.25 | 11 | 15.53 |  | 19.58937 | 23.04 |  | 15.8 |  | 13.06 | 0 | 0 | 12.7 | 21.31 | 14.3 |  |  |  |  | 16.558 |  |  | 16.57589 | 8.61
|  | 生白云石 | 当月实际消耗量（kg）/合格钢坯产量（t） | 0 | 20.32117 | 0 | 0.15 | 0.6 | [7 empty] | 7.24 |  |  |  |  | 0 |  | 0 | 12.17 | 19.7 |  |  | 4.8 | 8.76 |  |  |  | 0 |  |  | 8.82967 | 10.82
|  | 轻烧镁球 | 当月实际消耗量（kg）/合格钢坯产量（t） | 0 | 0 | 0 | 3.36 | 2.56 | [7 empty] | 0 |  | 1.184736 |  |  | 0 | 1.09 | 1.31 | 0 | 0 |  |  | 2.8 |  |  |  |  | 0 |  |  | / | 0
|  | 其它熔剂 | 当月实际消耗量（kg）/合格钢坯产量（t） | 无数据 | 3.40179 | 0 |  |  |  | 0 | [5 empty] | 0 |  | 2.137167 |  |  | 3.89 | 11.1 | 0 | 7.61 | 9.7 | [7 empty] | 0 |  |  | / | 0
LF精炼工序 | 造渣材料，kg/t | 石灰 | 当月实际消耗量（kg）/合格钢坯产量（t） | 0 | 3.371347 | 2.69341 |  |  |  | 4.3 |  |  |  | 5.99 | 7 | 8.23 |  |  |  |  | 4.58 | 6.463 | 3.21 | 6.7 | 4.73 | 5.78 | 8.28 | 2.6 |  |  |  |  | 0 |  |  | 4.46 | 7.11
|  | 萤石 | 当月实际消耗量（kg）/合格钢坯产量（t） | 0 | 0.6270869 | 0.5070635 |  |  |  | 0 |  |  |  | 0.65 |  | 0.41 |  |  | 0.88 |  | 0.05 | 0.774 | 2.59 | 1.7 | 0.77 | 0.48 | 0.36 | 1.4 |  |  |  |  | 0.963 |  |  | 0.46 | 3.7
|  | 复合造渣剂 | 当月实际消耗量（kg）/合格钢坯产量（t） | 0 | 无 | 0.15 |  |  |  | 0.55 |  |  |  | 2.18 |  | 4.82 |  |  |  |  | 0.51 | 1.257 | 4.11 | 0.46 | 0 |  |  | 0 |  |  |  |  | 0 |  |  | 0.28 | 0.97
| 石墨电极 消耗 | kg/t | 当月实际消耗量（kg）/合格钢坯产量（t） |  | 0.23 | 0.157 | 0 | 0 |  | 0.1 |  |  |  | 0.31 | 0.32 | 0.52 |  | 0.4617297 | 0.32 |  | 0.21 | 0.257 | 0.54 | 0.45 | 0.5 | 0.59 | 0.51 | 0.42 |  |  |  |  | 0.265 |  |  | 0.268 | 0.49
| 日历 作业率 | % | LF全月作业时间（min）/（当月天数*24*60）（min） |  | 95.46 | 52.69 | [7 empty] | 94 | 85.81 |  |  | 62.30363 | 63.09 | 84.51538 | 83.8 | 94.32 | 80.55 | 0.7051 | 89 | 0.769086 | 0.9017025 | [5 empty] | 71.23 |  |  | 99.5 | 50.49
| 平均精炼 时间 | min | LF全月作业时间（min）/（当月生产炉数）（炉） |  | 51.64553 | 60 | 51.38 | 45.21 |  | 28 |  |  |  | 34 | 35 | 48.5 |  | 40.78056 | 29.29 | 41.6267 | 40 | 39.15 | 26.15 | 45.51 | 19 | 75.78808 | 57.33903 | 45 |  |  |  |  | 35 |  |  | 55.67 | 17.12
| 精炼 电耗 | kwh/t | 当月升温送电总量（kg）/合格钢坯产量（t） |  | 22.68 | 28.68 | 44.84846 | 36.83903 |  | 32.8 |  |  |  | 36 | 23.96 | 48.52 |  | 40.69589 | 24.7 |  | 31 | 22.932 | 54.35 | 45 | 50.4 | 67.95 | 45.3 | 41.85 |  |  |  |  | 39 |  |  | 31.75 | 49.22
RH或VD工序 | RH处理 炉数 | 炉 |  | VOD 0 | 1462 | 231 | 669 | 575 |  | 无 |  |  |  | 245 | [5 empty] | 728 | 1273 |  |  | 351 |  |  | 885 | [5 empty] | 308 |  |  | 132
| RH处理 炉数比例 | % | 当月处理炉数/转炉生产炉数 |  | 54.29 | 7.02 | 39.19106 | 34.27699 |  | 无 |  |  |  | 9 | [5 empty] | 26.77455 | 57.92 |  |  | 29.95% |  |  | 34.2% | [5 empty] | 7.35 |  |  | 4.83
| RH平均 处理周期 | min/炉 | RH全月作业时间（min）/（当月生产炉数）（炉） |  | 47 | 35.78 | 31.88 | 26.1 |  | 无 |  |  |  | 39 | [5 empty] | 50.33929 | 25 |  |  | 37.64 |  |  | 19.63 | [5 empty] | 24 |  |  | 54.46
| RH插入管寿命 | 次 |  |  | 43.39286 | 59.33333 |  |  |  | 无 |  |  |  | 58 | [6 empty] | 98 |  |  | 0 |  |  | 127 | [8 empty] | 68
连铸工序 | 连铸比 | % | 连铸坯生产合格量/全厂生产总量 | 95.37208 | 99.89072 | 100 | 100 | 100 |  | 100 |  |  |  | 99.52 | 73.84 | 100 |  | 100 | 100 |  | 100 | 100 | 100 | 0.5532684 | 100 | 100 | 100 | 100 | 100 |  | 100 |  | 100 |  |  | 100 | 100
| 钢坯 合格率 | % | 合格连铸坯产量/(合格连铸坯产量+检验现场废品量+轧后退废量） | 99.65289 | 99.98335 | 99.88516 | 99.99 | 99.91 |  | 99.96 |  |  |  | 99.25 | 99.999 | 98.89 |  |  | 100 | 99.98638 | 99.84 | 99.993 | 99.98 | 99.55 | 99.8 | 99.91 | 99.91 | 99.78 | 99.89 |  | 99.86 |  | 99.95 |  |  | 99.85 | 100
| 钢水收得率 | % |  |  | 97.24874 | 97.77358 |  |  |  | 99.89 |  |  |  | 99.62 | 99.644 | 93.12 |  |  |  |  | 98.38 | 99.93 |  |  | 99.3 | [7 empty] | 98.5 |  |  | 99.13 | 98.8
| 合格坯 收得率 | % | 合格连铸坯产量/连铸浇钢接受钢水量 | 95.45049 | 99.98335 | 99.88516 | 93.71 | 97.59 |  | 99.9 |  |  |  | 99.15 |  | 99.85 |  | 99.28363 | 97.25 | 98.40464 | 98.38 | 99.936 | 98.69 | 99.47 | 99.8 | 99.94 | 99.94 |  | 99.77 |  | 99.86 |  | 99.5 |  |  | 99.2 | 100
| 日历 作业率 | % | 全月浇钢总时间（min）/（当月天数*24*60）（min） | 44.76703 | 96.8526 | 87.27173 | 78.94 | 95.21 |  | 63.5 |  |  |  | 63.55 | 72.364 | 66.24 |  | 51.34466 | 92.02 | 86.14785 | 87.8 | 91.667 | 90.15 | 109 | 58 | 43.5 | 64 |  | 62.32 |  | 92.44 |  | 76.6 |  |  | 49.26 | 12.8
| 台时 产量 | t/h | 连铸生产总产量（t）/浇注总时间（h） | 60.25965 | 95.51238 | 285.2321 | 214.88 | 322.72 |  | 128 |  |  |  | 29 | 150.557 | 155.82 |  | 186.3562 | 166 |  | 291.62 | 171.526 | 166.46 | 205 | 163 | 131.3 | 227 |  | 222.73 |  | 192 |  | 184.88 |  |  | 142 | 105.75
| 浇注 周期 | min/炉 | 全月浇钢总时间（min）/浇注炉数 | 46.58275 | 44.44 | 38.46 | 41.53 | 48.43 |  | 25.8 |  |  |  | 40 |  | 45.79 |  |  | 34.69434 | 42.43075 | 53 | 40 | 22.51 | 27 | 51 | 42 | 70.6 | 38 |  |  | 29 |  | 38 |  |  | 51.14 | 27
| 中包 寿命 | 小时/包 | 全月浇钢总时间（min）/连铸机开浇次数 | 5.843275 | 8.86 | 6.34 | 8.12 | 9.29 |  | 26.5 |  |  |  | 20 | 24.612 | 14.35 |  |  | 15.21417 |  | 8.18 | 16.238 | 31.21 | 17 | 20 | 8.3 | 10.1 |  | 35.58 |  | 22.46 |  | 26 |  |  | 19.5 | 16.33
| 平均连浇 炉数 | 炉/浇次 | 全月浇钢炉数/连铸开浇次数 | 7.526316 | 121.6818 | 23.125 | 18.05 | 28.77 |  | 61.5 |  |  |  | 17 | 38.349 | 19.3 |  | 19.99153 | 26.31 | 36.25 | 8.6 | 69.375 | 83.19 | 27 | 22 | 11.9 | 8.6 | 33.87 | 101.07 |  | 44 |  | 22 |  |  | 19.3 | 35
| 溢漏率 | % | 全月溢漏钢流数总和/（全月浇钢总炉数*铸机流数） | 0 | 0 | 0 | 0.0295 | 0 |  | 0.15 |  |  |  | 0 | 0 | 0 |  | 0.01097815 |  | 0 | 0 |  |  | 0 | 0.05 | 0.34 | 0.04 | 0.01 | 0 |  | 0 |  | 0 |  |  | 0 | 0
| 保护渣 消耗 | kg/吨 | 保护渣消耗总量/全月合格钢产量 | 0.52 | 0.6 | 0.49 | 0.43 | 0.42 |  | 0.68 |  |  |  | 0.5 | 0.405 | 0.64 |  |  | 0.56 |  | 0.45 | 0.523 | 0.42 | 0.58 | 0.8 | 0.38 | 0.54 | 0.807 |  |  | 0.7 |  | 0.5 |  |  | 0.66 | 0.9
| 热送率 | % | 装炉≥400℃铸坯块数/生产总块数 | 0 | 86.22569 | 95.8213 | 74.22 | 72.7 | [5 empty] | 16.55 |  | 78.56 |  |  | 81.01 |  | 78.8 | 100 |  | 99 | 80 | 0 | 56.2 | 100 | 92 |  | 100 |  | 70 |  |  | 0 | 0
| 低倍级别（偏析、疏松） |  |  |  | 1级 | 1级 | [14 empty] | 99%控制在B1.0以下 |  |  | c1.0 | ＜1.0 | [10 empty] | 1.5 | 1
| 裂纹率 | % |  |  | 0 | 1.81 | [7 empty] | 0.12 | [6 empty] | 0.007 |  |  | 0.1 |  |  | 0.26 | [8 empty] | 0
| 结晶器寿命 | 炉/个 | （当月结晶器从上线-使用下线总过钢量）/（结晶器更换个数） |  | 446.17 | 168.5 | [7 empty] | 200 | 54039.051 | 389.52 |  |  |  |  | 385 | 1208 |  | 300 |  | 22 | 20 | 1000 |  |  |  |  | 220 |  |  | 460 | 950
成品工序 | 非合金钢比率 |  |  | 0 | 33.17 | 58.11331 |  |  |  | 71.8% |  |  |  | 32 |  | 76.25 |  |  | 88.73 |  | 60.95 |  |  | 32.17% | 40 |  |  | 90.59 |  |  |  |  | 24 |  |  |  | 100
| 低合金钢比率 |  |  | 0 | 7.34 | 40.59787 |  |  |  | 28.2% |  |  |  | 39 | 50.16 | 23.75 |  |  | 11.27 |  | 31.79 | 46.732 |  | 43.28% | 40 | 61.25063 |  | 2.61 |  |  |  |  | 75 |  |  |  | 0
| 合金结构钢比率 |  |  | 100 | 38.62 | 1.288829 | [7 empty] | 29 | [6 empty] | 7.26 |  |  | 0.0754 | 20 |  |  | 6.8 |  |  |  |  | 1
| 模铸钢比率 |  |  | 4.627916 | 0.09 | 0 | [7 empty] | 0 | [6 empty] | 0 |  |  | 17.01% |  |  |  | 0 |  |  |  |  | 0
主要钢种 |  |  |  | 不锈钢304、321 | [5 empty] | Q235B、Q195、Q355B/C/D、SPHC/D、SS400 | [5 empty] | Q195\Q195L\Q235B\SPHC\Q355B\09CrCuSb/SPH-A/380Cl/510L | [7 empty] | Q345B、Q235B、50#、45# | [8 empty] | 容器板、桥梁、风电板、高建高强钢等 |  |  | Q235B、Q245R
| 合金元素 | 合金元素规定含水量量界限值（%）
|  | 非合金钢 | 低合金钢 | 合金钢
| A1 | <0.1 | - | ≥0.10
| B | <0.0005 | - | ≥0.005
| BI （铋） | <0.10 | - | ≥0.10
| Cr （铬） | <0.30 | 0.30～0.50 | ≥0.50
| Co （一氧化碳） | <0.10 | - | ≥0.10
| Cu （铜元素） | <0.10 | 0.10～<0.50 | ≥0.50
| Mn | <1.00 | 1.00～<1.40 | ≥1.40
| Mo | <0.05 | 0.05～<0.10 | ≥0.10
| Ni | <0.30 | 0.30～<0.50 | ≥0.50
| Nb | <0.02 | 0.02～<0.06 | ≥0.06
| Pb | <0.40 | - | ≥0.40
| Se | <0.10 | - | ≥0.10
| Si | <0.50 | 0.50～<0.90 | ≥0.90
| Te | <0.10 | - | ≥0.10
| Ti | <0.05 | 0.05～<0.13 | ≥0.13
| W | <0.10 | - | ≥0.10
| V | <0.04 | 0.04～<0.12 | ≥0.12
| Zr | <0.05 | 0.02～<0.05 | ≥0.05
| La系（每种元素） | <0.02 | 0.02～<0.05 | ≥0.05
| 其它规定元素 | <0.05 | - | ≥0.05
（S、P、C、N除外）
冶金交流中心
Note on D7: 作者: 入炉原料所有物料全部按照100%投入计算，不折算系数；不包括含铁散料；不包括热回收钢水
Note on D8: 作者: 包括所有物料不折算，全部按照100%折算；不包括含铁散料；不包括回炉钢水
Note on B9: 冶金交流中心: 小数点后保留两位
Note on B12: 冶金交流中心: 小数点后保留一位
Note on B13: 冶金交流中心: 小数点后保留两位
Note on B15: 冶金交流中心: 小数点后保留两位
Note on B16: 冶金交流中心: 小数点后保留一位
Note on B17: 冶金交流中心: 小数点后保留一位
Note on B18: 冶金交流中心: 小数点后保留一位
Note on B19: 冶金交流中心: 小数点后保留一位
Note on B20: 冶金交流中心: 小数点后保留三位
Note on B21: 冶金交流中心: 小数点后保留两位
Note on B22: 冶金交流中心: 小数点后保留两位
Note on B23: 冶金交流中心: 小数点后保留两位
Note on B24: 冶金交流中心: 小数点后保留一位
Note on B45: 冶金交流中心: 小数点后保留两位
Note on B46: 冶金交流中心: 小数点后保留两位
Note on B47: 冶金交流中心: 小数点后保留两位
Note on B48: 冶金交流中心: 小数点后保留两位