## 技术经济指标（板坯）
|  |  | 联系电话：0311-85395669 尚美诺15230111569，倪宝梅15373652759；邮箱：shangmeinuo@163.com |  |  | 联系电话：0311-85395669 尚美诺15230111569，倪宝梅15373652759；邮箱：shangmeinuo@163.com | [11 empty] | 联系电话：0311-85395669 尚美诺15230111569，倪宝梅15373652759；邮箱：shangmeinuo@163.com
2021年8月炼钢指标
指标 | 公司名称 |  | 指标定义: | 山西太钢不锈钢 | 山西太钢不锈钢股份有限公司 |  | 梅山钢铁股份有限公司 |  | 四川德胜 | 山东泰山钢铁 | 唐山建龙特殊钢 | 津西正达 | 安钢 | 安钢 | 福建三明 | 山西建龙 | 迁安轧一 | 韶钢 | 天铁热轧板有限公司 | 重钢 | 鞍钢股份有限公司 | 凌源钢铁 | 元立金属制品 | 唐山文丰 | 山东富伦钢铁 | 本溪北营钢铁（集团）股份有限公司 |  | 荣程钢铁 | 柳钢 | 鄂钢 | 山西新泰 | 湘钢 | 唐山中厚板 | 南京钢铁 | 朝阳钢铁 | 酒钢宏兴股份公司 |  | 首钢京唐
| 分厂名称 |  |  | 炼钢一厂不锈钢生产线 | 炼钢二厂南区 | 炼钢二厂北区 | 一炼钢 | 二炼钢 | 钢轧厂 | 炼钢厂 |  |  | 第一炼轧厂 | 第二炼轧厂 | 炼钢一厂 | 炼钢二厂 | 联成炼钢 | 炼钢厂 |  | 炼钢一厂 | 鲅鱼圈炼钢部 | 第一炼钢厂 | 炼钢厂 | 炼钢厂 | 炼钢厂 | 方坯 | 板坯 |  |  |  | 方坯 | 宽厚板厂 |  | 第二炼钢厂 | 炼钢厂 | 酒钢碳钢薄板厂 | 炼轧厂
炼钢厂综合指标 | 年度累计产量 | wt | 当月底全年累计产量 1月-当月的累计产量 | 33.06（电炉） | 26.63 | 71.55 | 229.59 | 358.5 |  | 122.1 |  |  |  | 420.28 | 166.4181 |  |  | 304.1246664 | 346.47 | 51.1405136 | 54 | 85.411 |  | 181.41 |  | 336.2221 |  | 292.57 | 98.985 |  | 31.09 |  | 26.48 |  | 173.2023298 | 247.16 | 7.2598907
| 铁水预处理比 | % | 铁水预处理处理量/入转炉铁水量*100% | 0 | 55.33 | 32.48857 | 96.3 | 98.08 |  | 38.5 |  |  |  | 21 |  |  |  |  | 0.55 | 97.17 | 68 | 0.614 | 0 | 0 |  | 50.22 |  | 0 |  |  | 0 |  | 0.02 |  | 0 | 19.43% | 0.02
| 金属料消耗 | kg/t | 转炉炼钢金属料消耗量（干克／吨）= （入炉铁水+入炉生铁入炉外部废钢+渣钢+内部回收切头、切尾、中包残钢等+合金硅铁、锰铁总量及脱氧剂+其他含铁原料） （千克）/合格钢坯生产量（吨） | 1177.188 | 1187.92 | 1163.722 | 1123.16 | 1086.34 |  | 1086.1 |  |  |  | 1068 | 1077.66 |  |  | 1088.553 | 1092.03 | 1100.667 | 1065.84 | 1077.07 | 1099.87 | 1095 | 1067.4 | 1045.714 |  | 1081.35 | 1051.31 |  | 1096.53 |  | 1105.853 |  | 1100.45 | 1096.192 | 1098.813
| 钢铁料消耗 | kg/t | 转炉炼钢金属料消耗量（干克／吨）= （入炉入炉铁水+生铁+外部废钢+渣钢+内部回收切头、切尾、中包残钢等+其他含铁原料） （千克）/合格钢坯生产量（吨） | 563.5118 | 1082.28 | 1077.064 | 1101.58 | 1076.53 |  | 1077.9 |  |  |  | 1059 | 1056.98 |  |  | 1054.797 | 1075 | 1049.059 | 1055.12 | 1086.537 | 1076.96 | 1065 | 1062.75 | 1030.443 |  | 1073.7 | 1028.5 |  | 1070.46 |  | 1060.868 |  | 1093.311954 | 1070.821 | 1078.392
| 铁水单耗 | kg/t | 当月入转炉铁水总量（kg）/当月合格钢坯生产量（t） | 0 | 968.6799 | 889.9148 | 992.9715 | 939.3631 |  | 910.5 |  |  |  | 912 | 844.63 |  |  | 856.5813 | 840.08 | 984.7691 | 929.53 | 911.139 | 805.46 | 892 | 998 | 921.1084 |  | 810.95 | 873.82 |  | 881.64 |  | 963.017 |  | 891.014393 | 964.5212 | 912.7726
| 生铁块单耗 | kg/t | 当月入转炉生铁总量（kg）/当月合格钢坯生产量（t） | 0 | 2.032755 | 21.25745 | 31.83 | 22.68 |  | 70.5 |  |  |  | 39 | 0.46 |  |  | 38.77925 | 48.73 | 1.368778 | 18.04 | 4.738 | 0.06 | 2 | 0.1 | 4.134041 |  | 39.17 | 64.3 |  | 16.19 |  | 1.711 |  | 0 | 5.936615 | 3.101038
| 废钢铁单耗 | kg/t | 当月入转炉内部废钢与外部废钢总量（kg）/当月合格钢生产量（t） | 563.5118 | 27.15899 | 107.1913 | 94.36941 | 131.2063 |  | 100.7 |  |  |  | 162 | 211.89 |  |  | 159.4366 | 186.19 | 62.92105 | 107.56 | 170.66 | 294.41 | 171 | 0.01 | 105.2004 |  | 223.5 | 90.38 |  | 172.63 |  | 96.14 |  | 84.427232 | 98.93 | 162.5184
| 含铁散料 | kg/t | 当月入转炉包括氧化铁皮、污泥球、烧结块矿、原块矿等总量(kg)/当月合格钢生产量（t) | 0 | 0.3288309 | 28.1687 | 23.2 | 15.77 |  | 0 |  |  |  | 12 |  |  |  | 11.85097 | 17 |  | 15 |  | 15.61 | 30 | 0.01 | 2.693198 |  | 1.7 | 7.63 |  | 7.36 |  | 0 |  | 27.5 | 24.59 | 20.4205
| 工序单位能耗 | kgce/t | 全厂工序能耗=全厂各工序能耗总和（kgce）/当月合格钢坯生产量（t） | 55.25675 | -20.43587 | -25.67985 | -8.38 | -23.28 |  | -19.5 |  |  |  | -6.9 | -2.95 |  |  | -23.82627 | -15.38 | -1.784793 | -3.88 | -15.238 | 8.8 | 17.7 |  | -6.335581 |  | -14.26 | -17.04 |  | -19.35 |  |  |  | 203.4326 | 2.39 | 11.3023
| 蒸汽回收 | kg/t | 子项：蒸汽回收量kg，母项：合格钢产量 | 0 | 122.662 | 121.8025 | 0.0424 | 0.0504 | [5 empty] | 0.02 | 83.94 |  |  | 0.09017066 | 0.061 | 5.85 | 96 | 0.111 | 90 | 0.068 | 79.38 | 59.20392 |  |  |  |  | 106 |  | 95.331 |  | 0.010342607 | 105.48 | 96
| 新水消耗 | m^3/t |  | 0.2460106 | 0.04604064 | 0.1878958 | 0.81 | 1.05 |  | 0.1 |  |  |  | 0.79 | 0.84 |  |  | 0.5132647 | 0.42 |  | 0.32 | 0.048 | 0.333 | 0.645 | 1 | 1.645722 |  |  | 0.94 |  | 0.71 |  | 0.125 |  | 0.374169606 | 0.0324 | 0.8859275
| 氩气消耗 | m^3/t | 全厂氩气使用量（m3）/当月合格钢坯生产量（t） | 不详 | 0.6316408 | 1.620923 | 1.53 | 1.47 |  | 1.91 |  |  |  | 0.91 | 2.34 |  |  | 1.173295 | 2.52 |  | 0.41 | 1.25 | 1.01 | 2.94 | 1.32 | 1.517823 |  | 1.5 |  |  | 0.11 |  | 1.583 |  | 1.042196224 | 1.218 | 0.6293722
| 氮气消耗 | m^3/t | 全厂氮气使用量（m3）/当月合格钢坯生产量（t） | 不详 | 38.2803 | 37.79316 | 48.86 | 28.72 |  | 61.15 |  |  |  | 63.15 | 84.1 |  |  | 32.64052 | 54.23 |  | 57 | 35.9 | 28.13 | 42.82 | 66 | 64.85656 |  | 71.89 |  |  | 33.34 |  | 66.08 |  | 46.83535 | 71.15 | 25.87465
| 氧气消耗 | m^3/t | 全厂氧气量（m3）/当月合格钢坯生产量（t） | 31.08574 | 54.0411 | 53.30057 | 61.59 | 49.43 |  | 61.3 |  |  |  | 50 | 53.17 |  |  | 51.55843 | 56.82 | 53.2 | 53.5 | 49.16 | 50.26 | 52.2 | 65.46 | 58.8808 |  | 58.3 | 53.41 |  | 52.76 |  | 52.177 |  | 53.59111 | 54.18 | 52.15084
| 煤气回收量 | m^3/t | 全厂煤气回收量（m3）/当月合格钢坯生产量（t） | 0 | 122.9682 | 110.8949 | 103.66 | 116.85 | [5 empty] | 106.82 | 124.33 |  |  | -131.0002 | 116.51 | 111.28 | 128 | 125.7 | 131.18 | 98.5 | 130.35 | 68.09936 |  | 124.37 | 115.74 |  | 93.38 |  | 113.038 |  | 591.74 | 106.11 | 51.14
| 从业人员实物劳产率 | t/人 | 合格钢生产量（吨）/转炉炼钢厂（车间）工人及学徒总人数 | 123.2284 | —— | —— | 257.99 | 497.41 |  | 280 |  |  |  | 225 | 257.35 |  |  | 638.0081 | 310 | 703.4459 | 8500 | 380.293 | 430.78 | 1960.694 | 297 | 290.2045 |  | 502.15 | 511.02 |  | 332.8694 |  | 26.48 |  | 689.8485 | 522.18 | 322.4273
| 内控合格率 | % | 内控成分合格炉数/生产总炉数 | 100 | 95.76 | 99.27 | 97.25 | 90.87 |  | 96 |  |  |  | 99.5 |  |  |  |  | 99.7 |  | 96.6 |  | 99.88 | 98.51 | 99.9 | 51.88 |  | 100 |  |  | 86.68 |  | 100 |  | 100 | 100 | 100
| 钢坯合格率 | % | 钢坯合格生产量/总钢坯生产量 | 99.53207 | 99.97485 | 99.9011 | 100 | 99.94 |  | 100 |  |  |  | 99.48 | 100 |  |  | 100 | 100 | 99.99 | 99.88 | 99.998 | 99.69 | 99.52 | 99.7 | 99.975 |  | 0 | 99.92 |  | 100 |  | 99.96 |  | 100 | 100 | 100
| 精炼比例 | % | 过（LF+RH）总钢量/总产量。（同时过RH和LF的钢水只记一次产量） | 100 | 96 | 72.56 | 96.32 | 81.08 |  | 50.5 |  |  |  | 100 | 100 |  |  | 43.25861 | 98.52 | 46.75381 | 100 | 100 | 80.72 | 100 | 65 | 74.58033 |  | 100 |  |  | 82.21 |  | 100 |  | 100 | 100 | 100
| 电耗 | kwh/t | 全厂电耗/合格钢产量 | 310.6326 | 88.32421 | 167.6197 | 81.16 | 60.45 |  | 40.3 |  |  |  | 97.42 | 77.12 |  |  | 60.42317 | 58.83 | 47.69 | 62.5 | 49.12 | 73.58 | 99 | 122 | 75.67297 |  | 82.78 | 34.86 |  | 58.37 |  | 71.584 |  | 69.96777 | 57.9 | 83.38592
| 耐材消耗 | 元/t | 全厂所有耐材成本（元)/合格钢产量（t） | 44.20944 | 49.33 | 32.34 | 44.26 | 31.78 |  | 34.92 |  |  |  | 46.44 |  |  |  |  | 24.61 | 52.23 | 58.78 | 58.82 | 30.1 | 30.62 |  | 38.98 |  | 0.7 | 3.58 |  |  |  | 30.94 |  | 66.715 | 52.98 | 59.13585
铁水预处理 | 处理前铁水成分平均含量,% | C |  | 无 | 4.42 | 4.07 |  |  |  | 4.3 |  |  |  | 4.29 |  |  |  |  | 4.49 |  | 4.42 | 4.478 |  |  |  | 4.31 | 4.26 | [5 empty] | 4.2 |  |  | 4.08 | 4.644%
|  | Si |  |  | 0.6 | 0.76 |  |  |  | 0.49 |  |  |  | 0.3 |  |  |  |  | 0.53 | 0.43 | 0.38 | 0.5 |  |  |  | 0.42 | 0.41 | [5 empty] | 0.496 |  |  | 0.73 | 0.66%
|  | P |  |  | 0.043 | 0.043 | 0.12681 | 0.12605 |  | 0.12 |  |  |  | 0.1 |  |  |  |  | 0.18 | 0.114 | 0.102 | 0.087 |  |  |  | 0.086 | 0.084 | [5 empty] | 0.13 |  |  | 0.077 | 0.08742%
|  | S |  |  | 0.026 | 0.0265 | 0.04677 | 0.04545 |  | 0.029 |  |  |  | 0.038 |  |  |  |  | 0.049 | 0.028 | 0.029 | 0.034 |  |  |  | 0.036 | 0.032 | [5 empty] | 0.02 |  |  | 0.074 | 0.04712%
|  | T,℃ |  |  | 1381.64 | 1368 |  |  |  | 1360 |  |  |  | 1339 |  |  |  |  | 1272 |  | 1360 | 1332 |  |  |  | 1315 | 1305 | [5 empty] | 1352 |  |  | 1334 | 1300
| 处理后平均成分含量，% | C |  |  | 4.42 | 4.09 |  |  |  | 4.3 |  |  |  | 4.32 |  |  |  |  | 4.45 |  | 4.42 | 4.502 |  |  |  | 4.32 | 4.26 | [5 empty] | 4.2 |  |  | 4.05 | 4.644%
|  | Si |  |  | 0.6 | 0.76 |  |  |  | 0.49 |  |  |  | 0.3 |  |  |  |  | 0.53 |  | 0.38 | 4.47 |  |  |  | 0.43 | 0.42 | [5 empty] | 0.47 |  |  | 0.71 | 0.6597%
|  | P |  |  | 0.043 | 0.042 | 0.01374 | 0.01679 |  | 0.12 |  |  |  | 0.092 |  |  |  |  | 0.148 |  | 0.102 | 0.08 |  |  |  | 0.085 | 0.086 | [5 empty] | 0.12 |  |  | 0.078 | 0.08742%
|  | S |  |  | 0.0024 | 0.008 | 0.00763 | 0.00454 |  | 0.015 |  |  |  | 0.003 |  |  |  |  | 0.015 |  | 0.005 | 0.004 |  |  |  | 0.007 | 0.006 | [5 empty] | 0.011 |  |  | 0.055 | 0.01896%
|  | T,℃ |  |  | 1358.55 | 1348 | 1340.23 | 1368.74 |  | 1308 |  |  |  | 1322 |  |  |  |  | 1261 |  | 1340 | 1313 |  |  |  | 1294 | 1291 | [5 empty] | 1335 |  |  | 1324 | 1280
| 石灰粉单耗 | kg/t | 当月实际消耗量（kg）/处理铁水量（t） |  | 5.8 | 2.55 | 2.87 | 2.95 |  | 4.5 |  |  |  | 2.66 |  |  |  |  | 2.01 |  | 1.81 |  |  |  |  | 3.37 | 3.35 | [5 empty] | 2.933 |  |  | 0.8585288 | 5.845
| 颗粒镁 | kg/t | 当月实际消耗量（kg）/处理铁水量（t） |  | 1.58 | 0 | 0.57 | 0.63 | [5 empty] | 0.76 |  |  |  |  | 1.93 |  | 0.49 | 0.67 |  |  |  | 0.7 | 0.71 | [5 empty] | 0.46 |  |  | 0.07296587 | 0.6227
| 电石 | kg/t | 当月实际消耗量（kg）/处理铁水量（t） |  | 0 | 0 | [14 empty] | 0 | [14 empty] | / | /
| 萤石粉 | kg/t | 当月实际消耗量（kg）/处理铁水量（t） |  | 0 | 0 | [14 empty] | 0 | [14 empty] | / | /
| 处理周期 | min/罐 | 当月生产作业总时间（min）/预处理总罐数（罐） |  | 51.6 | 32.5 | 38.17 | 28.11 |  | 28 |  |  |  | 20 |  |  |  |  | 24.15 |  | 37.2 | 31 |  |  |  | 34 | 33 | [5 empty] | 35 |  |  | 30.34 | 25.36
| 铁水包平均寿命 | 次 |  |  | 986.25 | 465.8571 | [7 empty] | 1200 | [6 empty] | 986 | 750 |  |  |  | 1157 | 1157 | [8 empty] | 698 | 125
| 铁损 | kg/t | （处理前铁水总量-处理后铁水总量)(kg)/处理前铁水总量(t） |  | 19.27 | 24 | 21.58 | 9.81 | [5 empty] | 12.91 |  |  |  |  | 0.04 |  | 3.82 | 7 |  |  |  | 13 | 13 | [5 empty] | 13.5 |  |  | 11.68 | 0.95
转炉工序 | 当月转炉生产量 | wt |  | 电炉4.61 | 21.4021828 | 44.6567724 | 24.34 | 46.21 |  | 9.5 |  |  |  | 58.89 | 17.7055 |  |  | 37.7062768 | 45.31513042 | 51.1405136 | 54 | 11.1 |  | 21.82 |  | 46.1249 |  | 39.12 | 98.985 |  | 31.3 |  | 26.48 |  | 18.9 | 30.61 | 0.7861416
| 当月下线炉衬寿命 | 炉 | 当月下线寿命,无下线炉役不填写 | 无 | 无 | 无 | [7 empty] | 0 | [6 empty] | 0 | [14 empty] | /
| 日历作业率 | % | 转炉全月作业时间（min）/（当月天数*24*60）（min） | 88.85753 | 78.83958 | 70.32534 | 49.45 | 77.83 |  | 65.2 |  |  |  | 91.25 | 79.96 |  |  | 85.52047 | 85.83 | 83.19 | 64.31 | 90.95 | 93.26 | 96% | 92 | 93.36918 |  |  | 68.34 |  | 92.21 |  | 43.52 |  | 57.38351 | 66.38 | 82.8024
| 利用系数 | t/公称吨.日 | 当月转炉生产合格钢水量（t）/（公称吨数*当月天数） | 16.519t/MVA.日 | 29.66 | 28.86798 | 16.46 | 28.56 |  | 29.5 |  |  |  | 90.52 | 28.56 |  |  | 33.78699 | 40.6 | 26.18562 | 22.33 | 35.81 | 54.45 | 57.1935 |  | 41.32034 |  | 35.05 | 28.77 |  | 112.1864 |  | 23.73 |  | 25.40571 | 27.15 | 44.7238
| 转炉每炉产钢量 | t/炉 | 当月转炉生产合格钢水量（t）/当月生产炉数（炉) | 104.0348 | 77.2642 | 203.4477 | 146.06 | 256.49 |  | 55.5 |  |  |  | 159 | 98.42 |  |  | 126.1501 | 192 | 222.8345 | 260 | 102.59 | 61.66 | 105 | 138 | 155.1598 |  | 115.2 | 140.3 |  | 99.74 |  | 123.1 |  | 118.0628 | 121.36 | 51.49693
| 炉容比 | m3/t | 新砌炉炉内容积(m3)/公称吨数（t） | 1.12 | 0.92 | 0.92 |  |  |  | 0.75 |  |  |  | 0.9 |  |  |  |  | 0.95 |  | 0.92 | 0.87 | 0.75 | 0.86 | 0.83 | 0.94 |  | 0.8 |  |  | 0.76 |  | 0.928 |  | 0.89 | 0.96 | 0.863
| 冶炼周期 | min/炉 | 当月生产作业总时间（min）/转炉生产炉数（炉） | 89.5395 | 38.13 | 38.3 | 41.11 | 38.56 |  | 25 |  |  |  | 36 | 39.68 |  |  | 38.31684 | 32.4 | 16.18112 | 42.28 | 36.9 | 24.66 | 33.2 | 35 | 42.07268 |  | 28 | 34.59 |  | 26.33 |  | 33 |  | 34 | 37.75 | 24.45
| 氧枪喷头寿命 | 炉 |  | 无 | 230.75 | 129.4211 | 196.5 | 431.5 |  | 120 |  |  |  | 200 | 112.44 |  |  | 215 | 420 | 153 | 485 | 205 | 182.25 | 232 | 269 | 165.1111 |  | 300 | 201.63 |  | 124 |  | 500 |  | 400.25 | 321 | 500
| 转炉出钢平均成分，% | C |  |  | 0.04 | 0.05 |  |  |  | （碳素钢）0.13 |  |  |  | 0.09 |  |  |  |  | 0.146 |  | 0.05 | 0.1 |  | 0.07 | 0.09 | 0.28 | 0.058 |  |  |  | 0.04 |  | 0.08 |  | 0.07 | 0.068 | 0.079
|  | P |  |  | 0.01 | 0.006 |  |  |  | 0.028 |  |  |  | 0.011 |  |  |  |  | 0.15 |  | 0.015 | 0.017 |  | 0.015 | 0.018 | 0.016 | 0.016 |  |  |  | 0.016 |  | 0.015 |  | 0.007 | 0.011 | 0.014
|  | S |  |  | 0.01 | 0.025 |  |  |  | 0.02 |  |  |  | 0.02 |  |  |  |  | 15 |  | 0.007 | 0.023 |  | 0.02 | 0.02 | 0.039 | 0.0236 |  |  |  | 0.024 |  | 0.018 |  | 0.049 | 0.038 | 0.032
| 平均出钢温度，℃ | T |  | 1600 | 1680 | 1645 | 1645.59 | 1630.53 |  | 1650 |  |  |  | 1631 | 1341.011 |  |  |  | 1652 |  | 1665 | 1625.2 |  | 1606 | 1620 | 1623 | 1642 | 1621.65 |  |  | 1624 |  | 1620 |  | 1580 | 1649.5 | 1641.23
| 转炉熔剂消耗，kg/t | 石灰 | 当月实际消耗量（kg）/合格钢坯产量（t） | 42.58（电炉） | 30.83588 | 42.06173 | 19.67 | 17.56 |  | 33.7 |  |  |  | 54 | 29.1 |  |  | 33.39929 | 44.81 |  | 31.5 | 37.471 | 27.98 | 26.3 | 29.94 | 39.61 | 34.57 | 32.15 | 36.74 |  | 25.87 |  | 32.005 |  | 36 | 39.5536 | 45.1333
|  | 石灰石 | 当月实际消耗量（kg）/合格钢坯产量（t） | 0 | 25.54425 | 21.1713 | 3.56 | 6.23 |  | 30.4 |  |  |  | 21 | 2.1 |  |  |  | 1.64 |  | 0 | 26.779 | 0 | 4.192269 | 8.19 |  |  | 0 |  |  | 3.07 |  | 11.795 |  | 5.69092 | 12.01247 | 6.94479
|  | 轻烧白云石 | 当月实际消耗量（kg）/合格钢坯产量（t） | 0 | 18.73072 | 24.03572 | 9.46 | 6.08 |  | 38.9 |  |  |  | 0.25 | 10.4 |  |  | 20.59262 | 18.1 |  | 13 |  | 15.31 | 0 | 0 | 13.3 | 18.11 | 12.36 |  |  | 无 |  | 6.642 |  |  | 18.70101 | 14.89309
|  | 生白云石 | 当月实际消耗量（kg）/合格钢坯产量（t） | 0 | 18.4682 | 0 | 3.75 | 3.69 | [12 empty] | 11.92 |  | 0 | 9.90207 | 19.88 |  |  | 2.27 | 9.34 |  | 25.34 |  | 0 |  |  | 15.3098 | 15.7407
|  | 轻烧镁球 | 当月实际消耗量（kg）/合格钢坯产量（t） | 0 | 0 | 0.5382006 | 4.34 | 1.32 | [12 empty] | 0 | 0.323 | 1.74 | 0 | 0 |  |  | 3.62 |  |  | 0 |  | 0 |  |  | / | 0
|  | 其它熔剂 | 当月实际消耗量（kg）/合格钢坯产量（t） | 无数据 | 3.265349 | 0.0008285417 |  |  |  | 0 | [7 empty] | 0.6500774 |  |  | 3.5 | 6.09 | 0.18 | 5.188488 | 9.7 | [5 empty] | 0 |  | 0 |  | 6.3 | / | 0
LF精炼工序 | 造渣材料，kg/t | 石灰 | 当月实际消耗量（kg）/合格钢坯产量（t） | 0 | 6.783458 | 1.780426 |  |  |  | 4.2 |  |  |  | 5.99 | 6.9 | [5 empty] | 4.55 | 6.415 | 3.32 | 6.8 | 4.5 | 4.92 | 7.17 | 2.87 |  |  | 4.18 |  | 2.434 |  | 8 | 4.46 | 8.5
|  | 萤石 | 当月实际消耗量（kg）/合格钢坯产量（t） | 0 | 1.000917 | 0.7272858 |  |  |  | 0 |  |  |  | 0.65 |  |  |  |  | 1.51 |  | 0.052 | 0.866 | 2.85 | 1.91 | 0.63 | 0.26 | 0.13 | 1.52 |  |  | 0.53 |  | 0.518 |  |  | 0.35 | 3.612856
|  | 复合造渣剂 | 当月实际消耗量（kg）/合格钢坯产量（t） | 0 | 无 | 0 |  |  |  | 0.42 |  |  |  | 2.18 | [6 empty] | 0.61 | 1.547 | 2.64 | 0.55 | 0 |  |  | 0 |  |  | 0 |  | 0 |  |  | 0.51 | 0
| 石墨电极 消耗 | kg/t | 当月实际消耗量（kg）/合格钢坯产量（t） |  | 0.263 | 0.175 | 0 | 0 |  | 0.1 |  |  |  | 0.31 | 0.36 |  |  | 0.590514 | 0.28 |  | 0.21 | 0.288 | 0.54 | 0.5 | 0.5 | 0.59 | 0.53 | 0.48 |  |  | 0.33 |  | 0.33 |  | 0.33 | 0.264 | 0.5015078
| 日历 作业率 | % | LF全月作业时间（min）/（当月天数*24*60）（min） |  | 95.46 | 52.77 | [7 empty] | 95 | 70.29 |  |  | 39.44297 | 79.58 | 57.80645 | 82 | 93.1 | 78.74 | 0.7051 | 93 | 0.7340502 | 1.827688 |  |  |  | 76.56 |  | 15.2 |  |  | 90.44 | 49.3287
| 平均精炼 时间 | min | LF全月作业时间（min）/（当月生产炉数）（炉） |  | 53.61876 | 57 | 55.17 | 50.63 |  | 28 |  |  |  | 34 | 35 |  |  | 40.8523 | 30.39 | 65.66 | 40 | 38.48 | 26.28 | 44.8 | 35 | 79.5 | 64.19 | 45 |  |  | 38.8 |  | 35 |  | 33.2 | 53.83 | 17.551
| 精炼 电耗 | kwh/t | 当月升温送电总量（kg）/合格钢坯产量（t） |  | 21.82 | 30.29 | 0 | 39.47 |  | 30.9 |  |  |  | 36 | 39.66 |  |  | 46.92259 | 28.51 |  | 28.6 | 30.125 | 55.86 | 46.7 | 37.79 | 72.32 | 68.32 | 40.04 |  |  | 29.49 |  | 43 |  | 29.2 | 32.04 | 41.52
RH或VD工序 | RH处理 炉数 | 炉 |  | VOD 0 | 1528 | 243 | 741 | 572 |  | 无 |  |  |  | 419 | [5 empty] | 287 | 1229 |  |  | 474 |  |  | 548 | [5 empty] | 171 |  |  | 138
| RH处理 炉数比例 | % | 当月处理炉数/转炉生产炉数 |  | 55.48 | 8.23 | 47.26499 | 32.98773 |  | 无 |  |  |  | 10 | [5 empty] | 12.50545 | 59.25 |  |  | 19.43% |  |  | 0.1849477 | [5 empty] | 7.05 |  |  | 5.71
| RH平均 处理周期 | min/炉 | RH全月作业时间（min）/（当月生产炉数）（炉） |  | 48.23 | 39.11 | 30.68 | 26.92 |  | 无 |  |  |  | 39 | [5 empty] | 54.41 | 24 |  |  | 46.5 |  |  | 20.07 | [5 empty] | 20 |  |  | 52.29
| RH插入管寿命 | 次 |  |  | 43.52778 | 65.75 |  |  |  | 无 |  |  |  | 61 | [6 empty] | 92 |  |  | 0 |  |  | 128 | [8 empty] | 65
连铸工序 | 连铸比 | % | 连铸坯生产合格量/全厂生产总量 | 92.51496 | 100 | 100 | 100 | 100 |  | 100 |  |  |  | 99.56 | 58.62 |  |  | 100 | 100 |  | 100 | 100 | 100 | 0.8061656 | 100 | 100 | 100 | 100 | 100 |  | 100 |  | 100 |  | 100 | 100 | 100
| 钢坯 合格率 | % | 合格连铸坯产量/(合格连铸坯产量+检验现场废品量+轧后退废量） | 99.55805 | 99.97485 | 99.9011 | 100 | 99.94 |  | 99.95 |  |  |  | 99.25 | 100 |  |  |  | 100 | 99.99092 | 99.88 | 99.998 | 99.96 | 99.41 | 99.8 | 99.884 | 99.884 | 99.95 | 99.92 |  | 99.996 |  | 99.95 |  | 100 | 100 | 100
| 钢水收得率 | % |  |  | 97.46617 | 98.14755 |  |  |  | 99.85 |  |  |  | 99.64 | 99.681 | [5 empty] | 98.5 | 99.903 |  |  | 99.3 | [7 empty] | 98.5 |  | 99.08128 | 99.17 | 98.83
| 合格坯 收得率 | % | 合格连铸坯产量/连铸浇钢接受钢水量 | 94.50543 | 99.97485 | 99.9011 | 95.37 | 97.39 |  | 99.9 |  |  |  | 99.19 |  |  |  | 99.38664 | 95.71 | 98.08177 | 98.5 | 99.905 | 98.57 | 99.4 | 99.8 | 99.95 | 99.95 |  | 99.75 |  | 98.5 |  | 99.6 |  | 100 | 99.17 | 100
| 日历 作业率 | % | 全月浇钢总时间（min）/（当月天数*24*60）（min） | 44.50269 | 96.03121 | 90.32407 | 81.67 | 93.49 |  | 56.5 |  |  |  | 79.05 | 46.932 |  |  | 62.06765 | 91.7 | 87.3069 | 84.14 | 89.113 | 90.55 | 103 | 63 | 41.1 | 76.2 |  | 49.3 |  | 82.24 |  | 44.08 |  | 81.04503 | 51.4 | 10.92
| 台时 产量 | t/h | 连铸生产总产量（t）/浇注总时间（h） | 64.38806 | 99.63244 | 332.2622 | 192.69 | 326.12 |  | 135 |  |  |  | 29 | 148.632 |  |  | 204.134 | 166 |  | 293 | 167.489 | 168.55 | 185 | 163 | 129 | 225 |  | 224.89 |  | 197 |  | 184.88 |  | 114.6 | 147 | 96.8
| 浇注 周期 | min/炉 | 全月浇钢总时间（min）/浇注炉数 | 43.18696 | 46.30156 | 33.63 | 46.62 | 48.39 |  | 24.2 |  |  |  | 40 |  |  |  |  | 34.12881 | 39.97 | 50 | 19.188 | 21.95 | 27 | 48 | 70.5 | 41.1 | 35 |  |  | 29.23 |  | 37 |  | 38.4 | 51.2 | 28
| 中包 寿命 | 小时/包 | 全月浇钢总时间（min）/连铸机开浇次数 | 7.7 | 8.928192 | 6.13 | 8.15 | 9.43 |  | 25.5 |  |  |  | 20 | 24.535 |  |  |  | 17.27233 |  | 7.15 | 14.733 | 30.12 | 17 | 20 | 9.4 | 8.6 |  | 34.21 |  | 12.85 |  | 36 |  | 20.7 | 15.2 | 19.55
| 平均连浇 炉数 | 炉/浇次 | 全月浇钢炉数/连铸开浇次数 | 10.69767 | 97.92857 | 29.28378 | 17 | 29.74 |  | 63 |  |  |  | 17 | 42.2 |  |  | 19.02548 | 29.87 | 58.84615 | 8.5 | 71.33 | 82.33 | 32 | 22 | 8 | 12.6 | 34.68 | 99.25 |  | 26 |  | 62 |  | 21.93151 | 21.8 | 29.84
| 溢漏率 | % | 全月溢漏钢流数总和/（全月浇钢总炉数*铸机流数） | 0 | 0 | 0.04066694 | 0.0959 | 0.029 |  | 0 |  |  |  | 0 | 0 |  |  | 0.008826125 |  | 0 | 0 |  |  | 0 | 0.05 | 0.2 | 0.04 | 0.01 | 0 |  | 0.002 |  | 0 |  | 0 | 0 | 0
| 保护渣 消耗 | kg/吨 | 保护渣消耗总量/全月合格钢产量 | 0.52 | 0.6026658 | 0.48 | 0.44 | 0.42 |  | 0.7 |  |  |  | 0.5 | 0.633 |  |  |  | 0.54 |  | 0.45 | 0.561 | 0.44 | 0.59 | 0.6 | 0.38 | 0.57 | 0.48 |  |  | 0.25 |  | 0.5 |  | 6 | 0.67 | 0.92
| 热送率 | % | 装炉≥400℃铸坯块数/生产总块数 | 0 | 93.91447 | 93.27524 | 73.62 | 82.65 | [5 empty] | 16.55 |  |  |  |  | 70.06 |  | 77.8 | 96.9 |  | 99 | 80 | 0 | 56.9 | 100 | 92 |  | 100 |  | 70 |  | 84.1 | 0 | 0
| 低倍级别（偏析、疏松） |  |  |  | 1级 | 1级 | [14 empty] | 99%控制在B1.0以下 |  |  | c1.0 | ＜1.0 | [10 empty] | 1.5 | 0.5
| 裂纹率 | % |  |  | 0 | 2.18 | [7 empty] | 0.12 | [6 empty] | 0.0013 |  |  | 0.1 |  |  | 0.23 | [8 empty] | 0
| 结晶器寿命 | 炉/个 | （当月结晶器从上线-使用下线总过钢量）/（结晶器更换个数） |  | 814 | 216.7 | [7 empty] | 200 | 25949.228 | [5 empty] | 385 | 1236 |  | 300 |  | 15 | 16 | 1000 |  |  |  |  | 220 |  |  | 448 | 875
成品工序 | 非合金钢比率 |  |  | 0 | 43.61152 | 78.43443 |  |  |  | 65.5% |  |  |  | 31 |  |  |  |  | 80.11 |  | 53.75 |  |  | 20% | 40 |  |  | 95.97 |  |  |  |  | 24 |  | 96.587 |  | 62.54
| 低合金钢比率 |  |  | 0 | 4.002903 | 21.10718 |  |  |  | 34.5% |  |  |  | 40 | 34.99 |  |  |  | 19.89 |  | 39.4 | 6.016 |  | 25% | 40 | 48.37781 |  | 2.99 |  |  |  |  | 75 |  | 1.259 |  | 37.46
| 合金结构钢比率 |  |  | 100 | 0.03271825 | 0.4583847 | [7 empty] | 29 | [6 empty] | 6.85 |  |  | 0.0754 | 20 |  |  | 1.04 |  |  |  |  | 1 |  | 2.154
| 模铸钢比率 |  |  | 7.485035 | 0.03567759 | 0 | [7 empty] | 0 | [6 empty] | 0 |  |  | 47.5% |  |  |  | 0 |  |  |  |  | 0
主要钢种 |  |  |  | 不锈钢304、321 | [5 empty] | Q235B、Q195、Q355B/C/D、SPHC/D、SS400 | [5 empty] | Q195L/Q355B/SPHC/Q235B-Z /Q195-Y/HP295 | [5 empty] | 普碳、LG-40B、45 |  | Q345B、Q235B、50#、45# | [8 empty] | 容器板、桥梁、风电板、高建高强钢等 |  |  | Q235B、Q245R |  | Q345D-1/E36N-Z25/Q370qT-H/D36H/D36-1/Q345B-1/E36-Nb/Q345R-NH/Q345Z25/Q345DH/Q690D-2/Q355MDH/E36-Ni/E36-RZ/Q345R-Z35/Q345R-NH/Q370qLY/Q245R-H/A-1/Q345Z25/Q245R-2/Q345qE-3/B
| 合金元素 | 合金元素规定含水量量界限值（%）
|  | 非合金钢 | 低合金钢 | 合金钢
| A1 | <0.1 | - | ≥0.10
| B | <0.0005 | - | ≥0.005
| BI （铋） | <0.10 | - | ≥0.10
| Cr （铬） | <0.30 | 0.30～0.50 | ≥0.50
| Co （一氧化碳） | <0.10 | - | ≥0.10
| Cu （铜元素） | <0.10 | 0.10～<0.50 | ≥0.50
| Mn | <1.00 | 1.00～<1.40 | ≥1.40
| Mo | <0.05 | 0.05～<0.10 | ≥0.10
| Ni | <0.30 | 0.30～<0.50 | ≥0.50
| Nb | <0.02 | 0.02～<0.06 | ≥0.06
| Pb | <0.40 | - | ≥0.40
| Se | <0.10 | - | ≥0.10
| Si | <0.50 | 0.50～<0.90 | ≥0.90
| Te | <0.10 | - | ≥0.10
| Ti | <0.05 | 0.05～<0.13 | ≥0.13
| W | <0.10 | - | ≥0.10
| V | <0.04 | 0.04～<0.12 | ≥0.12
| Zr | <0.05 | 0.02～<0.05 | ≥0.05
| La系（每种元素） | <0.02 | 0.02～<0.05 | ≥0.05
| 其它规定元素 | <0.05 | - | ≥0.05
（S、P、C、N除外）
冶金交流中心
Note on D7: 作者: 入炉原料所有物料全部按照100%投入计算，不折算系数；不包括含铁散料；不包括热回收钢水
Note on D8: 作者: 包括所有物料不折算，全部按照100%折算；不包括含铁散料；不包括回炉钢水
Note on B9: 冶金交流中心: 小数点后保留两位
Note on B12: 冶金交流中心: 小数点后保留一位
Note on B13: 冶金交流中心: 小数点后保留两位
Note on B15: 冶金交流中心: 小数点后保留两位
Note on B16: 冶金交流中心: 小数点后保留一位
Note on B17: 冶金交流中心: 小数点后保留一位
Note on B18: 冶金交流中心: 小数点后保留一位
Note on B19: 冶金交流中心: 小数点后保留一位
Note on B20: 冶金交流中心: 小数点后保留三位
Note on B21: 冶金交流中心: 小数点后保留两位
Note on B22: 冶金交流中心: 小数点后保留两位
Note on B23: 冶金交流中心: 小数点后保留两位
Note on B24: 冶金交流中心: 小数点后保留一位
Note on B45: 冶金交流中心: 小数点后保留两位
Note on B46: 冶金交流中心: 小数点后保留两位
Note on B47: 冶金交流中心: 小数点后保留两位
Note on B48: 冶金交流中心: 小数点后保留两位