## 技术经济指标（方圆坯）
|  |  | 联系电话：0311-85395669 尚美诺15230111569，倪宝梅15373652759；邮箱：shangmeinuo@163.com | [18 empty] | 联系电话：0311-85395669 尚美诺15230111569，倪宝梅15373652759；邮箱：shangmeinuo@163.com | [11 empty] | 联系电话：0311-85395669 尚美诺15230111569，倪宝梅15373652759；邮箱：shangmeinuo@163.com | [9 empty] | 联系电话：0311-85395669 尚美诺15230111569，倪宝梅15373652759；邮箱：shangmeinuo@163.com
2022年4月炼钢指标 | [27 empty] | 对标联系人：尚美诺15230111569，倪宝梅15373652759；邮箱：shangmeinuo@163.com
指标 | 公司名称 |  | 指标定义: | 山西太钢不锈钢 | 宁夏建龙 | 吉林恒联 |  | 津西 | 大连特钢 | 建邦 | 山东石横特钢集团有限公司 |  |  | 首钢长钢 | 西林钢铁 | 烟台华新不锈钢 | 安钢 | 山西新泰 | 福建三明 |  | 马钢长江 | 山西建龙 | 山西华鑫源 | 酒钢宏兴股份公司 |  |  | 天钢联合特钢 | 宣钢 |  | 凌源钢铁 | 广西贵港钢铁 | 西宁特殊钢 | 唐山文丰 | 山东隆盛钢铁 | 本溪北营钢铁 | 荣程钢铁 | 元立 | 阳春新钢铁 | 承德建龙 | 明芳钢铁 | 信阳钢铁 | 昆钢新区 | 新疆昆玉钢铁 | 潍钢 | 陕西略钢 | 鞍山宝得 | 四川德胜 | 永锋钢铁 |  | 南钢 | 常州东方特钢 | 常熟龙腾转炉炼钢厂 | 晋南
| 分厂名称 |  |  | 炼钢一厂碳钢生产线 | 炼钢厂 | 炼钢厂 | 第二炼钢厂 | 炼钢二厂 |  |  | 1#炉 | 2#炉 | 3#炉 |  |  | 电炉炼钢 | 第一炼轧厂 | 异型坯 | 炼钢一厂 | 炼钢二厂 |  | 炼钢一厂 | 炼钢厂 | 榆钢公司 | 炼轧厂 | 炼轧厂 | 炼钢厂 | 一钢轧 | 二钢轧 | 第一炼钢厂 |  | 炼轧分厂 |  | 炼钢厂 | 北营炼钢厂 |  | 炼钢厂 | 炼钢厂 |  | 炼钢厂 |  |  | 方坯 |  |  | 炼钢厂 | 炼钢厂 | 炼钢一厂 | 炼钢二厂 | 第二炼钢厂 | 第二炼钢厂 | 转炉分厂 | 炼钢厂
炼钢厂综合指标 | 年度累计产量 | wt | 当月底全年累计产量 1月-当月的累计产量 | 18.48（电炉） | 123.13 | 11.5961753 |  |  | 59.3 | 147.919 |  |  |  | 741016 |  |  |  | 27.4 | 77.0092 | 107.6954 |  | 24.4 |  | 108.6980949 |  | 83.1498246 | 167.24 |  |  | 58.24 |  | 95673 | 80.38 |  |  | 107.99 | [9 empty] | 64.64 | 79.2005296 | 33.02 | 101.8 |  | 26.9 | 107.93 | 506474.92
| 铁水预处理比 | % | 铁水预处理处理量/入转炉铁水量*100% | 0 | 0 | 0 | [11 empty] | 0 |  |  |  | 0 |  | 0 |  | 0 | [5 empty] | 0 | 0 |  |  | 0 | 0 | [9 empty] | 100.2746 |  |  |  | 0 | 0
| 金属料消耗 | kg/t | 转炉炼钢金属料消耗量（干克／吨）= （入炉铁水+入炉生铁入炉外部废钢+渣钢+内部回收切头、切尾、中包残钢等+合金硅铁、锰铁总量及脱氧剂+其他含铁原料）（千克）/合格钢坯生产量（吨） | 1150.069 | 1112 | 1075.962 |  |  | 1081.159 | 1114.031 |  |  |  | 1068.64 |  |  |  | 1068.08 | 1079.15 | 1079.82 |  | 1087.2 |  | 1106.085 |  | 1089.2097 | 1098.081 |  |  | 1090.098 |  | 1091.88 | 1081 |  |  | 1078.18 | 1103.92 |  |  |  | 1091 |  |  |  | 1112.76 | 1071.832 | 1105.013 | 1093.65 | 1097.37 |  |  | 1093.34
| 钢铁料消耗 | kg/t | 转炉炼钢金属料消耗量（干克／吨）= （入炉入炉铁水+生铁+外部废钢+渣钢+内部回收切头、切尾、中包残钢等+其他含铁原料）（千克）/合格钢坯生产量（吨） | 1124.005 | 1059 | 1070 |  |  | 1053.159 | 1053.257 |  |  |  | 1043.48 |  |  |  | 1055.63 | 1059.03 | 1054.72 |  | 1045.98 |  | 1062.104 |  | 1065.72 | 1093.7664 |  |  | 1074.871 |  | 1069.14 | 1053 |  |  | 1072.2 | 1077.81 |  |  |  | 1081.94 |  |  |  | 1094.43 | 1063 | 1068.555 | 1073.24 | 1074.65 |  | 1061.51 | 1076.39 | 1075.68
| 铁水单耗 | kg/t | 当月入转炉铁水总量（kg）/当月合格钢坯生产量（t） | 916.3756 | 1001.1 | 981 |  |  | 750.39 | 855.6574 |  |  |  | 839.5 |  |  |  | 923.98 | 829.59 | 821.45 |  | 997.26 |  | 796.3322 |  | 872.09 | 727.5558 |  |  | 922.358 |  | 907.478 | 1006 |  |  | 789 | 806.35 |  |  |  | 919.59 |  |  |  | 898.87 | 895 | 1009.811 | 840.84 | 799.45 |  | 810.08 | 822.42 | 796.14
| 生铁块单耗 | kg/t | 当月入转炉生铁总量（kg）/当月合格钢坯生产量（t） | 1.467117 | 17.6 | 0 |  |  |  | 53.65894 |  |  |  | 0 |  |  |  | 5.51 | 2.61 | 2.52 |  | 17.76 |  | 1.603782 |  | 33.4093 | 0 |  |  | 0 |  | 7.169 | 6 |  |  | 5 | 3.74 |  |  |  | 58.1 |  |  |  | 0 |  | 36.14609 | 4.9 | 23.61 |  |  | 0 | 120.2942
| 废钢铁单耗 | kg/t | 当月入转炉内部废钢与外部废钢总量（kg）/当月合格钢生产量（t） | 206.1622 | 40.2 | 88.6631127 |  |  | 208.1 | 143.9406 |  |  |  | 203.98 |  |  |  | 126.14 | 226.83 | 230.75 |  | 30.96 |  | 264.1679 |  | 156.212 | 366.2106 |  |  | 152.512 |  | 141.69 | 55 |  |  | 275.9 | 297.57 |  |  |  | 104.25 |  |  |  | 195.56 | 168 | 24.15869 | 227.51 | 251.59 |  | 251.42 | 252.07 | 159.2458
| 含铁散料 | kg/t | 当月入转炉包括氧化铁皮、污泥球、烧结块矿、原块矿等总量(kg)/当月合格钢生产量（t) | 0 | 29.4 | 0 |  |  |  | 1.177912 |  |  |  | 1.54 |  |  |  | 15.41 |  |  |  | 41.22 |  | 26.20543 |  | 49.82 | 0 |  |  |  |  | 12.804 | 66 |  |  | 2.2 | 15.55 |  |  |  | 1.43 | [5 empty] | 19.16144 | 11 | 18 |  | 5.45 | 7.63
| 工序单位能耗 | kgce/t | 全厂工序能耗=全厂各工序能耗总和（kgce）/当月合格钢坯生产量（t） | 47.65384 |  | 11.38396 |  |  | 46.5059 | -19.93 |  |  |  | -9.49 |  |  |  | -26.55 | -8.11 | -10.12 |  | 21.1 |  | -20.19192 |  | 2.99 | -38.08 |  |  | -16.533 |  | -4.96 | 19.6 |  |  | -15.89 | 8.8 |  |  |  | -11.89 |  |  |  | 10.04 | -24.32 | -0.02365115 |  |  |  | -14 | -17.85
| 蒸汽回收 | kg/t | 子项：蒸汽回收量kg，母项：合格钢产量 | 无数据 | 85.1 | -0.0726791359 |  |  | 0.0923122 | 0.10672 |  |  |  | 46.61 |  |  |  | 129.91 | 85.56 | 86.32 |  | 46.8 |  | 136.5498 |  | 91.66 | 73.28 |  |  | 78 |  | 0.03589 | 83 |  |  |  | 90 | [9 empty] | 100.1205 |  |  |  | 69 | -95.39
| 新水消耗 | m^3/t | 全厂补新水量（m3）/当月合格钢坯生产量（t） | 0.01368397 | 0.28 | 0.3299967361 |  |  |  | 0.5164061 |  |  |  | 0.6 |  |  |  | 0.66 | 0.83 | 0.79 |  | 0.313405 |  | 0.2265854 |  | 0.76 | 0.33 |  |  | 0.229 |  | 18.388 | 0.51 |  |  |  | 0.497 |  |  |  | 0.3 |  |  |  | 0.37 | 0.47 | 1.067256 | 0.13 | 0.12 |  | 0.49 | 0.92
| 氩气消耗 | m^3/t | 全厂氩气使用量（m3）/当月合格钢坯生产量（t） | 2.131066 | 0 | 0.5984300703 |  |  | 9.19 | 0.1376228 | [7 empty] | 0.23 | 2.26 | 2.01 |  | 0.929 |  | 0.5147744 |  | 0.81 | 0.224 |  |  | 0.274 |  | 0.815 | 2.3 |  |  | 1.83 | 1.11 | [11 empty] | 0.025 |  | 1.18 | 1.04 | 0.64
| 氮气消耗 | m^3/t | 全厂氮气使用量（m3）/当月合格钢坯生产量（t） | 无数据 | 37.3 | 38.98848 |  |  | 39.82 | 93.57244 |  |  |  | 52.66 |  |  |  | 31.08 | 65.73 | 71.69 |  | 35.884 |  | 55.15771 |  | 25.93 | 31.67 |  |  | 24.6 |  | 25.616 | 42 |  |  | 75.86 | 28.34 |  |  |  | 92.2 |  |  |  |  | 35.36 | 71.89519 | 27.2 | 42.12 |  | 37.76 | 22.8 | 39.15
| 氧气消耗 | m^3/t | 全厂氧气量（m3）/当月合格钢坯生产量（t） | 41.73794 | 51.83 | 53.53246 |  |  | 42.8 | 51.13849 |  |  |  | 51.02 |  |  |  | 54.92 | 53.11 | 48.14 |  | 54.753 |  | 46.85159 |  | 51.17 | 47.43 |  |  | 48.37 |  | 49.629 | 55 |  |  | 54.89 | 49.97 |  |  |  | 59.66 |  |  |  | 76.95 | 43.26 | 50.95588 | 52.71 | 50.01 |  | 49.34 | 49.96 | 52.52
| 煤气回收量 | m^3/t | 全厂煤气回收量（m3）/当月合格钢坯生产量（t） | 0 | 130 | -130.1363 |  |  | 141.6932 | 126.1 |  |  |  | 108.03 |  |  |  | 101.13 | 122.04 | 101.38 |  | 123.135 |  | 120.4784 |  | 104.43 | 165.03 |  |  | 128.7 |  | 142.56 | 116 |  |  | 120.06 | 128.71 |  |  |  | 110 |  |  |  |  | 132.871 | 121.6423 | -119.41 | -119.41 |  | -120 | -116.82 | 112.83
| 从业人员实物劳产率 | t/人 | 合格钢生产量（吨）/转炉炼钢厂（车间）工人及学徒总人数 | 182.6956 | 530 | 244.645 |  |  | 123.51 | 622.096 | [7 empty] | 304.44 | 290.75 | 344 |  | 264.31 |  | 4313.416 |  | 680.6245 | 239.12 |  |  | 212.654 |  | 248.5 | 3011.902 |  |  | 483.86 | 263.72 |  |  |  | 377.82 |  |  |  |  | 493.5 | 339.857 |  |  |  | 560 | 1860.862
| 内控合格率 | % | 内控成分合格炉数/生产总炉数 | 100 | 99 | 88 |  |  |  | 98.51% |  |  |  | 99.93 |  |  |  | 95 |  |  |  | 92.74 |  | 99.98526 |  | 99.95 | 99.8 |  |  |  |  | 99.93 | 98.71 |  |  | 100 | 99.46 |  |  |  | 99.98 |  |  |  |  | 100 | 99.84417 | 100 | 100 |  | 99.8 | 99 | 89.52
| 钢坯合格率 | % | 钢坯合格生产量/总钢坯生产量 | 99.93443 | 99.88 | 100 |  |  | 99.58 | 99.98% |  |  |  | 99.93 |  |  |  | 100 | 99.9 | 99.96 |  | 99.99 |  | 99.98526 |  | 99.95 | 100 |  |  | 99.96 |  | 99.99 | 99.47 |  |  | 99.8 | 99.69 |  |  |  | 99.96 |  |  |  |  | 100 | 98.30125 | 100 | 100 |  | 99.93 | 98.9 | 100
| 精炼比例 | % | 过（LF+RH）总钢量/总产量。（同时过RH和LF的钢水只记一次产量） | 100 | 0 | 0 |  |  | 100 | [8 empty] | 67.77 | 100 | 74.1 |  | 6.63 |  | 97.56984 |  | 100 | 100 |  |  |  |  | 100 | 81 |  |  | 100 | 84.13 | [9 empty] | 3.67 |  |  |  | 100% | 100 | 0.47
| 电耗 | kwh/t | 全厂电耗/合格钢产量 | 184.2449 | 33 | 26.3841 |  |  | 190.8688 | 35.6204 |  |  |  | 39.89 |  |  |  | 58.91 | 72.88 | 60.3 |  | 31.396 |  | 30.57359 |  | 75.59 | 56.34 |  |  | 19.96 |  | 87.195 | 70 |  |  | 79.72 | 78.09 |  |  |  | 36.85 |  |  |  | 30.37 |  | 30.94 | 25.49 | 43.02 |  | 99.57 | 86.48 | 46.53
| 耐材消耗 | 元/t | 全厂所有耐材成本（元)/合格钢产量（t） | 25.07326 | 18.79 | 26.24303 |  |  | 102.7307 | 21.11227 |  |  |  | 28.97 | [7 empty] | 13.84 |  |  |  | 54.99871 |  |  |  | 55.96 |  | 72.58 | 31.2 |  |  | 0.71 | 30.33 |  |  |  | 27.61 | [5 empty] | 35.47055 | 24.25 | 33.09 |  | 45 | 不详
铁水预处理 | 处理前铁水成分平均含量,% | C |  | 无 | [21 empty] | 4.118% | [20 empty] | 4.067 |  |  |  |  | 无
|  | Si | [23 empty] | 0.586% | [20 empty] | 0.2555824
|  | P | [23 empty] | 0.09161% | [20 empty] | 0.1057097
|  | S | [23 empty] | 0.05253% | [20 empty] | 0.09066324
|  | T,℃ | [23 empty] | 1290 | [20 empty] | 1302.396
| 处理后平均成分含量，% | C | [23 empty] | 4.123% | [20 empty] | 3.873
|  | Si | [23 empty] | 0.5862%
|  | P | [23 empty] | 0.09165%
|  | S | [23 empty] | 0.027% | [20 empty] | 0.0209
|  | T,℃ | [23 empty] | 1275 | [20 empty] | 1265.038
| 石灰粉单耗 | kg/t | 当月实际消耗量（kg）/处理铁水量（t） | [22 empty] | 1.8576 | [20 empty] | 4.371054
| 颗粒镁 | kg/t | 当月实际消耗量（kg）/处理铁水量（t） | [22 empty] | 0.14607
| 电石 | kg/t | 当月实际消耗量（kg）/处理铁水量（t） | [22 empty] | /
| 萤石粉 | kg/t | 当月实际消耗量（kg）/处理铁水量（t） | [22 empty] | / | [20 empty] | 1.3846
| 处理周期 | min/罐 | 当月生产作业总时间（min）/预处理总罐数（罐） | [22 empty] | 23.6 | [20 empty] | 22.65
| 铁水包平均寿命 | 次 | [23 empty] | 105 | [20 empty] | 589
| 铁损 | kg/t | （处理前铁水总量-处理后铁水总量)(kg)/处理前铁水总量(t） | [22 empty] | 0.92 | [20 empty] | 11.32264
转炉工序 | 当月转炉生产量 | wt |  | 电炉6.14 | 28.38 | 11.5961753 |  |  | 9.67 | 374576.46 |  |  |  | 189472 |  |  |  | 27.51 | 20.0036 | 28.4141 |  | 30.32434205 |  | 27.947624 |  | 205931.958 | 56.83 |  |  | 16.27 |  | 9.5673 | 15.8 |  |  | 36.29 | [9 empty] | 15.59 | 20.3914198 | 90440.344 | 361453.432 |  | 26.9 | 32.88
| 当月下线炉衬寿命 | 炉 | 当月下线寿命,无下线炉役不填写 | 无 | 0 | [16 empty] | - |  | 4101.5 |  | 0 | [5 empty] | 19870 |  |  |  |  | 无 | [13 empty] | 0 | -
| 日历作业率 | % | 转炉全月作业时间（min）/（当月天数*24*60）（min） | 83.27546 | 75 | 1.938889 |  |  | 75.07 | 0.8473932 |  |  |  | 77.98 |  |  |  | 85.23 | 91.22 | 61.28 |  | 93.6672 |  | 82.78338 |  | 86.4882 | 99.6 |  |  | 0.8 |  | 90.14 | 45% |  |  |  | 62.45 |  |  |  | 97.79 |  |  |  | 90.42 | 80.15 | 83.45216 | 92.45 | 83.53 |  | 92 | -
| 利用系数 | t/公称吨.日 | 当月转炉生产合格钢水量（t）/（公称吨数*当月天数） | 36.539t/MVA.日 | 38.14516 | 53.686 |  |  |  | 96.0261 |  |  |  | 26.32 |  |  |  | 101.8889 | 33.34 | 26.31 |  | 48.91023 |  | 34.57319 |  | 47.0892 | 50.92 |  |  | 51.65 |  | 51.59 | 51 |  |  | 33.6 | 34.94 |  |  |  | 53.94 |  |  |  | 42.33 | 43.32 | 52.28569 | 50.24 | 50.18 |  | 50 | 47.24138
| 转炉每炉产钢量 | t/炉 | 当月转炉生产合格钢水量（t）/当月生产炉数（炉) | 77.70343 | 140 | 36.37445 |  |  | 106.0273 | 142.8306 |  |  |  | 71.18 |  |  |  | 100.76 | 98.3 | 130.22 |  | 101.6572 |  | 132.5102 |  | 51.59 | 113.73 |  |  | 33.4 |  | 71.15 | 105 |  |  | 117.61 | 61.39 |  |  |  | 68 |  |  |  | 47.86 | 130.61 | 82.12412 | 51.87 | 148.63 |  | 83.7 | 105
| 炉容比 | m3/t | 新砌炉炉内容积(m3)/公称吨数（t） | 1.06 | 0.97 | 0.68 | [7 empty] | 0.8 |  |  |  | 0.82 |  |  |  | 0.85 |  |  |  | 0.863 | 0.86 |  |  | 0.85 |  | 0.92 | 0.86 |  |  | 0.8 | 0.75 |  |  |  | 0.9 |  |  |  |  | 0.99 | 0.8 |  |  |  | 0.75 | 0.89
| 冶炼周期 | min/炉 | 当月生产作业总时间（min）/转炉生产炉数（炉） | 45.53797 | 30 | 24.8 |  |  | 35.02268 | 30.25019 |  |  |  | 29.8 |  |  |  | 25.9 | 38.73 | 36.42 |  | 27.12989 |  | 34.87365 |  | 26.43 | 26.69 |  |  | 21.3 |  | 25.26 | 33.2 |  |  | 31 | 25.32 |  |  |  | 26.8 |  |  |  |  | 29 | 43.55779 | 23.5 | 29.69 |  | 22.5 | 26 | 27.34
| 氧枪喷头寿命 | 炉 |  | 不详 | 300 | 250 | [7 empty] | 85.31 |  |  |  | 61.4 | 75.37 | 99.18 |  | 360.5 |  | 149.1455 |  | 500 | 151.42 |  |  | 93 |  | 475 | 222 |  |  | 300 | 168.58 |  |  |  | 152 |  |  |  | 54.96 | 361 | 330 | 6 | 4 |  | 300 | 100
| 转炉出钢平均成分，% | C |  | 0.2 | 0.08 | 0.069% |  |  | 0.08 | 0.0922 |  |  |  | 0.072 |  |  |  | 0.06 |  |  |  | 0.07 |  |  |  | 0.075 | 0.07 |  |  | 0.08 |  | 0.12 | 0.07 | [12 empty] | 0.1 | 0.03847301 |  |  |  | 6.66 | 0.07
|  | P |  | 0.015 | 0.03 | 0.028% |  |  | 0.01 | 0.0265 |  |  |  | 0.02 |  |  |  | 0.017 |  |  |  | 0.021 |  |  |  | 0.015 | 0.022 |  |  | 0.019 |  | 0.028 | 0.012 | [12 empty] | 0.2 | 0.02318257 |  |  |  | 12.72 | 0.015
|  | S |  | 0.015 | 0.03 | 0.026% |  |  | 0.022 | 0.0286 |  |  |  | 0.035 |  |  |  | 0.021 |  |  |  | 0.022 |  |  |  | 0.032 | 0.028 |  |  | 0.018 |  | 0.021 | 0.022 | [12 empty] | 0.2 | 0.026 |  |  |  | 25.97 | 0.015
| 平均出钢温度，℃ | T |  | 1660 | 1645 | 1642 |  |  | 1605.81 | 1657.77 |  |  |  | 1653.38 |  |  |  | 1636 | 1329.252 | 1315.676 |  | 1664 |  |  |  | 1643 | 1600 |  |  | 1682 |  | 1621.3 | 1586 |  |  | 1620 | [9 empty] | 1642 | 1649.347 |  |  |  | 1611.1 | 1600
| 转炉熔剂消耗，kg/t | 石灰 | 当月实际消耗量（kg）/合格钢坯产量（t） | 47.58（电炉） | 17.05 | 5.1223786 |  |  | 40.14681 | 34.80328 |  |  |  | 52.82 |  |  |  | 21.35 | 29.2 | 28.8 |  | 22.305 |  | 40.66302 |  | 42.15 | 22.94 |  |  | 30.904955 |  | 36.12 | 34 |  |  | 29.8 | 30.74 |  |  |  | 39.2 |  |  |  | 30 | 30.56 | 22.67557 | 22.55 | 26.02 |  | 38.1 | 30.86 | 39.75
|  | 石灰石 | 当月实际消耗量（kg）/合格钢坯产量（t） | 0 | 23.33 | 66.1424979 | [11 empty] | 15.22 | 3.7 | 1.8 |  | 22.8 |  | 0.3676605 |  | 0 | 1 |  |  | 28.38818 |  | 4.123 | 7 |  |  | 0 | 0 | [8 empty] | 19.353 |  | 0.68 | 0.7 |  | 0 | 0 | 4.89
|  | 轻烧白云石 | 当月实际消耗量（kg）/合格钢坯产量（t） | 无数据 |  | 0 |  |  | 17.11156 | 11.17778 |  |  |  | 2.7 |  |  |  | 无 | 11.4 | 10 |  | 19.367 |  | 16.7339 |  | 11.59 | 5.77 |  |  |  |  | 0 | 0 |  |  | 15.5 | 16.94 |  |  |  | 20.2 | [5 empty] | 17.89341 | 0 | 0 |  | 11.79
|  | 生白云石 | 当月实际消耗量（kg）/合格钢坯产量（t） | 0 | 23.69 | 23.3697743 |  |  |  | 6.213348 | [7 empty] | 24.11 |  |  |  | 4.904 |  | 2.043207 |  | 10.24 | 0 |  |  |  |  | 10.952 | 9 |  |  | 0 | 0 | [10 empty] | 1.06 | 0.7 |  | 0 | 4
|  | 轻烧镁球 | 当月实际消耗量（kg）/合格钢坯产量（t） | 0 |  | 86.2353297 |  |  | 1.261148 | [8 empty] | 0 |  |  |  | - |  | 0 |  | 0 | 3.96 |  |  | 1.55366 |  | 0 | 0 |  |  | 0 | 0.82 | [8 empty] | 5.372 |  | 0 | 0.1 |  |  | 5.6
|  | 其它熔剂 | 当月实际消耗量（kg）/合格钢坯产量（t） | 0 |  | 0 |  |  | 1.158929 | [8 empty] | 0 |  |  |  | 1.012 |  | 0 |  | 0 | 0 |  |  | 9.565732 |  | 溅渣镁球3.178 | 7 |  |  |  | 0 | [8 empty] | 2.134 | 1.199328 | 2.7 | 4.2 |  | 0 | 0
LF精炼工序 | 造渣材料，kg/t | 石灰 | 当月实际消耗量（kg）/合格钢坯产量（t） | 11 |  |  |  |  | 8.66 | [8 empty] | 6.11 | 6.1 | 5.1 |  | 6 |  | 0 |  | 7.08 | 2.86 |  |  |  |  | 5.63 | 5.4 |  |  | 2.5 | 4.77 | [9 empty] | 7.24 |  |  |  | 0.42 | 6.03
|  | 萤石 | 当月实际消耗量（kg）/合格钢坯产量（t） | 0 |  |  |  |  | 1.49 | [8 empty] | 0.97 |  |  |  | 0.06 |  | 0.6295787 |  | 2.82 | 0.32 |  |  |  |  | 0 | 1.31 |  |  | 2 | 4.83 | [9 empty] | 2.03 |  |  |  | 1.14 | 1.29
|  | 复合造渣剂 | 当月实际消耗量（kg）/合格钢坯产量（t） | 不详 | [13 empty] | 5.2 |  |  |  | 0.1377112 |  | 0 |  | 0 | 0 |  |  |  |  | 0.73 | 0.72 |  |  | 0 | 4.69 | [13 empty] | 3.09 | 1.91
| 石墨电极 消耗 | kg/t | 当月实际消耗量（kg）/合格钢坯产量（t） | 1.058878 |  |  |  |  | 1.29 | [8 empty] | 0.37 | 0.35 | 0.28 |  | 0.61 |  | 0 |  | 0.5 | 0.33 |  |  |  |  | 0.547 | 0.51 |  |  | 0.39 | 0.48 | [9 empty] | 0.127 |  | 0.0002 |  | 0.52 | 0.66
| 日历 作业率 | % | LF全月作业时间（min）/（当月天数*24*60）（min） | 96.93056 |  |  |  |  | 75.26 | [8 empty] | 52.02 | 82.44 | 73.49 |  | 20.395 |  | 0 |  | 48.26 | 99.84 |  |  |  |  | 100 | 0.7051 |  |  |  | 53.83 | [9 empty] | 4.02 |  |  |  |  | -
| 平均精炼 时间 | min | LF全月作业时间（min）/（当月生产炉数）（炉） | 106.0101 |  |  |  |  | 73.44 | [8 empty] | 43.1 | 35 | 39.17 |  | 39 |  | 22.12 |  | 15.54 | 26.18 |  |  |  |  | 57.28 | 42.5 |  |  | 45 | 28.44 | [9 empty] | 30.89 |  |  |  |  | 45
| 精炼 电耗 | kwh/t | 当月升温送电总量（kg）/合格钢坯产量（t） | 105.7565 |  |  |  |  | 100.3562 | [8 empty] | 30.29 | 38.19 | 31.87 |  | 50.23 |  | 15.35391 |  | 40.74 | 29.97 |  |  |  |  | 52.2 | 25.4 |  |  | 30.56 | 58.09 | [9 empty] | 35.98 |  | 16.08 |  | 45 | 51.22
RH或VD工序 | RH处理 炉数 | 炉 |  | VD 790 | [22 empty] | 0 |  |  |  |  | 0 | 44 | [17 empty] | （VD）68 | 651
| RH处理 炉数比例 | % | 当月处理炉数/转炉生产炉数 | 100 | [22 empty] | 0 |  |  |  |  | 0 | 7.984% | [17 empty] | 2.1% | 20.69%
| RH平均 处理周期 | min/炉 | RH全月作业时间（min）/（当月生产炉数）（炉） | 58.1519 | [22 empty] | 0 |  |  |  |  | 0 | 44.6 | [17 empty] | 21 | 45
| RH插入管寿命 | 次 |  | 无 | [22 empty] | 0 | [5 empty] | / | [18 empty] | 无
连铸工序 | 连铸比 | % | 连铸坯生产合格量/全厂生产总量 | 77.78742 | 100 |  |  |  | 88.05 | 99.98% |  |  |  | 100 |  |  |  | 100 | 6.31 | 100 |  | 99.99 |  | 100 |  | 100 | 100 |  |  | 99.96 |  | 100 | 45% |  |  | 100 | 100 |  |  |  | 36.5 |  |  |  | 100 | 100 | 100 |  |  |  | 100 | 100
| 钢坯 合格率 | % | 合格连铸坯产量/(合格连铸坯产量+检验现场废品量+轧后退废量） | 99.9741 | 99.15 |  |  |  | 97.05 | 99.98% |  |  |  | 99.93 |  |  |  | 99.98 | 98.38 | 100 |  | 99.99 |  | 99.98526 |  | 100 | 99.998 |  |  | 99.96 |  | 99.99 | 99.49 |  |  | 99.8 | 99.86 |  |  |  | 99.99 |  |  |  | 99.75 | 100 | 99.88226 | 99.97347 | 99.99211 |  | 99.93 | 98.9
| 钢水收得率 | % |  |  | 94 |  |  |  |  | 99.98% | [8 empty] | 96.56 | 99.6 |  | 93.52 |  | 98.80922 |  | 98.77 | 0 |  |  | 99.861 |  | 95.12 | 99.83 | [7 empty] | 98.29 |  |  |  |  | 99.59 | 99.33162
| 合格坯 收得率 | % | 合格连铸坯产量/连铸浇钢接受钢水量 | 96.47823 | 99 |  |  |  | 97.66 | 99.98% |  |  |  | 99.02 |  |  |  | 99.41 |  |  |  | 99.99 |  | 98.80922 |  | 100 | 97.6 |  |  | 99.9 |  | 99.99 | 97.99 |  |  |  | 98.02 |  |  |  | 100 |  |  |  |  | 99.59 | 99.33162 | 100 | 100 |  |  | 98.9
| 日历 作业率 | % | 全月浇钢总时间（min）/（当月天数*24*60）（min） | 92.75926 | 75 |  |  |  | 53.22 | 1.937958 |  |  |  | 45.15 |  |  |  | 52.03 | 15.761 | 79.89 |  | 40.278125 |  | 83.01353 |  | 87.28 | 58.53 |  |  | 57.87 |  | 94.11 | 0.61 |  |  |  | 60.11 |  |  |  | 67.4 |  |  |  | 90.27 | 98.6 | 67.84066 | 92.45 | 83.53 |  |  | -
| 台时 产量 | t/h | 连铸生产总产量（t）/浇注总时间（h） | 71.49684 | 254.3011 |  |  |  |  | 268.3966 |  |  |  | 145.72 |  |  |  | 195.94 | 111.238 | 164.66 |  | 261.4179 |  | 227.3268 |  | 109.28 | 261 |  |  | 130.144 |  | 131.23 | 168.52 |  |  |  | 132.02 |  |  |  | 201.1 |  |  |  | 121.43 | 218.77 | 208.7348 | 135.86 | 300.39 |  | 245 | 152.2222
| 浇注 周期 | min/炉 | 全月浇钢总时间（min）/浇注炉数 | 53.76799 | 30 |  |  |  | 66.37 | 31.99075 |  |  |  | 29.8 |  |  |  | 30.71 |  |  |  | 37.06412 |  |  |  | 27.5 | 26.14 |  |  | 15.6 |  | 29.32 | 38 |  |  | 30 | 27.9 |  |  |  | 24.91 |  |  |  |  | 34.44 | 23.60626 |  |  |  | 40 | 40
| 中包 寿命 | 小时/包 | 全月浇钢总时间（min）/连铸机开浇次数 | 13.289 | 50 |  |  |  | 12.58 | 83.71 |  |  |  | 28.89 |  |  |  | 14.68 | 11.333 | 17.9 |  | 48.14516 |  | 26.37621 |  | 16.56 | 23.67 |  |  | 21.93 |  | 15.12 | 9 |  |  |  | 14.74 |  |  |  | 36.8 |  |  |  |  | 33.65 | 0.2359675 |  |  |  | 塞棒15/控流30 | 12/18/24三种
| 平均连浇 炉数 | 炉/浇次 | 全月浇钢炉数/连铸开浇次数 | 14.82927 | 90 |  |  |  | 7.481203 | 162 |  |  |  | 59.16 |  |  |  | 31 | 11.333 | 24.82 |  | 42.73214 |  | 26.37621 |  | 32.01 | 54.32 |  |  | 240.5 |  | 28.28 | 16 |  |  | 45.72 | 31.7 |  |  |  | 94.8 |  |  |  | 61.56 | 54 | 35.98551 | 73.78 | 81.03 |  | 22/28/50 | 20/30/40三种
| 溢漏率 | % | 全月浇钢炉数/连铸开浇次数 | 0 | 0.01 |  |  |  | 0 | 0.002388% | [7 empty] | 0.002 | 0 | 0.01 |  | 0 |  | 0.9186955 |  | 0 | 0.02 |  |  |  |  | 0 | 0.001% |  |  | 0.03 |  |  |  |  | 0.005 |  |  |  |  | 0.028 | 0.04 |  |  |  | 0.01% | 0.01563%
| 保护渣 消耗 | kg/吨 | 保护渣消耗总量/全月合格钢产量 | 0.52 | 0.45 |  |  |  |  | 0.1497723 |  |  |  | 0.18 |  |  |  | 0.25 | 0.316 | 0.193 |  | 0.4 |  | 0.2471248 |  | 0.35 | 0.31 |  |  | 0.288 |  | 0.3 | 0.45 |  |  | 0.57 | 0.24 | [8 empty] | 0.3 | 0.1665792 |  |  |  | 0.46 | 0.3
| 热送率 | % | 装炉≥400℃铸坯块数/生产总块数 | 9.087% | 95 |  |  |  |  | A线84.15%/B线65.50%/棒材21.52% | [7 empty] | 100 |  |  |  | 82.31 |  |  |  | 67.32 | 88.14 |  |  | 88.06 |  | 79.89 | 0 |  |  | 100 |  |  |  |  | 84.61% |  |  |  |  | 100 | 83.10894 | 75.98 | 79.1 |  | 0 | 30
| 结晶器寿命 | 炉/个 | （当月结晶器从上线-使用下线总过钢量）/（结晶器更换个数） | 不详 | 580 |  |  |  |  | 77.56021 | [8 empty] | 1262.327 | 4240.91 |  | 400 |  |  |  | 436 | 379 |  |  | 994 |  | 90.23 | 29 |  |  | 1000 | [9 empty] | 909 | 110 |  |  |  | 75 | 70
成品工序 | 钢种分类，% | 非合金钢比率 |  | 77.31% | [9 empty] | 8.46 | [7 empty] | 59.48414 |  | 7.131% |  | 24.67 | 99.98 |  |  |  |  | 0 | 67.51 |  |  | 94.48 | [14 empty] | 55% | 29.7%
|  | 低合金钢比率 |  | 15.07% | [9 empty] | 91.54 |  |  |  |  | 24.15 | 61.78 |  | 40.51586 |  | 92.87% |  | 75.33 | 0 |  |  | 90.707 |  | 96.32 | 26.5 |  |  | 3.24 | [14 empty] | 35% | 70.3%
|  | 合金结构钢比率 |  | 7.62% | [21 empty] | 0 | [5 empty] | 3.68 | 5.99 |  |  | 2.28 | [14 empty] | 10%
|  | 模铸钢比率 |  | 22.21258 | [21 empty] | 0 | [5 empty] | 0
| 合金元素 | 合金元素规定含水量量界限值（%）
|  | 非合金钢 | 低合金钢
| A1 | <0.1 | -
| B | <0.0005 | -
| BI | <0.10 | -
| Cr | <0.30 | 0.30～0.50
| Co | <0.10 | -
| Cu | <0.10 | 0.10～<0.50
| Mn | <1.00 | 1.00～<1.40
| Mo | <0.05 | 0.05～<0.10
| Ni | <0.30 | 0.30～<0.50
| Nb | <0.02 | 0.02～<0.06
| Pb | <0.40 | -
| Se | <0.10 | -
| Si | <0.50 | 0.50～<0.90
| Te | <0.10 | -
| Ti | <0.05 | 0.05～<0.13
| W | <0.10 | -
| V | <0.04 | 0.04～<0.12
| Zr | <0.05 | 0.02～<0.05
| La系（每种元素） | <0.02 | 0.02～<0.05
| 其它规定元素 | <0.05 | -
（S、P、C、N除外）
Note on B7: 冶金交流中心: 小数点后保留两位
Note on D7: 作者: 入炉原料所有物料全部按照100%投入计算，不折算系数；不包括含铁散料；不包括热回收钢水
Note on B8: 冶金交流中心: 小数点后保留两位
Note on D8: 作者: 包括所有物料不折算，全部按照100%折算；不包括含铁散料；不包括回炉钢水
Note on B9: 冶金交流中心: 小数点后保留两位
Note on B10: 冶金交流中心: 小数点后保留两位
Note on B11: 冶金交流中心: 小数点后保留两位
Note on B12: 冶金交流中心: 小数点后保留一位
Note on B13: 冶金交流中心: 小数点后保留两位
Note on B15: 冶金交流中心: 小数点后保留两位
Note on B16: 冶金交流中心: 小数点后保留一位
Note on B17: 冶金交流中心: 小数点后保留一位
Note on B18: 冶金交流中心: 小数点后保留一位
Note on B19: 冶金交流中心: 小数点后保留一位
Note on B20: 作者: 小数点后保留一位
Note on B21: 冶金交流中心: 小数点后保留一位
Note on B22: 冶金交流中心: 小数点后保留两位
Note on B23: 冶金交流中心: 小数点后保留两位
Note on B24: 冶金交流中心: 小数点后保留一位
Note on B45: 冶金交流中心: 小数点后保留两位
Note on B46: 冶金交流中心: 小数点后保留两位
Note on B47: 冶金交流中心: 小数点后保留两位
Note on B48: 冶金交流中心: 小数点后保留两位
Note on AJ59: Administrator: 菱镁石