## 技术经济指标（方圆坯）
|  |  | 联系电话：0311-85395669 尚美诺15230111569，倪宝梅15373652759；邮箱：shangmeinuo@163.com | [14 empty] | 联系电话：0311-85395669 尚美诺15230111569，倪宝梅15373652759；邮箱：shangmeinuo@163.com | [11 empty] | 联系电话：0311-85395669 尚美诺15230111569，倪宝梅15373652759；邮箱：shangmeinuo@163.com | [9 empty] | 联系电话：0311-85395669 尚美诺15230111569，倪宝梅15373652759；邮箱：shangmeinuo@163.com
2022年5月炼钢指标 | [23 empty] | 对标联系人：尚美诺15230111569，倪宝梅15373652759；邮箱：shangmeinuo@163.com
指标 | 公司名称 |  | 指标定义: | 山西太钢不锈钢 | 宁夏建龙 | 吉林恒联 |  | 津西 | 大连特钢 | 建邦 | 山东石横特钢集团有限公司 |  |  | 首钢长钢 | 山西新泰 | 福建三明 |  | 山西建龙 | 山西华鑫源 | 酒钢宏兴股份公司 |  |  | 天钢联合特钢 | 宣钢 |  | 凌源钢铁 | 广西贵港钢铁 | 西宁特殊钢 | 唐山文丰 | 山东隆盛钢铁 | 本溪北营钢铁 | 荣程钢铁 | 元立 | 阳春新钢铁 | 承德建龙 | 明芳钢铁 | 信阳钢铁 | 昆钢新区 | 新疆昆玉钢铁 | 潍钢 | 陕西略钢 | 鞍山宝得 | 四川德胜 | 永锋钢铁 |  | 常州东方特钢 | 常熟龙腾转炉炼钢厂 | 晋南
| 分厂名称 |  |  | 炼钢一厂碳钢生产线 | 炼钢厂 | 炼钢厂 | 第二炼钢厂 | 炼钢二厂 |  |  | 1#炉 | 2#炉 | 3#炉 |  | 异型坯 | 炼钢一厂 | 炼钢二厂 | 炼钢一厂 | 炼钢厂 | 榆钢公司 | 炼轧厂 | 炼轧厂 | 炼钢厂 | 一钢轧 | 二钢轧 | 第一炼钢厂 |  | 炼轧分厂 |  | 炼钢厂 | 北营炼钢厂 |  | 炼钢厂 | 炼钢厂 |  | 炼钢厂 |  |  | 方坯 |  |  | 炼钢厂 | 炼钢厂 | 炼钢一厂 | 炼钢二厂 | 第二炼钢厂 | 转炉分厂 | 炼钢厂
炼钢厂综合指标 | 年度累计产量 | wt | 当月底全年累计产量 1月-当月的累计产量 | 25.52（电炉） | 159.03 | 12.1914767 |  |  | 74.21 | 187.0001 |  |  |  | 1008244 | 32.38 | 96.682 | 136.9858 | 128.4921 |  | 136.37 |  | 103.5 | 220.222 |  |  | 75.066 |  | 59564.914 | 102.44 |  |  | 143.75 | [9 empty] | 74.070511 | 97.7167494 | 37.04 | 137.11 | 28 | 140.818 | 549663.29
| 铁水预处理比 | % | 铁水预处理处理量/入转炉铁水量*100% | 0 | 0 | 0 | [8 empty] | 0 |  |  | 0 |  | 0 |  | 4.51 | [5 empty] | 0 | 0 |  |  | 0 | [10 empty] | 97.56647 |  |  | 0 | 0
| 金属料消耗 | kg/t | 转炉炼钢金属料消耗量（干克／吨）= （入炉铁水+入炉生铁入炉外部废钢+渣钢+内部回收切头、切尾、中包残钢等+合金硅铁、锰铁总量及脱氧剂+其他含铁原料）（千克）/合格钢坯生产量（吨） | 1146.852 | 1112 | 1076.479 |  |  | 1088.63 | 1116.086 |  |  |  | 1068.1 | 1067.05 | 1078.71 | 1078.8 | 1085.575 |  | 1106.25 |  | 1095.772 | 1098.03 |  |  | 1083.028 |  | 1100.34 | 1081 |  |  | 1080.389 | 1101.3 |  |  |  | 1089.6 |  |  |  | 1106.8 | 1079.765 | 1106.961 | 1084.039 | 1092.426 |  | 1094.13
| 钢铁料消耗 | kg/t | 转炉炼钢金属料消耗量（干克／吨）= （入炉入炉铁水+生铁+外部废钢+渣钢+内部回收切头、切尾、中包残钢等+其他含铁原料）（千克）/合格钢坯生产量（吨） | 1122.831 | 1058.5 | 1070 |  |  | 1048.72 | 1051.39 |  |  |  | 1043.62 | 1055.51 | 1058.95 | 1054.71 | 1052.011 |  | 1062.05 |  | 1065.3777 | 1093.8276 |  |  | 1067.976 |  | 1077.676 | 1053 |  |  | 1074.8 | 1077.54 |  |  |  | 1081.25 |  |  |  | 1095.55 | 1071 | 1070.638 | 1065.333 | 1067.958 | 1064.7 | 1076.04 | 1061.16
| 铁水单耗 | kg/t | 当月入转炉铁水总量（kg）/当月合格钢坯生产量（t） | 888.8393 | 1002 | 965.2899554 |  |  | 877.56 | 872.8989 |  |  |  | 840.12 | 948.15 | 827.03 | 823.23 | 1020.055 |  | 800.55 |  | 899.1364 | 753.729 |  |  | 894.168 |  | 905.475 | 1006 |  |  | 804.23 | 814.53 |  |  |  | 957 |  |  |  | 911.64 | 819 | 1022.402 | 887.2991 | 919.6367 | 809.41 | 845.36 | 802.3
| 生铁块单耗 | kg/t | 当月入转炉生铁总量（kg）/当月合格钢坯生产量（t） | 23.5716 | 23.9 | 0 |  |  |  | 90.74524 |  |  |  | 0 | 11.01 | 2.34 | 2.07 | 4.413725 |  | 1.5 |  | 7.0002 | 0 |  |  |  |  | 11.299 | 6 |  |  | 8.8 | 1.22 |  |  |  | 3.33 |  |  |  | 0 |  | 30.53991 | 1.658018 | 2.427442 |  | 0 | 102.0256
| 废钢铁单耗 | kg/t | 当月入转炉内部废钢与外部废钢总量（kg）/当月合格钢生产量（t） | 210.4202 | 32.1 | 104.7085626 |  |  | 224.8 | 87.74578 |  |  |  | 203.51 | 93.53 | 229.59 | 229.4 | 27.54287 |  | 260 |  | 164.82 | 340.0986 |  |  | 173.808 |  | 131.02 | 55 |  |  | 258.9 | 286.78 |  |  |  | 158.35 |  |  |  | 183.91 | 252 | 25.54528 | 176.3758 | 145.8935 | 255.3 | 228.16 | 156.8344
| 含铁散料 | kg/t | 当月入转炉包括氧化铁皮、污泥球、烧结块矿、原块矿等总量(kg)/当月合格钢生产量（t) | 0 | 30.8 | 0 |  |  |  | 10.14965 |  |  |  | 1.72 | 20.4 |  |  | 19.44817 |  | 26.46 |  | 9.06 | 0 |  |  |  |  | 29.901 | 66 |  |  | 2.9 | 14.9 |  |  |  | 1.33 | [5 empty] | 15.9361 | 7 | 19.2 | 5.45 | 6.35
| 工序单位能耗 | kgce/t | 全厂工序能耗=全厂各工序能耗总和（kgce）/当月合格钢坯生产量（t） | 47.73946 |  | 12.7606 |  |  | 32.92 | -21.35 |  |  |  | -12.91 | -31.32 | -10 | -10.87 | 20.51 |  | -19.53 |  | 0.2311 | -38.32 |  |  | -18.161 |  | -3.02 | 19.6 |  |  | -16.87 | 8.8 |  |  |  | -12.17 |  |  |  | 6.59 | -20.63 | -0.02068133 |  |  | -14 | -15.92
| 蒸汽回收 | kg/t | 子项：蒸汽回收量kg，母项：合格钢产量 | 无数据 | 87.5 | -0.0720257293 |  |  | 0.12 | 0.10464 |  |  |  | 45.65 | 122.54 | 72.49 | 92.1 | 43.64684 |  | 136.27 |  | 91.66 | 69.4416 |  |  | 83.3333 |  | 0.037 | 83 |  |  |  | 90 | [9 empty] | 100.1338 |  |  | 69 | -77.51
| 新水消耗 | m^3/t | 全厂补新水量（m3）/当月合格钢坯生产量（t） | 0.2464084 | 0.31 | 0.3284015627 |  |  |  | 0.509705 |  |  |  | 0.53 | 0.62 | 82 | 0.8 | 0.318283 |  | 0.23 |  | 0.76 | 0.2958 |  |  | 0.247 |  | 17.12 | 0.51 |  |  |  | 0.455 |  |  |  | 0.3 |  |  |  | 0.279 | 0.488 | 1.192559 | 0.136268 | 0.1101278 | 0.49 | 1.22
| 氩气消耗 | m^3/t | 全厂氩气使用量（m3）/当月合格钢坯生产量（t） | 2.498905 | 0 | 0.5784369009 |  |  | 7.94 | 0.1505743 |  |  |  |  | 0.24 | 1.8 | 2.16 | 0.876161 |  | 0.51 |  | 0.01098618 | 0.2142 |  |  | 0.33 |  | 1.001 | 2.3 |  |  | 1.926756 | 1.09 | [11 empty] | 0.01 | 1.09 | 0.98 | 0.46
| 氮气消耗 | m^3/t | 全厂氮气使用量（m3）/当月合格钢坯生产量（t） | 无数据 | 33.32 | 41.40215 |  |  | 36.6 | 101.4683 |  |  |  | 57.68 | 28.99 | 70.91 | 72.49 | 36.90797 |  | 55.21 |  | 25.758 | 31.0692 |  |  | 21.7 |  | 26.764 | 42 |  |  | 73.92655 | 27.77 |  |  |  | 81.8 |  |  |  |  | 38.3288 | 69.85208 | 34.96213 | 44.26824 | 37.75 | 20.91 | 70.65
| 氧气消耗 | m^3/t | 全厂氧气量（m3）/当月合格钢坯生产量（t） | 50.28809 | 50.5 | 53.50201 |  |  | 39.6 | 53.28858 |  |  |  | 52.53 | 52.4 | 52.11 | 47.9 | 54.64851 |  | 47.15 |  | 47.66219 | 48.4398 |  |  | 49.43 |  | 53.073 | 55 |  |  | 52.9465 | 49.49 |  |  |  | 55.1 |  |  |  | 62.36 | 42.656 | 51.20578 | 51.89019 | 51.3863 | 49.3 | 50.84 | 51.3
| 煤气回收量 | m^3/t | 全厂煤气回收量（m3）/当月合格钢坯生产量（t） | 0 | 144 | -129.9476 |  |  | 152.57 | 126.13 |  |  |  | 108.46 | 101.97 | 121.17 | 103.96 | 127.8383 |  | 117.95 |  | 105.2051 | 168.6468 |  |  | 146.3 |  | 107.25 | 116 |  |  | 119.81 | 134.27 |  |  |  | 112 |  |  |  |  | 114.258 | 108.1513 | -128.826 | -128.826 | -120 | -113.96 | 112.83
| 从业人员实物劳产率 | t/人 | 合格钢生产量（吨）/转炉炼钢厂（车间）工人及学徒总人数 | 210.5701 | 550 | 241.4154 |  |  | 150.66 | 514.9017 |  |  |  |  | 359.73 | 287.2 | 355.47 | 259.86 |  | 5411.6 |  | 32.07589 | 391.23 |  |  | 219.948 |  | 156.75 | 3011.902 |  |  | 476.83 | 416.86 |  |  |  | 379.6 |  |  |  |  | 299.4816 | 308.6037 |  |  | 560 | 2427.897
| 内控合格率 | % | 内控成分合格炉数/生产总炉数 | 100 | 99 | 89 |  |  |  | 98.11% |  |  |  | 99.93 | 95.56 |  |  | 92.30769 |  | 99.98 |  | 100 | 99.8 |  |  |  |  | 99.98 | 98.71 |  |  | 100 | 99.41 |  |  |  | 99.98 |  |  |  |  | 100 | 99.83887 | 100 | 100 | 99.8 | 99 | 95.94
| 钢坯合格率 | % | 钢坯合格生产量/总钢坯生产量 | 99.83699 | 99.9 | 100 |  |  | 99.58 | 99.99% |  |  |  | 99.93 | 100 | 100 | 99.93 | 99.99 |  | 99.98 |  | 100 | 100 |  |  | 99.961 |  | 99.99 | 99.47 |  |  | 99.49 | 99.77 |  |  |  | 99.98 |  |  |  |  | 100 | 97.45999 | 100 | 100 | 99.9 | 98.9 | 100
| 精炼比例 | % | 过（LF+RH）总钢量/总产量。（同时过RH和LF的钢水只记一次产量） | 100 | 0 | 0 |  |  | 100 | [5 empty] | 59.15 | 100 | 73.58 | 19.2 |  | 97.65 |  | 100 | 100 |  |  |  |  | 100 | 81 |  |  | 100 | 80.68 | [9 empty] | 3.67 |  |  | 62.2% | 100 | 0.6
| 电耗 | kwh/t | 全厂电耗/合格钢产量 | 207.142 | 33.32 | 25.93332 |  |  | 175.53 | 30.57167 |  |  |  | 35.12 | 54.84 | 70.46 | 60.33 | 32.81644 |  | 30.31 |  | 74.91427 | 56.2 |  |  | 20.502 |  | 101.714 | 70 |  |  | 77.7204 | 71.76 |  |  |  | 36.3 |  |  |  | 37.42 |  | 30.94 | 28.3777 | 40.40681 | 99.57 | 88.31 | 46.45
| 耐材消耗 | 元/t | 全厂所有耐材成本（元)/合格钢产量（t） | 25.23631 | 18.79 | 24.7205 |  |  | 105.16 | 23.49878 |  |  |  | 30.75 |  |  |  | 22.57 |  |  |  | 55.29303 |  |  |  | 49.69 |  | 80.1 | 31.2 |  |  | 1.04 | 31.87 |  |  |  | 26.21 | [5 empty] | 35.36647 | 19.74 | 26.27 | 45 | 不详
铁水预处理 | 处理前铁水成分平均含量,% | C |  | 无 | [17 empty] | 4.118% | [20 empty] | 4.029 |  |  |  | 无
|  | Si | [19 empty] | 0.586% | [20 empty] | 0.265669
|  | P | [19 empty] | 0.09161% | [20 empty] | 0.1063018
|  | S | [19 empty] | 0.05253% | [20 empty] | 0.09765994
|  | T,℃ | [19 empty] | 1290 | [20 empty] | 1302.431
| 处理后平均成分含量，% | C | [19 empty] | 4.123% | [20 empty] | 3.827
|  | Si | [19 empty] | 0.5862%
|  | P | [19 empty] | 0.09165%
|  | S | [19 empty] | 0.027% | [20 empty] | 0.0217
|  | T,℃ | [19 empty] | 1275 | [20 empty] | 1262.671
| 石灰粉单耗 | kg/t | 当月实际消耗量（kg）/处理铁水量（t） | [18 empty] | 0.2983554 | [20 empty] | 4.601803
| 颗粒镁 | kg/t | 当月实际消耗量（kg）/处理铁水量（t） | [18 empty] | 0.03857453
| 电石 | kg/t | 当月实际消耗量（kg）/处理铁水量（t） | [18 empty] | /
| 萤石粉 | kg/t | 当月实际消耗量（kg）/处理铁水量（t） | [18 empty] | / | [20 empty] | 1.3846
| 处理周期 | min/罐 | 当月生产作业总时间（min）/预处理总罐数（罐） | [18 empty] | 23.4 | [20 empty] | 22.65
| 铁水包平均寿命 | 次 | [19 empty] | 105 | [20 empty] | 589
| 铁损 | kg/t | （处理前铁水总量-处理后铁水总量)(kg)/处理前铁水总量(t） | [18 empty] | 0.92 | [20 empty] | 16.04647
转炉工序 | 当月转炉生产量 | wt |  | 电炉7.03 | 35.91 | 12.1914767 |  |  | 11.47 | 390847.81 |  |  |  | 267228 | 32.66 | 19.6729 | 29.2904 | 31.0148481 |  | 27.99 |  | 20.3811152 | 52.97 |  |  | 16.82 |  | 5.9564 | 11.81 |  |  | 35.76 | [9 empty] | 25.0536 | 18.5162198 | 40258.9 | 353135.098 | 28 | 32.88
| 当月下线炉衬寿命 | 炉 | 当月下线寿命,无下线炉役不填写 | 无 | 0 | [12 empty] | - |  | 5146.5 |  | 0 | [5 empty] | 20500 |  |  |  |  | 无 | [12 empty] | 0 | -
| 日历作业率 | % | 转炉全月作业时间（min）/（当月天数*24*60）（min） | 88.66039 | 75 | 1.884489 |  |  | 85.16 | 0.8523077 |  |  |  | 92.28 | 94.91 | 84.8 | 63.31 | 93.72671 |  | 81.42 |  | 86.4882 | 97.2 |  |  | 0.8 |  | 81.34 | 45% |  |  |  | 93.79 |  |  |  | 98.14 |  |  |  | 84.29 | 46.51 | 76.31347 | 88.57143 | 84.0009 | 92 | -
| 利用系数 | t/公称吨.日 | 当月转炉生产合格钢水量（t）/（公称吨数*当月天数） | 40.513t/MVA.日 | 48.26613 | 54.62131 |  |  |  | 114.6071 |  |  |  | 35.92 | 120.963 | 31.73 | 26.25 | 50.02395 |  | 34.47 |  | 47.0892 | 49.05 |  |  | 51.67 |  | 41.25 | 51 |  |  | 32.045 | 54.69 |  |  |  | 56.02 |  |  |  | 42.04 | 25.44 | 45.94595 | 47.92726 | 47.46439 | 50 | 47.24138
| 转炉每炉产钢量 | t/炉 | 当月转炉生产合格钢水量（t）/当月生产炉数（炉) | 77.20132 | 140 | 36.94387 |  |  | 108.17 | 142.0096 |  |  |  | 71.11 | 100.45 | 98.56 | 129.15 | 100.0156 |  | 132.49 |  | 51.5109 | 113.29 |  |  | 33.4 |  | 69.855 | 105 |  |  | 118.14 | 61.74 |  |  |  | 68 |  |  |  | 44.54 | 132.17 | 82.22122 | 53.39377 | 147.7553 | 83.45 | 105
| 炉容比 | m3/t | 新砌炉炉内容积(m3)/公称吨数（t） | 1.06 | 0.97 | 0.68 | [7 empty] | 0.8 | 0.82 |  |  | 0.75 |  |  |  | 0.863 | 0.86 |  |  | 0.85 |  | 0.88 | 0.86 |  |  | 0.8 | 0.75 |  |  |  | 0.9 |  |  |  |  | 0.99 | 0.8 |  |  | 0.75 | 0.89
| 冶炼周期 | min/炉 | 当月生产作业总时间（min）/转炉生产炉数（炉） | 43.445 | 30 | 25.2 |  |  | 35.3 | 28.98837 |  |  |  | 29.63 | 24.7 | 37.93 | 37.38 | 26.98459 |  | 34.8 |  | 27.1621 | 26.94 |  |  | 21.3 |  | 25.34 | 33.2 |  |  | 30 | 24.32 |  |  |  | 26.74 |  |  |  |  | 29 | 45.38144 | 23.6817 | 31.37908 | 22.5 | 26
| 氧枪喷头寿命 | 炉 |  | 不详 | 300 | 250 | [7 empty] | 83.26 | 78.14 | 76.77 | 133.41 | 313 |  | 158.35 |  | 500 | 212.55 |  |  | 94 |  | 421 | 223 |  |  | 300 | 179.42 |  |  |  | 220.3 |  |  |  | 99.94 | 277 | 330 | 4 | 9 | 300 | 100
| 转炉出钢平均成分，% | C |  | 0.2 | 0.08 | 0.068% |  |  | 0.079 | 0.0915 |  |  |  | 0.0757 | 0.05 |  |  | 0.065 |  |  |  | 0.075 | 0.08 |  |  | 0.082 |  | 0.11 | 0.07 | [12 empty] | 0.12 | 0.03733688 |  |  | 6.2 | 0.07
|  | P |  | 0.015 | 0.03 | 0.027% |  |  | 0.01 | 0.0258 |  |  |  | 0.0238 | 0.018 |  |  | 0.02 |  |  |  | 0.015 | 0.023 |  |  | 0.019 |  | 0.025 | 0.012 | [12 empty] | 0.02 | 0.0230836 |  |  | 12.54 | 0.015
|  | S |  | 0.015 | 0.03 | 0.025% |  |  | 0.021 | 0.0248 |  |  |  | 0.0234 | 0.021 |  |  | 0.029 |  |  |  | 0.032 | 0.027 |  |  | 0.018 |  | 0.038 | 0.02 | [12 empty] | 0.024 | 0.026 |  |  | 25.22 | 0.015
| 平均出钢温度，℃ | T |  | 1660 | 1645 | 1643 |  |  | 1611.53 | 1657.92 |  |  |  | 1653.86 | 1637 | 1328.533 | 1311.624 | 1662 |  |  |  | 1643 | 1601 |  |  | 1683 |  | 1631.23 | 1600 |  |  | 1623.76 | [9 empty] | 1630 | 1653.703 |  |  | 1608.6 | 1600
| 转炉熔剂消耗，kg/t | 石灰 | 当月实际消耗量（kg）/合格钢坯产量（t） | 49.62（电炉） | 17.25 | 11.5694762 |  |  | 37.21 | 32.14142 |  |  |  | 49.96 | 18.87 | 35.5 | 32.6 | 23.08462 |  | 44.83 |  | 48.22592 | 23.8 |  |  | 34.15 |  | 34.61 | 38 |  |  | 30.5 | 27.99 |  |  |  | 40.5 |  |  |  | 37.7 | 40.15 | 27.89895 | 27.17908 | 21.84362 | 36.06 | 30.86
|  | 石灰石 | 当月实际消耗量（kg）/合格钢坯产量（t） |  | 26.6 | 54.9564271 | [8 empty] | 18.03 | 2.6 | 1.9 | 21.98063 |  | 0.62 |  | 0 | 0 |  |  | 22.999 |  | 4.873 | 12 |  |  | 0 | 0 | [8 empty] | 1.893 |  | 0.5737862 | 13.59097 | 0 | 0
|  | 轻烧白云石 | 当月实际消耗量（kg）/合格钢坯产量（t） | 无数据 |  | 0 |  |  | 14.5 | 10.20725 |  |  |  | 3.99 | 无 | 10.7 | 9.5 | 19.93693 |  | 14.88 |  | 10.59281 | 12.79 |  |  |  |  | 0 | 0 |  |  | 15.9 | 13.1 |  |  |  | 22.4 | [5 empty] | 20.26234 | 0 | 0 | 13.86
|  | 生白云石 | 当月实际消耗量（kg）/合格钢坯产量（t） |  | 24.55 | 23.3769876 |  |  |  | 3.91896 |  |  |  |  | 25.71 |  |  | 4.762235 |  | 1.63 |  | 14.05186 | 0 |  |  |  |  | 15.13 | 9 |  |  | 0 | 0 | [10 empty] | 17.74763 | 17.82207 | 0 | 5.13
|  | 轻烧镁球 | 当月实际消耗量（kg）/合格钢坯产量（t） |  |  | 0.0246073554 |  |  | 1.2 | [8 empty] | - |  | 0 |  | 0 | 0.06 |  |  | 0.984 |  | 0 | 0 |  |  | 1.3 | 1.78 | [8 empty] | 6.183 |  | 0 | 0.1946847 |  | 6.44
|  | 其它熔剂 | 当月实际消耗量（kg）/合格钢坯产量（t） |  |  | 0 |  |  | 0.9 | [8 empty] | 0.7318108 |  | 0 |  | 3.975443 | 0 |  |  | 6.807 |  | 溅渣镁球2.375 | 7 |  |  |  | 0 | [8 empty] | 2.126 | 1.035471 | 0 | 0.21 | 0 | 0
LF精炼工序 | 造渣材料，kg/t | 石灰 | 当月实际消耗量（kg）/合格钢坯产量（t） | 11 |  |  |  |  | 7.83 | [5 empty] | 6.96 | 6 | 5.3 | 6 |  | 0 |  | 7.08 | 2.78 |  |  |  |  | 7.9 | 5.7 |  |  | 2.4 | 3.33 | [9 empty] | 7.24 |  |  | 0.42 | 6.01
|  | 萤石 | 当月实际消耗量（kg）/合格钢坯产量（t） | 0 |  |  |  |  | 0.84 | [5 empty] | 1 |  |  | 0.058 |  | 0.62 |  | 2.82 | 0.4 |  |  |  |  | 0 | 1.3 |  |  | 2.2 | 3.27 | [9 empty] | 2.03 |  |  | 1.37 | 1.43
|  | 复合造渣剂 | 当月实际消耗量（kg）/合格钢坯产量（t） | 不详 | [10 empty] | 5.2 |  |  | 0.152 |  | 0 |  | 0 | 0 |  |  |  |  | 1.034 | 0.7 |  |  | 0 | 3.41 | [12 empty] | 3.09 | 1.51
| 石墨电极 消耗 | kg/t | 当月实际消耗量（kg）/合格钢坯产量（t） | 0.975396 |  |  |  |  | 1.09 | [5 empty] | 0.35 | 0.35 | 0.27 | 0.65 |  | 0.21 |  | 0.49 | 0.31 |  |  |  |  | 0.651 | 0.5 |  |  | 0.36 | 0.58 | [9 empty] | 0.127 |  | 0.0001321844 | 0.52 | 0.7
| 日历 作业率 | % | LF全月作业时间（min）/（当月天数*24*60）（min） | 99.67742 |  |  |  |  | 88.3 | [5 empty] | 54.24 | 78.25 | 73.18 | 20.325 |  | 0 |  | 48.92 | 96.2 |  |  |  |  | 92.34 | 71.2 |  |  |  | 84.42 | [9 empty] | 4.02 |  |  |  | -
| 平均精炼 时间 | min | LF全月作业时间（min）/（当月生产炉数）（炉） | 97.68606 |  |  |  |  | 72.63 | [5 empty] | 43.7 | 35 | 39 | 38 |  | 22.12 |  | 15.38 | 27.63 |  |  |  |  | 48.35 | 41 |  |  | 45 | 27.13 | [9 empty] | 30.89 |  |  |  | 45
| 精炼 电耗 | kwh/t | 当月升温送电总量（kg）/合格钢坯产量（t） | 121.3472 |  |  |  |  | 95.63 | [5 empty] | 29.7 | 36.6 | 32.78 | 49.25 |  | 15.5 |  | 40.34 | 28.25 |  |  |  |  | 55.23 | 27.2 |  |  | 25.72 | 55.8 | [9 empty] | 35.98 |  | 10.56594 | 45 | 51.82
RH或VD工序 | RH处理 炉数 | 炉 |  | VD 911 | [18 empty] | 0 |  |  |  |  | 0 | 47 | [16 empty] | （VD）46 | 585
| RH处理 炉数比例 | % | 当月处理炉数/转炉生产炉数 | 100 | [18 empty] | 0 |  |  |  |  | 0 | 4% | [16 empty] | 1.3% | 18.3%
| RH平均 处理周期 | min/炉 | RH全月作业时间（min）/（当月生产炉数）（炉） | 56.5225 | [18 empty] | 0 |  |  |  |  | 0 | 51 | [16 empty] | 21 | 45
| RH插入管寿命 | 次 |  | 无 | [18 empty] | 0 | [5 empty] | / | [17 empty] | 无
连铸工序 | 连铸比 | % | 连铸坯生产合格量/全厂生产总量 | 76.02199 | 100 |  |  |  | 86.89 | 99.99% |  |  |  | 100 | 100 | 7.6 | 100 | 99.99 |  | 100 |  | 100 | 100 |  |  | 99.961 |  | 100 | 70% |  |  | 100 | 100 |  |  |  | 32.7 |  |  |  | 100 | 100 | 100 |  |  | 100 | 100
| 钢坯 合格率 | % | 合格连铸坯产量/(合格连铸坯产量+检验现场废品量+轧后退废量） | 99.982 | 99.15 |  |  |  | 97.25 | 99.99% |  |  |  | 99.93 | 99.992 | 100 | 100 | 99.99 |  | 99.98 |  | 100 | 99.998 |  |  | 99.961 |  | 99.99 | 99.51 |  |  | 99.49 | 99.96 |  |  |  | 99.99 |  |  |  | 99.64 | 100 | 100 | 99.97347 | 99.99211 | 99.9 | 98.9
| 钢水收得率 | % |  |  | 94 |  |  |  |  | 99.99% | [5 empty] | 98.73 | 99.59 | 98.97 |  | 98.82 |  | 98.75 | 0 |  |  | 99.857 |  | 95.28 | 99.79 | [7 empty] | 98.6 |  |  |  |  | 99.66 | 99.2922
| 合格坯 收得率 | % | 合格连铸坯产量/连铸浇钢接受钢水量 | 96.48864 | 99 |  |  |  | 97.33 | 99.99% |  |  |  | 99.02 | 98.86 |  |  | 99.99 |  | 98.82 |  | 100 | 97.6 |  |  | 99.897 |  | 99.98 | 99.5 |  |  |  | 98.36 |  |  |  | 100 |  |  |  |  | 99.66 | 99.2922 | 100 | 100 |  | 98.9
| 日历 作业率 | % | 全月浇钢总时间（min）/（当月天数*24*60）（min） | 89.93056 | 75 |  |  |  | 60.41 | 1.867823 |  |  |  | 66.32 | 72.2 | 16.471 | 58.5 | 38.56788 |  | 82.57 |  | 83.82 | 58.07 |  |  | 57.661 |  | 83.14 | 0.97 |  |  |  | 84.33 |  |  |  | 74.3 |  |  |  | 86.56 | 49.24 | 147.2075 | 88.57143 | 84 |  | -
| 台时 产量 | t/h | 连铸生产总产量（t）/浇注总时间（h） | 79.91019 | 321.7742 |  |  |  |  | 281.2273 |  |  |  | 135.4 | 298.57 | 121.205 | 181.63 | 270.2313 |  | 227.88 |  | 108.94 | 253.41 |  |  | 130.738 |  | 112.89 | 205 |  |  |  | 167.24 |  |  |  | 188.5 |  |  |  | 121 | 257.41 | 84.53169 | 135.2786 | 282.5231 | 245 | 152.2222
| 浇注 周期 | min/炉 | 全月浇钢总时间（min）/浇注炉数 | 58.52041 | 30 |  |  |  | 66.95 | 30.35297 |  |  |  | 29.63 | 28.77 |  |  | 34.97897 |  |  |  | 27 | 26.82 |  |  | 15.3 |  | 31.23 | 35 |  |  | 30 | 22.15 |  |  |  | 24.76 |  |  |  |  | 32.45 | 58.41193 |  |  | 40 | 40
| 中包 寿命 | 小时/包 | 全月浇钢总时间（min）/连铸机开浇次数 | 23.89583 | 50 |  |  |  | 14.85 | 90.84 |  |  |  | 29.46 | 13.65 | 17.333 | 20.11 | 22.31889 |  | 26.6 |  | 16.33 | 23.23 |  |  | 20.758 |  | 7.85 | 15 |  |  |  | 30.44 |  |  |  | 41.46 |  |  |  |  | 28.9 | 0.5531432 |  |  | 塞棒15/控流30 | 12/18/24三种
| 平均连浇 炉数 | 炉/浇次 | 全月浇钢炉数/连铸开浇次数 | 24.5 | 90 |  |  |  | 8.22 | 181.54 |  |  |  | 56.09 | 30 | 17.333 | 23.42 | 38.28395 |  | 26.6 |  | 32.05 | 51.96 |  |  | 251.8 |  | 13.26 | 25 |  |  | 41.96 | 82.46 |  |  |  | 115.5 |  |  |  | 54.81 | 55 | 34.09091 | 68.54545 | 77.09677 | 22/28/50 | 20/30/40三种
| 溢漏率 | % | 全月浇钢炉数/连铸开浇次数 | 0 | 0.01 |  |  |  |  | 0.01593% |  |  |  |  | 0.009 | 0 | 0.08 | 0 |  | 0.92 |  | 0 | 0.02 |  |  |  |  | 0 | 0.001% |  |  | 0.02 |  |  |  |  | 0.004 |  |  |  |  | 0 | 0.04 |  |  | 0.01% | 0.01563%
| 保护渣 消耗 | kg/吨 | 保护渣消耗总量/全月合格钢产量 | 0.52 | 0.45 |  |  |  |  | 0.1491772 |  |  |  | 0.37 | 0.25 | 0.268 | 0.231 | 0.4279886 |  | 0.25 |  | 0.34 | 0.27 |  |  | 0.326 |  | 0.32 | 0.35 |  |  | 0.467 | 0.4 | [8 empty] | 0.3 | 0.1665792 |  |  | 0.46 | 0.3
| 热送率 | % | 装炉≥400℃铸坯块数/生产总块数 | 6.434% | 95 |  |  |  |  | A线79.29%/B线70.33%/棒材73.19% |  |  |  |  | 100 |  |  | 82.41 |  |  |  | 68.96 | 93.02 |  |  | 88.53 |  | 79.56 | 0 |  |  | 100 |  |  |  |  | 80.16% |  |  |  |  | 100 | 83.40536 | 93.09336 | 82.63427 | 0 | 30
| 结晶器寿命 | 炉/个 | （当月结晶器从上线-使用下线总过钢量）/（结晶器更换个数） | 不详 | 580 |  |  |  |  | 78.63611 | [5 empty] | 2475.675 | 4650.179 | 400 |  |  |  | 440 | 422 |  |  | 912 |  | 82.36 | 30 | [12 empty] | 1065 | 110 |  |  | 75 | 70
成品工序 | 钢种分类，% | 非合金钢比率 |  | 76.88% | [9 empty] | 30 |  |  |  | 47.99169 |  | 6.48% |  | 21.9 | 99.98 |  |  |  |  | 0 | 63.25 | [16 empty] | 55% | 38.1%
|  | 低合金钢比率 |  | 15.18% | [9 empty] | 70 |  | 19.34 | 63.19 | 52.00831 |  | 93.52% |  | 78.1 |  |  |  | 98.9 |  | 96.32 | 29.5 |  |  | 1000 | [13 empty] | 35% | 61.9%
|  | 合金结构钢比率 |  | 7.938% | [23 empty] | 3.68 | 7.25 |  |  | 96.83 | [13 empty] | 10%
|  | 模铸钢比率 |  | 23.97801 | [27 empty] | 3.17
车轴车轮钢
| 合金元素 | 合金元素规定含水量量界限值（%）
|  | 非合金钢 | 低合金钢
| A1 | <0.1 | -
| B | <0.0005 | -
| BI | <0.10 | -
| Cr | <0.30 | 0.30～0.50
| Co | <0.10 | -
| Cu | <0.10 | 0.10～<0.50
| Mn | <1.00 | 1.00～<1.40
| Mo | <0.05 | 0.05～<0.10
| Ni | <0.30 | 0.30～<0.50
| Nb | <0.02 | 0.02～<0.06
| Pb | <0.40 | -
| Se | <0.10 | -
| Si | <0.50 | 0.50～<0.90
| Te | <0.10 | -
| Ti | <0.05 | 0.05～<0.13
| W | <0.10 | -
| V | <0.04 | 0.04～<0.12
| Zr | <0.05 | 0.02～<0.05
| La系（每种元素） | <0.02 | 0.02～<0.05
| 其它规定元素 | <0.05 | -
（S、P、C、N除外）
Note on B7: 冶金交流中心: 小数点后保留两位
Note on D7: 作者: 入炉原料所有物料全部按照100%投入计算，不折算系数；不包括含铁散料；不包括热回收钢水
Note on B8: 冶金交流中心: 小数点后保留两位
Note on D8: 作者: 包括所有物料不折算，全部按照100%折算；不包括含铁散料；不包括回炉钢水
Note on B9: 冶金交流中心: 小数点后保留两位
Note on B10: 冶金交流中心: 小数点后保留两位
Note on B11: 冶金交流中心: 小数点后保留两位
Note on B12: 冶金交流中心: 小数点后保留一位
Note on B13: 冶金交流中心: 小数点后保留两位
Note on B15: 冶金交流中心: 小数点后保留两位
Note on B16: 冶金交流中心: 小数点后保留一位
Note on B17: 冶金交流中心: 小数点后保留一位
Note on B18: 冶金交流中心: 小数点后保留一位
Note on B19: 冶金交流中心: 小数点后保留一位
Note on B20: 作者: 小数点后保留一位
Note on B21: 冶金交流中心: 小数点后保留一位
Note on B22: 冶金交流中心: 小数点后保留两位
Note on B23: 冶金交流中心: 小数点后保留两位
Note on B24: 冶金交流中心: 小数点后保留一位
Note on B45: 冶金交流中心: 小数点后保留两位
Note on B46: 冶金交流中心: 小数点后保留两位
Note on B47: 冶金交流中心: 小数点后保留两位
Note on B48: 冶金交流中心: 小数点后保留两位
Note on AF59: Administrator: 菱镁石