## 技术经济指标（方圆坯）
|  |  | 联系电话：0311-85395669 尚美诺15230111569，王柳15373652759；邮箱：shangmeinuo@163.com | [14 empty] | 联系电话：0311-85395669 尚美诺15230111569，王柳15373652759；邮箱：shangmeinuo@163.com | [10 empty] | 联系电话：0311-85395669 尚美诺15230111569，王柳15373652759；邮箱：shangmeinuo@163.com | [9 empty] | 联系电话：0311-85395669 尚美诺15230111569，王柳15373652759；邮箱：shangmeinuo@163.com
2023年6月炼钢指标 | [22 empty] | 对标联系人：尚美诺15230111569，王柳15373652759；邮箱：shangmeinuo@163.com
指标 | 公司名称 |  | 指标定义: | 山西太钢不锈钢 | 宁夏建龙 | 吉林恒联 |  | 津西 | 大连特钢 | 建邦 | 山东石横特钢集团有限公司 |  |  | 首钢长钢 | 山西新泰 | 福建三明 |  | 山西建龙 | 山西华鑫源 | 酒钢宏兴股份公司 |  | 天钢联合特钢 | 宣钢 |  | 凌源钢铁 | 广西贵港钢铁 | 西宁特殊钢 | 唐山文丰 | 山东隆盛钢铁 | 本溪北营钢铁 | 荣程钢铁 | 元立 | 阳春新钢铁 | 承德建龙 | 明芳钢铁 | 信阳钢铁 | 昆钢新区 | 新疆昆玉钢铁 | 潍钢 | 陕西略钢 | 鞍山宝得 | 四川德胜 | 永锋钢铁 |  | 常州东方特钢 | 常熟龙腾转炉炼钢厂 | 晋南
| 分厂名称 |  |  | 炼钢一厂碳钢生产线 | 炼钢厂 | 炼钢厂 | 第二炼钢厂 | 炼钢二厂 |  |  | 1#炉 | 2#炉 | 3#炉 |  | 异型坯 | 炼钢一厂 | 炼钢二厂 | 炼钢一厂 | 炼钢厂 | 榆钢公司 | 炼轧厂 | 炼钢厂 | 一钢轧 | 二钢轧 | 第一炼钢厂 |  | 炼轧分厂 |  | 炼钢厂 | 北营炼钢厂 |  | 炼钢厂 | 炼钢厂 |  | 炼钢厂 |  |  | 方坯 |  |  | 炼钢厂 | 炼钢厂 | 炼钢一厂 | 炼钢二厂 | 炼钢厂 | 转炉分厂 | 炼钢厂
炼钢厂综合指标 | 年度累计产量 | wt | 当月底全年累计产量 1月-当月的累计产量 | 34.21（电炉） | 185.040966 | 11.9836069 |  |  | 12.61 | 2031595.0 |  |  |  | 1533849.01 | 29.02 |  |  | 131.9206 |  | 147.1064089 | 113.2892005 | 334.22 |  |  | 62.6 |  |  | 155.49 |  |  | 208.68 | [9 empty] | 101.182802 | 24.1233339 |  |  | 154.24 | 185.1
| 铁水预处理比 | % | 铁水预处理处理量/入转炉铁水量*100% | 0 | 0 | 0 | [11 empty] | 0 |  | 0 | 0.8686728 | [6 empty] | 0 |  |  | 0 | [10 empty] | 98.04481 |  |  | 0 | 0
| 金属料消耗 | kg/t | 转炉炼钢金属料消耗量（干克／吨）= （入炉铁水+入炉生铁入炉外部废钢+渣钢+内部回收切头、切尾、中包残钢等+合金硅铁、锰铁总量及脱氧剂+其他含铁原料）（千克）/合格钢坯生产量（吨） | 1171.412 | 1094.46 | 1066.455 |  |  | 1083.761 | 1206.395 |  |  |  | 1084.35 | 1061.41 |  |  | 1069.515 |  | 1112.6 | 1093.957 | 1116.71334 |  |  | 1079.485 |  |  | 1048 |  |  | 1074.04 | 1094.43 |  |  |  | 1086.2 |  |  |  | 1095.083 | 1074.614 | 1092.855 |  |  |  | 1087.03
| 钢铁料消耗 | kg/t | 转炉炼钢金属料消耗量（干克／吨）= （入炉入炉铁水+生铁+外部废钢+渣钢+内部回收切头、切尾、中包残钢等+其他含铁原料）（千克）/合格钢坯生产量（吨） | 1143.636 | 1054.717 | 1055 |  |  | 1048.458 | 1058.793 |  |  |  | 1056.73 | 1049.97 |  |  | 1036.559 |  | 1059.834 | 1064.941 | 1079.0988 |  |  | 1067.358 |  |  | 1034.5 |  |  | 1067.9 | 1061.85 |  |  |  | 1074.77 |  |  |  | 1084.315 | 1065 | 1067.775 |  |  | 1067.97 | 1067.9
| 铁水单耗 | kg/t | 当月入转炉铁水总量（kg）/当月合格钢坯生产量（t） | 949.554 | 995.5544 | 938.3845109 |  |  | 967.88 | 933.5233 |  |  |  | 894.38 | 971.72 |  |  | 994.3943 |  | 914.9941 | 909.8356 | 988.9512 |  |  | 924.837 |  |  | 992 |  |  | 902 | 801.87 |  |  |  | 969.79 |  |  |  | 976.018 | 812 | 984.7645 |  |  | 826.57 | 850
| 生铁块单耗 | kg/t | 当月入转炉生铁总量（kg）/当月合格钢坯生产量（t） | 0 | 32.31678 | 0 |  |  |  | 22.52349 |  |  |  | 0 | 53.09 |  |  | 4.879095 |  | 1.248091 | 0.2199248 | 0 |  |  | 1.491 |  |  | 0 |  |  | 3.6 | 1.08 |  |  |  | 29.65 |  |  |  | 0 |  | 54.72254 |  |  |  | 11
| 废钢铁单耗 | kg/t | 当月入转炉内部废钢与外部废钢总量（kg）/当月合格钢生产量（t） | 194.0815 | 26.845 | 116.6143057 |  |  | 138.9 | 102.7465 |  |  |  | 162.35 | 25.16 |  |  | 37.28532 |  | 143.5923 | 154.8852 | 91.950552 |  |  | 141.03 |  |  | 42.5 |  |  | 158.1 | 292.55 |  |  |  | 77.5 |  |  |  | 108.297 | 253 | 28.28838 |  |  | 241.4 | 220
| 含铁散料 | kg/t | 当月入转炉包括氧化铁皮、污泥球、烧结块矿、原块矿等总量(kg)/当月合格钢生产量（t) | 0 | 23.3 | 5.7227512 |  |  |  | 0.4701852 |  |  |  | 4.94 | 35.45 |  |  | 18.84051 |  | 18.13672 | 21.3967 | 0 | [5 empty] | 13.5 |  |  | 4.3 | 15.63 |  |  |  | 11.7 | [5 empty] | 27.05347 |  |  | 10.9 | 8.6
| 工序单位能耗 | kgce/t | 全厂工序能耗=全厂各工序能耗总和（kgce）/当月合格钢坯生产量（t） | 41.21138 |  | 10.43666 |  |  | 24.33 | -20.48 |  |  |  | -16.82 | -25.97 |  |  | 25.14 |  | -18.98339 | 3.050703 | -34.74 |  |  | -18.395 |  |  | 18.9 |  |  | -25.76 | 8.8 |  |  |  | -13.01 |  |  |  |  | -17.4 | -0.02175256 |  |  |  | -16.25
| 蒸汽回收 | kg/t | 子项：蒸汽回收量kg，母项：合格钢产量 | 0 | -0.09519578 | -0.0721068379 |  |  | 0.09 | 90.02 |  |  |  | 66.74 | 128.89 |  |  | 94.13443 |  | 3.40323 | 84.68246 | 62.0568 |  |  | 115 |  |  | 33 |  |  | 109.8 | 90 | [9 empty] | 97.76841 |  |  | 83.19 | 71
| 新水消耗 | m^3/t | 全厂补新水量（m3）/当月合格钢坯生产量（t） | 0.01711864 | 0.2788309 | 0.2691677078 |  |  |  | 0.4608322 |  |  |  | 0.52 | 0.68 |  |  | 0.3320804 |  | 0.4833202 | 0.4826046 | 0.6324 |  |  | 0.067 |  |  | 0.45 |  |  |  | 0.599 |  |  |  | 0.3 |  |  |  | 0.543 | 0.419 | 1.010123 |  |  | 0.11 | 0.54
| 氩气消耗 | m^3/t | 全厂氩气使用量（m3）/当月合格钢坯生产量（t） | 3.315871 | 0.2343981 | 0.3843250232 |  |  | 11.61 | 0.1805372 |  |  |  |  | 0.18 |  |  | 0.5832507 |  | 0.515254 | 0.01899428 | 0.2856 |  |  | 0.639 |  |  | 2 |  |  | 1.98 | 0.93 | [12 empty] | 0.85 | 0.9
| 氮气消耗 | m^3/t | 全厂氮气使用量（m3）/当月合格钢坯生产量（t） | 不详 | 36.85633 | 36.08986 |  |  | 39.36 | 71.69041 |  |  |  | 47.94 | 29.97 |  |  | 36.52074 |  | 55.28 | 29.51175 | 32.5992 |  |  | 62.7 |  |  | 50.95 |  |  | 80.55 | 27.71 |  |  |  | 75.49 |  |  |  |  | 34.592 | 64.68289 |  |  | 42.14 | 21
| 氧气消耗 | m^3/t | 全厂氧气量（m3）/当月合格钢坯生产量（t） | 62.50642 | 50.18651 | 52.64385 |  |  | 44.51 | 48.60843 |  |  |  | 52.29 | 51.38 |  |  | 52.04419 |  | 48.37277 | 45.41754 | 50.8368 |  |  | 50.17 |  |  | 52.51 |  |  | 57 | 48.69 |  |  |  | 52.55 |  |  |  | 51.967 | 40.67 | 56.45503 |  |  | 49 | 51
| 煤气回收量 | m^3/t | 全厂煤气回收量（m3）/当月合格钢坯生产量（t） | 0 | 155.6 | -131.4809 |  |  | 104.79 | 144.61 |  |  |  | 117.62 | 149.05 |  |  | 157.1223 |  | 137.2186 | 86.63019 | 175.8786 |  |  | 157.6 |  |  | 134 |  |  | 154.15 | 130.11 |  |  |  | 139.7 |  |  |  |  | 109.629 | 117.5573 |  |  | 112 | 115
| 从业人员实物劳产率 | t/人 | 合格钢生产量（吨）/转炉炼钢厂（车间）工人及学徒总人数 | 160.5529 | 511.68 | 260.5132 |  |  | 137.05 | 732.2551 |  |  |  |  | 322.49 |  |  | 779.0586 |  | 756.7393 | 301.5759 | 420.48 |  |  | 370.091 |  |  | 244 |  |  | 481.5 | 398.37 |  |  |  | 363.97 |  |  |  |  | 589.9475 | 394.8172 |  |  | 512 | 3191.379
| 内控合格率 | % | 内控成分合格炉数/生产总炉数 | 100 | 98.78 | 88 |  |  |  | 96.97% |  |  |  | 99.95 | 98.28 |  |  | 94.4864 |  | 99.99627 | 100 | 99.8 | [5 empty] | 98.93 |  |  | 99.94 | 99.59 |  |  |  | 99.99 |  |  |  |  | 100 | 100 |  |  | 91.68 | 98
| 钢坯合格率 | % | 钢坯合格生产量/总钢坯生产量 | 97.44611 | 99.91 | 100 |  |  | 99.69 | 100% |  |  |  | 99.95 | 100 |  |  | 99.966 |  | 99.99627 | 100 | 100 |  |  | 99.957 |  |  | 99.52 |  |  | 99.86 | 99.65 |  |  |  | 99.98 |  |  |  |  | 100 | 96.2613 |  |  | 99.98 | 98.9
| 精炼比例 | % | 过（LF+RH）总钢量/总产量。（同时过RH和LF的钢水只记一次产量） | 100 | 0 | 0 |  |  | 100 | [5 empty] | 61.49 |  |  | 0 |  | 36.83 | 100 | 100 | [5 empty] | 100 |  |  | 100 | 85.82 | [9 empty] | 3.67 |  |  | 100% | 100
| 电耗 | kwh/t | 全厂电耗/合格钢产量 | 222.3796 | 29.84 | 29.58018 |  |  | 115.48 | 37.17944 |  |  |  | 37.79 | 63.79 |  |  | 28.78491 |  | 23.96143 | 76.87456 | 33.3744 |  |  | 24.288 |  |  | 81.52 |  |  | 84.22 | 78.4 |  |  |  | 43.23 |  |  |  | 34.831 |  | 29.80658 |  |  | 93.67 | 85.6
| 耐材消耗 | 元/t | 全厂所有耐材成本（元)/合格钢产量（t） | 24.83654 | 20.63 | 29.3648 |  |  | 72.65 | 17.21471 |  |  |  | 26.91 |  |  |  | 22.16817 |  |  | 51.66041 |  |  |  | 40.37 |  |  | 29.7 |  |  |  | 27.13 |  |  |  | 26.11 | [5 empty] | 35.10516 |  |  | 36.65 | 40
铁水预处理 | 处理前铁水成分平均含量,% | C |  | 无 | [16 empty] | 4.42% | [20 empty] | 4.44 |  |  |  | 无
|  | Si | [18 empty] | 0.6312% | [20 empty] | 0.1095099
|  | P | [18 empty] | 0.07361% | [20 empty] | 0.09519978
|  | S | [18 empty] | 0.05774% | [20 empty] | 0.1148217
|  | T,℃ | [18 empty] | 1298 | [20 empty] | 1315.008
| 处理后平均成分含量，% | C | [18 empty] | 4.438% | [20 empty] | 3.87
|  | Si | [18 empty] | 0.6107%
|  | P | [18 empty] | 0.07361%
|  | S | [18 empty] | 0.02289% | [20 empty] | 0.015
|  | T,℃ | [18 empty] | 1288 | [20 empty] | 1275.812
| 石灰粉单耗 | kg/t | 当月实际消耗量（kg）/处理铁水量（t） | [17 empty] | 0.47 | [20 empty] | 5.09001
| 颗粒镁 | kg/t | 当月实际消耗量（kg）/处理铁水量（t） | [17 empty] | 0.06
| 电石 | kg/t | 当月实际消耗量（kg）/处理铁水量（t） | [17 empty] | /
| 萤石粉 | kg/t | 当月实际消耗量（kg）/处理铁水量（t） | [17 empty] | / | [20 empty] | 1.3846
| 处理周期 | min/罐 | 当月生产作业总时间（min）/预处理总罐数（罐） | [17 empty] | 24.35 | [20 empty] | 22.65
| 铁水包平均寿命 | 次 | [18 empty] | 110 | [20 empty] | 589
| 铁损 | kg/t | （处理前铁水总量-处理后铁水总量)(kg)/处理前铁水总量(t） | [17 empty] | 0.96 | [20 empty] | 10.22036
转炉工序 | 当月转炉生产量 | wt |  | 电炉5.170 | 34.02672 | 11.9836069 |  |  | 10.65 | 426437.7211 |  |  |  | 252236.3873 | 29.23 |  |  | 25.073148 |  | 22.75769 | 17.8848767 | 55.96 |  |  | 13.84 |  |  | 11.53 |  |  | 35.87 | [9 empty] | 18.642341 | 24.1233339 |  |  | 25.87 | 32.73
| 当月下线炉衬寿命 | 炉 | 当月下线寿命,无下线炉役不填写 | 无 | [13 empty] | — |  | 885.5 | 0 | [10 empty] | 无 | [12 empty] | 0 | -
| 日历作业率 | % | 转炉全月作业时间（min）/（当月天数*24*60）（min） | 66.29167 | 80.33 | 0.9780694 |  |  | 84.28 | 1.720255 |  |  |  | 91.52 | 78.24 |  |  | 96.91093 |  | 69.78694 | 79.79707 | 99.77 |  |  | 0.31 |  |  | 74.21% |  |  |  | 86.6 |  |  |  | 97.6 |  |  |  | 65.754 | 91.77 | 99.69907 |  |  | 92 | -
| 利用系数 | t/公称吨.日 | 当月转炉生产合格钢水量（t）/（公称吨数*当月天数） | 30.773t/MVA.日 | 47.3 | 55.47966 |  |  |  | 129.143174 |  |  |  | 35.03 | 115.9921 |  |  | 50.73732 |  | 28.52592 | 43.22588 | 51.82 |  |  | 0.44 |  |  | 33.51 |  |  | 33.21 | 50.46 |  |  |  | 47.86 |  |  |  | 28.682 | 51.78 | 61.8547 |  |  | 86.23 | 47.02586
| 转炉每炉产钢量 | t/炉 | 当月转炉生产合格钢水量（t）/当月生产炉数（炉) | 75.69258 | 135 | 38.29852 |  |  | 105.17 | 143.9286 |  |  |  | 71.23 | 103.41 |  |  | 102.0011 |  | 126.6029 | 51.5412 | 114.8 |  |  | 129.8 |  |  | 103.7 |  |  | 117.4 | 61.78 |  |  |  | 65 |  |  |  | 53.136 | 136.37 | 84.31784 |  |  | 81.5 | 106
| 炉容比 | m3/t | 新砌炉炉内容积(m3)/公称吨数（t） | 1.06 | 0.97 | 0.68 | [7 empty] | 0.8 | 0.82 |  |  | 0.75 |  |  | 0.863 | 0.86 |  |  | 0.98 |  |  | 0.85 |  |  | 0.81 | 0.75 |  |  |  | 0.9 |  |  |  |  | 0.99 | 0.8 |  |  | 0.75 | 0.89
| 冶炼周期 | min/炉 | 当月生产作业总时间（min）/转炉生产炉数（炉） | 41.92972 | 30 | 25 |  |  | 37.15 | 25.09794 |  |  |  | 28.78 | 26.56 |  |  | 27.15014 |  | 34.04626 | 27.40249 | 26.52 |  |  | 38.1 |  |  | 33.2 |  |  | 30 | 27.58 |  |  |  | 26.62 |  |  |  |  | 29 | 45.16253 |  |  | 22.35 | 27
| 氧枪喷头寿命 | 炉 |  | 不详 | 300 | 250 | [7 empty] | 41.31 | 122 |  |  | 361.5 |  | 442.75 | 500 | 132 |  |  | 345 |  |  | 360 |  |  | 300 | 144.12 |  |  |  | 202.1 |  |  |  | 100.4 | 198 | 330 |  |  | 287 | 80
| 转炉出钢平均成分，% | C |  | 0.2 | 4.359 | 0.064% |  |  | 0.091 | 0.082 |  |  |  | 0.0723 | 0.06 |  |  | 0.0817 |  |  | 0.103 | 0.1 |  |  | 0.072 |  |  | 0.07 | [12 empty] | 0.1 | 0.0611849 |  |  | 7.2 | 0.07
|  | P |  | 0.015 | 0.132 | 0.025% |  |  | 0.013 | 0.0236 |  |  |  | 0.0231 | 0.018 |  |  | 0.0267 |  |  | 0.015 | 0.025 |  |  | 0.018 |  |  | 0.021 | [12 empty] | 0.02 | 0.02137469 |  |  | 12.9 | 0.015
|  | S |  | 0.015 | 0.031 | 0.026% |  |  | 0.03 | 0.0284 |  |  |  | 0.0225 | 0.019 |  |  | 0.027459 |  |  | 0.031 | 0.025 |  |  | 0.019 |  |  | 0.023 | [12 empty] | 0.02 | 0.026 |  |  | 22.3 | 0.015
| 平均出钢温度，℃ | T |  | 1660 | 1645 | 1642 |  |  | 1610.27 | 1649.959 |  |  |  | 1653.48 | 1632.28 |  |  | 1680 |  |  | 1632 | 1635 |  |  | 1675 |  |  | 1607 |  |  | 1628.04 | [9 empty] | 1625 | 1652.634 |  |  | 1603 | 1600
| 转炉熔剂消耗，kg/t | 石灰 | 当月实际消耗量（kg）/合格钢坯产量（t） | 48.52（电炉） | 12.74122 | 26.3217079 |  |  | 37.34 | 28.94994 |  |  |  | 50.91 | 23.48 |  |  | 19.13362 |  | 52.1589 | 37.53924 | 20.92 |  |  | 19.1746 |  |  | 32.01 |  |  | 25.1 | 26 |  |  |  | 35.7 |  |  |  | 45.353 | 38.21 | 22.64621 |  |  | 32.27 | 28.5
|  | 石灰石 | 当月实际消耗量（kg）/合格钢坯产量（t） | 0 | 30.10522 | 23 | [8 empty] | 11.5 |  |  | 17.65203 |  | 0 | 16.51421 | 28.52 |  |  | 22.972473 |  |  | 3.55 |  |  | 0 | 0 | [8 empty] | 6.265 |  |  |  | 0 | 6.8
|  | 轻烧白云石 | 当月实际消耗量（kg）/合格钢坯产量（t） | 无数据 |  |  |  |  | 5.03 | 12.03682 |  |  |  | 3.79 | 无 |  |  | 10.29162 |  | 0 | 10.20459 | 0 | [5 empty] | 16.1 |  |  | 14.4 | 12.85 |  |  |  | 16.4 | [5 empty] | 12.87533 |  |  | 14.68 | 0
|  | 生白云石 | 当月实际消耗量（kg）/合格钢坯产量（t） | 0 | 26.63225 | 11.3 |  |  |  | 5.278403 |  |  |  |  | 21.92 |  |  | 5.959243 |  | 0 | 8.925327 | 0 |  |  | 2.158374 |  |  | 0 |  |  | 0 | 0 | [12 empty] | 0 | 8
|  | 轻烧镁球 | 当月实际消耗量（kg）/合格钢坯产量（t） | 0 |  | 0 |  |  | 0.12 | [5 empty] | 0 |  |  | 0 |  | 8.817838 | 0 | 0 |  |  | 3.231601 |  |  | 0 |  |  | 0.3 | 0.25 | [8 empty] | 5.643 |  |  |  |  | 5
|  | 其它熔剂 | 当月实际消耗量（kg）/合格钢坯产量（t） | 0 |  | 0 |  |  | 1.05 | [5 empty] | 0 |  |  | 0 |  | 0 | 3.253541 | 0 |  |  | 3.398925 |  |  | 6 |  |  |  | 0 | [8 empty] | 1.884 | 2.224651 |  |  | 0 | 0
LF精炼工序 | 造渣材料，kg/t | 石灰 | 当月实际消耗量（kg）/合格钢坯产量（t） | 11 |  |  |  |  | 7.08 | 3.41 |  |  |  |  | 3.75 |  |  |  |  | 0 | 4.85 | 0.8 | [5 empty] | 4.4 |  |  | 3.8 | 2.58 | [9 empty] | 7.24 |  |  | 0.75 | 6
|  | 萤石 | 当月实际消耗量（kg）/合格钢坯产量（t） | 0 |  |  |  |  | 2.21 | 0.68 |  |  |  |  | 0.51 |  |  |  |  | 0.1134632 | 1.74 | 0.2 | [5 empty] | 0.4 |  |  | 1.6 | 2.53 | [9 empty] | 2.03 |  |  | 0.43 | 1.5
|  | 复合造渣剂 | 当月实际消耗量（kg）/合格钢坯产量（t） | 不详 | [5 empty] | 0 |  |  |  |  | 0.73 |  |  |  |  | 0 | 0 | 0 | [5 empty] | 1.1 |  |  | 0 | 3.89 | [12 empty] | 0 | 1.2
| 石墨电极 消耗 | kg/t | 当月实际消耗量（kg）/合格钢坯产量（t） | 0.9949121 |  |  |  |  | 1.22 | 0.23 |  |  |  |  | 0.4 |  |  |  |  | 0.09134143 | 0.51 | 0.01 | [5 empty] | 0.52 |  |  | 0.36 | 0.55 | [9 empty] | 0.127 |  |  | 0.63 | 0.66
| 日历 作业率 | % | LF全月作业时间（min）/（当月天数*24*60）（min） | 72.95949 |  |  |  |  | 87.18 | 0.37 |  |  |  |  | 68 |  |  |  |  | 0 | 76.63 | 19.34 | [5 empty] | 66.5 |  |  |  | 77.42 | [9 empty] | 4.02 |  |  |  | -
| 平均精炼 时间 | min | LF全月作业时间（min）/（当月生产炉数）（炉） | 92.29429 |  |  |  |  | 69.71 | 31.7 |  |  |  |  | 51.8 |  |  |  |  | 22 | 27.79 | 23.02 | [5 empty] | 43.8 |  |  | 45 | 28.28 | [9 empty] | 30.89 |  |  |  | 45
| 精炼 电耗 | kwh/t | 当月升温送电总量（kg）/合格钢坯产量（t） | 127.5727 |  |  |  |  | 89.4 | 26.2 |  |  |  |  | 32.43 |  |  |  |  | 20.89467 | 40.45 | 3.35 | [5 empty] | 43.8 |  |  | 29.64 | 54.87 | [9 empty] | 35.98 |  |  | 62.8 | 49.5
RH或VD工序 | RH处理 炉数 | 炉 |  | VD 683 | [17 empty] | 0 | [5 empty] | 90 | [16 empty] | （VD）685 | 403
| RH处理 炉数比例 | % | 当月处理炉数/转炉生产炉数 | 100 | [17 empty] | 0 | [5 empty] | 12% | [16 empty] | 21.58% | 12.9%
| RH平均 处理周期 | min/炉 | RH全月作业时间（min）/（当月生产炉数）（炉） | 52.91654 | [17 empty] | 0 | [5 empty] | 0 | [16 empty] | 25.6 | 45
| RH插入管寿命 | 次 |  | 无 | [17 empty] | 0 | [5 empty] | / | [17 empty] | 无
连铸工序 | 连铸比 | % | 连铸坯生产合格量/全厂生产总量 | 84.49742 | 100 |  |  |  | 88.06 | 100% |  |  |  | 100 | 100 |  |  | 100 |  | 100 | 100 | 100 |  |  | 99.957 |  |  | 62.17% |  |  | 100 | 100 |  |  |  | 76.71 |  |  |  | 100 | 100 | 100 |  |  | 100 | 100
| 钢坯 合格率 | % | 合格连铸坯产量/(合格连铸坯产量+检验现场废品量+轧后退废量） | 98.33261 | 99.89 |  |  |  | 98.17 | 100% |  |  |  | 99.95 | 100 |  |  | 99.99 |  | 99.99627 | 99.95 | 99.998 |  |  | 99.957 |  |  | 99.5 |  |  | 99.86 | 99.91 |  |  |  | 100 |  |  |  | 99.625 | 100 | 99.99171 |  |  | 99.98 | 98.9
| 钢水收得率 | % |  |  | 93.3 |  |  |  |  | 99.94% | [7 empty] | 99.94 |  | 98.52217 | 98.72 | 0 |  |  | 99.639 |  |  | 99.75 | [7 empty] | 98.86 |  |  |  |  | 99.56 | 99.65149
| 合格坯 收得率 | % | 合格连铸坯产量/连铸浇钢接受钢水量 | 93.7541 | 99.1 |  |  |  | 96.47 | 99.94% |  |  |  | 99.65 | 98.62 |  |  | 99.966 |  | 98.52217 | 100 | 97.6 |  |  | 99.687 |  |  | 99.4 |  |  |  | 98.67 |  |  |  | 99.99 |  |  |  |  | 99.56 | 99.65149 |  |  |  | 99
| 日历 作业率 | % | 全月浇钢总时间（min）/（当月天数*24*60）（min） | 83.375 | 80.3 |  |  |  | 47.38 | 91% |  |  |  | 65.5 | 58.24 |  |  | 59.41736 |  | 72.88988 | 76.01 | 62.92 |  |  | 95.313 |  |  | 0.984 |  |  |  | 77.47 |  |  |  | 78.48 |  |  |  | 67.843 | 94.9 | 76.08102 |  |  |  | -
| 台时 产量 | t/h | 连铸生产总产量（t）/浇注总时间（h） | 72.76946 | 280 |  |  |  |  | 314.7856 |  |  |  | 133.71 | 190.77 |  |  | 167.6049 |  |  | 108.93 | 247.08 |  |  | 212.317 |  |  | 208 |  |  |  | 132.96 |  |  |  | 152.44 |  |  |  | 105.694 | 271.63 | 220.1905 |  |  | 188 | 151.5278
| 浇注 周期 | min/炉 | 全月浇钢总时间（min）/浇注炉数 | 56.34011 | 30 |  |  |  | 67.48 | 22.5 |  |  |  | 28.78 | 32.31 |  |  | 33.29222 |  |  | 28.5 | 27.88 |  |  | 38.5 |  |  | 30 |  |  | 32 | 27.88 |  |  |  | 24.92 |  |  |  |  | 28.96 | 22.99196 |  |  | 43.5 | 40
| 中包 寿命 | 小时/包 | 全月浇钢总时间（min）/连铸机开浇次数 | 24.286 | 45.3 |  |  |  | 13.68 | 67.7 |  |  |  | 30.92 | 14.42 |  |  | 24.80029 |  | 22.70513 | 14.93 | 23.35 |  |  | 38.526 |  |  | 16 |  |  |  | 17.81 |  |  |  | 47.09 |  |  |  |  | 31.72 | 0.3043241 |  |  | 18 | 12/18/24三种
| 平均连浇 炉数 | 炉/浇次 | 全月浇钢炉数/连铸开浇次数 | 25.86364 | 90 |  |  |  | 5.1 | 136.85 |  |  |  | 58.05 | 26.1 |  |  | 44.69565 |  | 22.70513 | 31.43 | 50.26 |  |  | 61.947 |  |  | 26 |  |  | 35.92 | 38.33 |  |  |  | 107.86 |  |  |  | 38.615 | 63.55 | 47.65 |  |  | 25/22/22 | 20/30/40三种
| 溢漏率 | % | 全月浇钢炉数/连铸开浇次数 | 0 | 0.01 |  |  |  | 0 | 0.01% |  |  |  |  | 0.002 |  |  | 0 |  | 0.5494505 | 0 | 0.02 | [5 empty] | 0.001% |  |  | 0.04 |  |  |  |  | 0 |  |  |  |  | 0 | 0.04 |  |  | 0% | 0.01563%
| 保护渣 消耗 | kg/吨 | 保护渣消耗总量/全月合格钢产量 | 0.52 | 0.699 |  |  |  |  | 0.36 |  |  |  | 0.39 | 0.2 |  |  | 0.51 |  | 0 | 0.35 | 0.27 |  |  | 0.445 |  |  | 0.38 |  |  |  | 0.23 | [8 empty] | 0.3 | 0.1665792 |  |  | 0.38 | 0.3
| 热送率 | % | 装炉≥400℃铸坯块数/生产总块数 | 2.003% | 95 |  |  |  |  | 60% |  |  |  |  | 100 |  |  | 69.45 |  |  | 68.36 | 94.97 |  |  | 80.35 |  |  | 0 |  |  | 99.28 |  |  |  |  | 90.26% |  |  |  |  | 100 | 87.08068 |  |  | 0 | 30
| 结晶器寿命 | 炉/个 | （当月结晶器从上线-使用下线总过钢量）/（结晶器更换个数） | 不详 | 562 |  |  |  |  | 11100 | [7 empty] | 400 |  |  | 479 | 406 |  |  | 994.7273 |  |  | 30 |  |  | 1000 | [9 empty] | 1166 | 110 |  |  |  | 70
成品工序 | 钢种分类，% | 非合金钢比率 |  | 53.16% | [9 empty] | 20.99 |  |  |  | 43.17933 |  | 1.23% | 18.19 | 99.98 | [5 empty] | 62.5 |  |  | 93.99 | [13 empty] | 67.5% | 35.4%
|  | 低合金钢比率 |  | 38.23% | [9 empty] | 79.01 |  |  |  | 56.82067 |  | 98.77% | 81.81 | 0 |  |  | 95.36 |  |  | 27.6 |  |  | 1.05 | [13 empty] | 5.9% | 64.6%
|  | 合金结构钢比率 |  | 8.605% | [13 empty] | 0 |  |  | 0 | [6 empty] | 9.9 |  |  | 4.96 | [13 empty] | 26.7%
|  | 模铸钢比率 |  | 15.50258 | [13 empty] | 0 |  |  | 0 | [9 empty] | 0
| 合金元素 | 合金元素规定含水量量界限值（%）
|  | 非合金钢 | 低合金钢
| A1 | <0.1 | -
| B | <0.0005 | -
| BI | <0.10 | -
| Cr | <0.30 | 0.30～0.50
| Co | <0.10 | -
| Cu | <0.10 | 0.10～<0.50
| Mn | <1.00 | 1.00～<1.40
| Mo | <0.05 | 0.05～<0.10
| Ni | <0.30 | 0.30～<0.50
| Nb | <0.02 | 0.02～<0.06
| Pb | <0.40 | -
| Se | <0.10 | -
| Si | <0.50 | 0.50～<0.90
| Te | <0.10 | -
| Ti | <0.05 | 0.05～<0.13
| W | <0.10 | -
| V | <0.04 | 0.04～<0.12
| Zr | <0.05 | 0.02～<0.05
| La系（每种元素） | <0.02 | 0.02～<0.05
| 其它规定元素 | <0.05 | -
（S、P、C、N除外）
Note on B7: 冶金交流中心: 小数点后保留两位
Note on D7: 作者: 入炉原料所有物料全部按照100%投入计算，不折算系数；不包括含铁散料；不包括热回收钢水
Note on B8: 冶金交流中心: 小数点后保留两位
Note on D8: 作者: 包括所有物料不折算，全部按照100%折算；不包括含铁散料；不包括回炉钢水
Note on B9: 冶金交流中心: 小数点后保留两位
Note on B10: 冶金交流中心: 小数点后保留两位
Note on B11: 冶金交流中心: 小数点后保留两位
Note on B12: 冶金交流中心: 小数点后保留一位
Note on B13: 冶金交流中心: 小数点后保留两位
Note on B15: 冶金交流中心: 小数点后保留两位
Note on B16: 冶金交流中心: 小数点后保留一位
Note on B17: 冶金交流中心: 小数点后保留一位
Note on B18: 冶金交流中心: 小数点后保留一位
Note on B19: 冶金交流中心: 小数点后保留一位
Note on B20: 作者: 小数点后保留一位
Note on B21: 冶金交流中心: 小数点后保留一位
Note on B22: 冶金交流中心: 小数点后保留两位
Note on B23: 冶金交流中心: 小数点后保留两位
Note on B24: 冶金交流中心: 小数点后保留一位
Note on B45: 冶金交流中心: 小数点后保留两位
Note on B46: 冶金交流中心: 小数点后保留两位
Note on B47: 冶金交流中心: 小数点后保留两位
Note on B48: 冶金交流中心: 小数点后保留两位
Note on AE59: Administrator: 菱镁石