## 技术经济指标（板坯）
|  |  | 联系电话：0311-85395669 尚美诺15230111569，王柳15373652759；邮箱：shangmeinuo@163.com |  | 联系电话：0311-85395669 尚美诺15230111569，王柳15373652759；邮箱：shangmeinuo@163.com | [11 empty] | 联系电话：0311-85395669 尚美诺15230111569，王柳15373652759；邮箱：shangmeinuo@163.com
2023年8月炼钢指标
指标 | 公司名称 |  | 指标定义: | 山西太钢不锈钢 | 山西太钢不锈钢股份有限公司 |  | 梅山钢铁股份有限公司 |  | 四川德胜 | 山东泰山钢铁 | 唐山建龙特殊钢 | 津西正达 | 安钢 | 福建三明 | 山西建龙 | 迁安轧一 | 韶钢 | 天铁热轧板有限公司 | 重钢股份有限公司 |  | 凌源钢铁 | 元立金属制品 | 唐山文丰 | 山东富伦钢铁 | 荣程钢铁 | 柳钢 | 鄂钢 | 山西新泰 | 湘钢 | 唐山中厚板 | 南京钢铁 | 酒钢宏兴股份公司 |  | 首钢京唐 | 鲅鱼圈 | 南阳汉冶特钢
| 分厂名称 |  |  | 炼钢一厂不锈钢生产线 | 炼钢二厂南区 | 炼钢二厂北区 | 一炼钢 | 二炼钢 | 钢轧厂 | 炼钢厂 |  |  | 第二炼轧厂 | 炼钢一厂 | 炼钢二厂 | 联成炼钢 | 炼钢厂 |  | 一系列 | 二系列 | 第一炼钢厂 | 炼钢厂 | 炼钢厂 | 炼钢厂 |  |  |  | 方坯 | 宽厚板厂 |  | 第二炼钢厂 | 酒钢碳钢薄板厂 | 炼轧厂
炼钢厂综合指标 | 年度累计产量 | wt | 当月底全年累计产量 1月-当月的累计产量 | 27.37（电炉） | 19.3304 | 69.9319 | 193.26 | 434.08 |  | 141.2 |  |  |  |  | 203.84 |  | 370.2513 | 343.8664 | 67.7991 | 16.4679 | 98.39 |  | 197.23 |  | 315.941 |  |  | 250.23-28.36 |  | 347.3 |  | 260.88 | 8.22 |  | 56.7 | 246
| 铁水预处理比 | % | 铁水预处理处理量/入转炉铁水量*100% | 0 | 91 | 12.36 | 87.81 | 95.8 |  | 48.69 |  |  |  |  | 3.02 |  |  | 0 |  |  |  |  | 0 |  | 0 |  |  | 0 |  | 0.01 |  | 11.2% | 0 |  | 63.57 | 33.56
| 金属料消耗 | kg/t | 转炉炼钢金属料消耗量（干克／吨）= （入炉铁水+入炉生铁入炉外部废钢+渣钢+内部回收切头、切尾、中包残钢等+合金硅铁、锰铁总量及脱氧剂+其他含铁原料） （千克）/合格钢坯生产量（吨） | 1225.6362 | - | - | 1101.1 | 1083.46 |  | 1088.9 |  |  |  |  | 1086.802 |  | 1092.066 | 1079.86 | 1066.02 | 1098.34 | 1076.817 | 1101.9799 | 1071.2 |  | 1074.22 |  |  | 1064.93 |  | 1105.201 |  | 1096.3527 | 1097.76 |  | 1066.8801 | 1104.24
| 钢铁料消耗 | kg/t | 转炉炼钢金属料消耗量（干克／吨）= （入炉入炉铁水+生铁+外部废钢+渣钢+内部回收切头、切尾、中包残钢等+其他含铁原料） （千克）/合格钢坯生产量（吨） | 460.2142 | 1088.862 | 1070.3298 | 1085.1 | 1073.4 |  | 1078.9 |  |  |  |  | 1065.08 |  | 1053.9527 | 1068.55 | 1055.114 | 1053.397 | 1074.324 | 1069.48 | 1055.6 |  | 1068.6 |  |  | 1052.98 |  | 1057.032 |  | 1073.2382 | 1064.96 |  | 1053.15 | 1083.24
| 铁水单耗 | kg/t | 当月入转炉铁水总量（kg）/当月合格钢坯生产量（t） |  | 1042.5534 | 921.4744 | 923.1258 | 880.9798 |  | 890.7 |  |  |  |  | 987.85 |  | 810.5787 | 931.78 |  |  | 995.481 | 814.06 | 1011 |  | 899.8 |  |  | 972.52 |  | 1017.878 |  | 889.0689 | 897 |  | 888.6224 | 860.13
| 生铁块单耗 | kg/t | 当月入转炉生铁总量（kg）/当月合格钢坯生产量（t） |  | 0 | 6.6209 | 0 | 0 |  | 46.3 |  |  |  |  | 6.36 |  | 32.9266 | 36 | 11.756 | 1.309 | 1.426 | 1.41 | 0 |  | 0 |  |  | 40.06 |  | 1.857 |  | 18.66 | 10.47 |  | 15.0879 | 4.2
| 废钢铁单耗 | kg/t | 当月入转炉内部废钢与外部废钢总量（kg）/当月合格钢生产量（t） | 460.2142 | 76.0554 | 121.77 | 144.6883 | 190.5963 |  | 155.7 |  |  |  |  | 55.05 |  | 210.4474 | 100.52 | 151.645 | 130.46 | 77.417 | 287.92 | 44.6 |  | 165.6 |  |  | 40.4 |  | 46.739 |  | 159.89 | 157.5 |  | 149.4398 | 207.9
| 含铁散料 | kg/t | 当月入转炉包括氧化铁皮、污泥球、烧结块矿、原块矿等总量(kg)/当月合格钢生产量（t) | 0 | 0.63173 | 63.173 | 23.85 | 9.48 |  | 2.95 |  |  |  |  | 15.81 |  | 16.7083 | 78.08 |  |  |  | 14.87 | 15.6 |  | 3.2 |  |  | 26.02 |  | 0 |  | 20.21 | 16.49 |  | 2.57 | 13.68
| 工序单位能耗 | kgce/t | 全厂工序能耗=全厂各工序能耗总和（kgce）/当月合格钢坯生产量（t） | 56.2828 | -22.7157 | -33.7117 | -19.9 | -24.51 |  | -19.5 |  |  |  |  | 30.37 |  | -16.248 | -9.3997 | 0 | 0 | -15.381 | 8.8 | -16.47 |  |  |  |  | -28.35 |  |  |  | -2.2626 | 37.98 |  | -10.626
| 蒸汽回收 | kg/t | 子项：蒸汽回收量kg，母项：合格钢产量 | 0 | 120.9667 | 133.2963 | 0.1015 | 0.1001 | [6 empty] | 109.39 |  | 0.10552 | 0.0611 |  |  | 123 | 90 | 32 |  | 111 |  |  | 131.82 |  | 95.45 |  | 102.9051 | 92.56 |  | 98
| 新水消耗 | m^3/t |  | 0.27205 | 0.064821 | 0.30861 | 0.2 | 0.76 |  | 0.13 |  |  |  |  | 0.21 |  | 0.15247 | 0.8197 |  |  | 0.049 | 0.32 | 0.47 |  |  |  |  | 0.67 |  | 0.082 |  | 0.028944 | 1.34 |  | 0.48
| 氩气消耗 | m^3/t | 全厂氩气使用量（m3）/当月合格钢坯生产量（t） | 不详 | 0.92199 | 1.1587 | 1.77 | 1.44 |  | 0.75 |  |  |  |  | 1.26 |  | 1.0789 | 3.6165 |  |  | 0.397 | 0.96 | 2 |  | 2.04 |  |  | 0.24 |  | 1.26 |  | 1.1058 | 0.27 |  | 0.98 | 1.3
| 氮气消耗 | m^3/t | 全厂氮气使用量（m3）/当月合格钢坯生产量（t） | 不详 | 39.2344 | 34.639 | 45.15 | 25.08 |  | 60.41 |  |  |  |  | 77.7 |  | 22.6719 | 65.9515 |  |  | 65.9 | 28.46 | 50.5 |  | 81.74 |  |  | 30.83 |  | 65.661 |  | 68.5649 | 33.55 |  | 59.16 | 35.62
| 氧气消耗 | m^3/t | 全厂氧气量（m3）/当月合格钢坯生产量（t） | 20.0757 | 52.4772 | 56.2062 | 48.3 | 46.95 |  | 63.32 |  |  |  |  | 55.3 |  | 46.8178 | 51.988 |  |  | 52.52 | 47 | 50.31 |  | 58.07 |  |  | 51.55 |  | 52.389 |  | 48.1858 | 50.29 |  | 55.66 | 53.8
| 煤气回收量 | m^3/t | 全厂煤气回收量（m3）/当月合格钢坯生产量（t） | 0 | 159.8119 | 138.5473 | 124.3 | 125.31 | [6 empty] | 172.9 |  | -133.0002 | 100.7115 |  |  | 160.1 | 133.14 | 152 |  | 147.59 |  |  | 167.26 |  | 123.648 |  | 113.5033 | 118.96 |  | -139.1823 | 118.11
| 从业人员实物劳产率 | t/人 | 合格钢生产量（吨）/转炉炼钢厂（车间）工人及学徒总人数 | 94.6786 | —— | —— | 300.96 | 621.46 |  | 360.5 |  |  |  |  | 506.5606 |  | 716.7697 | 350 | 946.915 | 321.012 | 272.832 | 400.24 | 255 |  | 462.63 |  |  | 335 |  | 432.54 |  | 503.66 | 172.27 |  | 11320.0461 | 0.32
| 内控合格率 | % | 内控成分合格炉数/生产总炉数 | 100 | 97.48 | 96.94 | 92.53 | 93.47 |  | 98.5 |  |  |  |  | 90.13 | [6 empty] | 99.58 | 98.94 |  | 100 |  |  | 95.24 |  | 100 |  | 100 | 100 |  | 96.7 | 97.56
| 钢坯合格率 | % | 钢坯合格生产量/总钢坯生产量 | 99.2187 | 99.9401 | 99.9939 | 99.97 | 99.95 |  | 100 |  |  |  |  | 99.98 |  | 100 | 100 |  |  | 99.991 | 99.61 | 99.5 |  | 99.71 |  |  | 100 |  | 99.99 |  | 100 | 100 |  | 99.88 | 99.82
| 精炼比例 | % | 过（LF+RH）总钢量/总产量。（同时过RH和LF的钢水只记一次产量） | 100 | 99.67 | 92.66 | 87.03 | 70.12 |  | 40.56 |  |  |  |  | 0.0175 |  | 72.3369 | 98.28 |  |  | 100 | 76.11 | 100 |  | 100 |  |  | 62 |  | 80.11 |  | 100 | 100 |  | 100 | 78.76
| 电耗 | kwh/t | 全厂电耗/合格钢产量 | 534.1038 | 112.3553 | 179.8114 | 85.68 | 53.98 |  | 34.87 |  |  |  |  | 35.41 |  | 70.2848 | 69.35 |  |  | 50.53 | 77.39 | 81.54 |  | 83.03 |  |  | 65.73 |  | 62.7 |  | 59.4763 | 92.16 |  | 77.39 | 61.5
| 耐材消耗 | 元/t | 全厂所有耐材成本（元)/合格钢产量（t） | 58.0611 | 57.82 | 45.6 | 37.26 | 28.54 |  | 27.2 |  |  |  |  | 23.92 |  |  | 23.72 |  |  | 48.13 | 30.33 | 29.4 |  |  |  |  | 38.21 |  | 33.4 |  | 47.36 | 57.08 |  | 54 | 33.1
铁水预处理 | 处理前铁水成分平均含量,% | C |  | 无 | 4.52 | 4.12 |  |  |  | 4.55 |  |  |  |  | 4.6881 |  |  | 4.49 | 4.3157 | 4.3623 | [9 empty] | 4.2 |  | 4.11 | 4.04% |  | 4.56
|  | Si |  |  | 0.49 | 0.55 |  |  |  | 0.53 |  |  |  |  | 0.38529 |  |  | 0.53 | 0.41144 | 0.32621 | [9 empty] | 0.55 |  | 0.64 | 0.57% |  | 0.33
|  | P |  |  | 0.045 | 0.04 | 0.14204 | 0.14126 |  | 0.125 |  |  |  |  | 0.10246 |  |  | 0.18 | 0.12087 | 0.13162 | [9 empty] | 0.125 |  | 0.082 | 0.1% |  | 0.118
|  | S |  |  | 0.025 | 0.026 | 0.03162 | 0.02719 |  | 0.033 |  |  |  |  | 0.031279 |  |  | 0.049 | 0.02486 | 0.02687 | [9 empty] | 0.02 |  | 0.064 | 0.05% |  | 0.028
|  | T,℃ |  |  | 1349.08 | 1321 |  |  |  | 1358 |  |  |  |  | 1343 |  |  | 1272 | [11 empty] | 1352 |  | 1324 | 1305 |  | 1350
| 处理后平均成分含量，% | C |  |  | 4.53 | 4.1 |  |  |  | 4.55 |  |  |  |  | 4.6981 |  |  | 4.45 | [11 empty] | 4.2 |  | 4.16 | 4.04% |  | 4.58
|  | Si |  |  | 0.49 | 0.53 |  |  |  | 0.53 |  |  |  |  | 0.37529 |  |  | 0.53 | [11 empty] | 0.47 |  | 0.63 | 0.57% |  | 0.31
|  | P |  |  | 0.045 | 0.042 | 0.01494 | 0.01592 |  | 0.125 |  |  |  |  | 0.10146 |  |  | 0.148 | [11 empty] | 0.12 |  | 0.085 | 0.1% |  | 0.109
|  | S |  |  | 0.0023 | 0.0051 | 0.00588 | 0.00597 |  | 0.015 |  |  |  |  | 0.008 |  |  | 0.015 | [11 empty] | 0.011 |  | 0.052 | 0.03% |  | 0.005 | ≤0.003
|  | T,℃ |  |  | 1312.34 | 1295 | 1322.13 | 1363.01 |  | 1326 |  |  |  |  | 1325 |  |  | 1261 | [11 empty] | 1335 |  | 1321 | 1295 |  | 1330 | 1291
| 石灰粉单耗 | kg/t | 当月实际消耗量（kg）/处理铁水量（t） |  | 7.17 | 6.17 | 3.11 | 2.99 |  | 3.61 |  |  |  |  | 9.5 | [14 empty] | 2.25 |  | 1.0975 | 0.49 |  | 2.03 | 9.61
| 颗粒镁 | kg/t | 当月实际消耗量（kg）/处理铁水量（t） |  | 1.52 | 0 | 0.28 | 0.45 | [6 empty] | 0 | [14 empty] | 0.38 |  | 0.035293 | 0.05 |  | 0.51 | 0
| 电石 | kg/t | 当月实际消耗量（kg）/处理铁水量（t） |  | 0 | 0 | [8 empty] | 0 | [16 empty] | / | / |  | 0 | 0
| 萤石粉 | kg/t | 当月实际消耗量（kg）/处理铁水量（t） |  | 0 | 0 | [8 empty] | 0.086027 |  |  |  | 5.9 | 0 | [11 empty] | / | / |  | 0 | 0
| 处理周期 | min/罐 | 当月生产作业总时间（min）/预处理总罐数（罐） |  | 53.3 | 34 | 32.39 | 30.18 |  | 29.5 |  |  |  |  | 33.6 | [14 empty] | 35 |  | 24 | 27.3 |  | 37 | 29.6
| 铁水包平均寿命 | 次 |  |  | 983 | 590.6667 | [8 empty] | — | [16 empty] | 742 | 130 |  | 1105
| 铁损 | kg/t | （处理前铁水总量-处理后铁水总量)(kg)/处理前铁水总量(t） |  | 20.89 | 18.1 | 16 | 10.06 | [6 empty] | 19.8 |  |  | 0.04 | [11 empty] | 12.98 |  | 12.99 | 0.96 |  | 5.4
转炉工序 | 当月转炉生产量 | wt |  | 电炉3.314 | 13.8381 | 42.8291 | 24.85 | 50.69 |  | 15.5 |  |  |  |  | 30.9 |  | 39.6374 | 31.2457 |  |  | 10.203 |  | 0 |  | 34.697 |  |  | 28.8 |  | 43.25 |  | 27.98 | 0.98 |  | 56.7 | 31
| 当月下线炉衬寿命 | 炉 | 当月下线寿命,无下线炉役不填写 | 304 | 无 | 6597 | [8 empty] | — | [6 empty] | 无 | [5 empty] | 无 |  |  |  | / | 14625
| 日历作业率 | % | 转炉全月作业时间（min）/（当月天数*24*60）（min） | 78.7778 | 77.5141 | 57.2833 | 45.76 | 79.45 |  | 69.8 |  |  |  |  | 98.31 |  | 75.79 | 69.78 |  |  | 96.2 | 87 | 0% |  |  |  |  | 79.15 |  | 63.28 |  | 71.5 | 45.85 |  | 80.7718 | 96.1
| 利用系数 | t/公称吨.日 | 当月转炉生产合格钢水量（t）/（公称吨数*当月天数） | 12.273t/MVA.日 | 30.08 | 26.321 | 17.72 | 32.94 |  | 85 |  |  |  |  | 58.988 |  | 36.7013 | 28.93 |  |  | 33.1 | 50.87 | 0 |  | 32.12 |  |  | 106.6667 |  | 40.05 |  | 77.7222 | 24.69 |  | 24.2327 | 108.73
| 转炉每炉产钢量 | t/炉 | 当月转炉生产合格钢水量（t）/当月生产炉数（炉) | 109.005 | 75.7838 | 198.5047 | 154.27 | 272.51 |  | 55 |  |  |  |  | 116.869 |  | 129.916 | 191 |  |  | 127.6 | 61.57 | 0 |  | 116.43 |  |  | 104.1 |  | 119.96 |  | 124.49 | 51.63 |  | 260 | 95.51
| 炉容比 | m3/t | 新砌炉炉内容积(m3)/公称吨数（t） | 1.12 | 0.92 | 0.92 |  |  |  | 0.75 |  |  |  |  | 0.77 |  |  | 0.95 |  |  | 0.98 | 0.75 | 0 |  | 0.81 |  |  | 0.82 |  | 0.928 |  | 0.96 | 0.86 |  | 0.92 | 1.18
| 冶炼周期 | min/炉 | 当月生产作业总时间（min）/转炉生产炉数（炉） | 111.9474 | 36.94 | 34.969 | 39.98 | 37.9 |  | 26.5 |  |  |  |  | 30.9 |  | 32.194 | 36.94 |  |  | 40.1 | 28.3 | 0 |  | 32 |  |  | 26.58 |  | 25.96 |  | 37.81 | 27.61 |  | 41.7166 | 34.8
| 氧枪喷头寿命 | 炉 |  | 无 | 164.8182 | 212.3 | 775 | 603.67 |  | 119 |  |  |  |  | 330.5 |  | 88 | 321 | 0 | 0 | 550 | 133.48 | 0 |  | 300 |  |  | 127.4 |  | 535 |  | 339 | 239.11 |  | 382.8333
| 转炉出钢平均成分，% | C |  |  | 0.03 | 0.051 |  |  |  | （碳素钢）0.13 |  |  |  |  | 0.06268 | [5 empty] | 8.3 |  | 0 |  |  |  |  | 0.05 |  | 0.08 |  | 0.07 | 0.1 |  | 0.05
|  | P |  |  | 0.01 | 0.017 |  |  |  | 0.025 |  |  |  |  | 0.02214 | [5 empty] | 18.9 |  | 0 |  |  |  |  | 0.021 |  | 0.015 |  | 0.0116 | 0.02 |  | 0.016
|  | S |  |  | 0.01 | 0.014 |  |  |  | 0.02 |  |  |  |  | 0.02198 | [5 empty] | 25.3 |  | 0 |  |  |  |  | 0.022 |  | 0.018 |  | 0.042 | 0.03 |  | 0.011
| 平均出钢温度，℃ | T |  | 1600 | 1674 | 1634 | 1628.22 | 1629.28 |  | 1652 |  |  |  |  | 1666 |  |  | 1649 |  |  | 1628 |  | 0 |  | 1635.75 |  |  | 1620 |  | 1620 |  | 1630.18 | 1630 |  | 1650
| 转炉熔剂消耗，kg/t | 石灰 | 当月实际消耗量（kg）/合格钢坯产量（t） | 21.9（电炉） | 14.5554 | 33.6718 | 27.57 | 26.17 |  | 28.8 |  |  |  |  | 19.719 |  | 33.7813 | 35.1 |  |  | 11.09 | 26.63 | 0 |  | 28.9 |  |  | 21.74 |  | 39.818 |  | 37.38 | 40.19 |  | 28.56 | 24.87
|  | 石灰石 | 当月实际消耗量（kg）/合格钢坯产量（t） | 0 | 33.6838 | 19.8412 | 2.09 | 8.69 |  | 13.7 |  |  |  |  | 22.249 |  |  | 5.12 |  |  | 39.35 | 0 | 0 |  | 0 |  |  | 8.43 |  | 22.117 |  | 0 | 7 |  | 6.85 | 0
|  | 轻烧白云石 | 当月实际消耗量（kg）/合格钢坯产量（t） | 0 | 11.3725 | 22.8207 | 7.97 | 7.37 |  | 22.8 |  |  |  |  | 13.987 |  | 18.7774 |  |  |  | 0 | 13.19 | 0 |  | 11.5 |  |  | 0 |  | 0 |  | 14.89 | 9.8 |  | 13.68 | 13.15
|  | 生白云石 | 当月实际消耗量（kg）/合格钢坯产量（t） | 0 | 31.68 | 11.3 | 7.83 | 4.04 |  | 6.8 |  |  |  |  | 3.22 |  |  | 1.05 |  |  | 1.89 | 0 | 0 |  | 0.6 |  |  | 24.57 |  | 11.833 |  | 7.29 | 9.8 |  | 6.21 | 0
|  | 轻烧镁球 | 当月实际消耗量（kg）/合格钢坯产量（t） | 0 | 0.02178 | 0 | 1.12 | 1.93 |  | 0 |  |  |  |  | 0.277 | [5 empty] | 0 | 0.49 | 0 |  | 3.2 |  |  | 0 |  | 0 |  | / | 0 |  | 0 | 0
|  | 其它熔剂 | 当月实际消耗量（kg）/合格钢坯产量（t） | 无数据 | 1.8882 | 0 |  |  |  | 0 |  |  |  |  | 0 |  | 0.84198 |  |  |  | 7.39 | 0 | 0 |  |  |  |  | 0 |  | 0 |  | / | 2.34 |  | 0 | 0
LF精炼工序 | 造渣材料，kg/t | 石灰 | 当月实际消耗量（kg）/合格钢坯产量（t） | 0 | 6.9747 | 3.3231 |  |  |  | 3.8 |  |  |  |  | 4.25 | [5 empty] | 6.52 | 2.49 | 0 |  | 3.5 |  |  | 3.9 |  | 2.12 |  | 4.82 | 6.68 |  | 3.98 | 11.1
|  | 萤石 | 当月实际消耗量（kg）/合格钢坯产量（t） | 0 | 1.7732 | 1.21 |  |  |  | 0 |  |  |  |  | 1.25 |  |  | 0.1 |  |  | 0.42 | 2.19 | 0 |  | 1.9 |  |  | 0.61 |  | 0.671 |  | 0.07 | 2.12 |  | 0.26 | 0
|  | 复合造渣剂 | 当月实际消耗量（kg）/合格钢坯产量（t） | 0 | 无 | 0 |  |  |  | 0 |  |  |  |  | 1.2594 | [5 empty] | 1.3 | 3.9 | 0 |  | 0 |  |  | 2 |  | 0 |  | 0.65 | 0 |  | 0.5 | 2.47
| 石墨电极 消耗 | kg/t | 当月实际消耗量（kg）/合格钢坯产量（t） |  | 0.45 | 0.171 | 0 | 0 |  | 0.01 |  |  |  |  | - |  | 0.44943 | 0.31 |  |  | 0.29 | 0.53 | 0 |  | 0.34 |  |  | 0.41 |  | 0.215 |  | 0.267 | 0.48 |  | 0.17 | 0.65
| 日历 作业率 | % | LF全月作业时间（min）/（当月天数*24*60）（min） |  | 42.85 | 58.13 | [8 empty] | 4.5121 |  | 70.4228 | 66.37 |  |  | 88.47 | 73.25 | 0 |  |  |  |  | 61.24 |  | 86.55 |  | 81.31 | 6.53 |  | 85.5 | 96.1
| 平均精炼 时间 | min | LF全月作业时间（min）/（当月生产炉数）（炉） |  | 51.0616 | 58 | 45.44 | 47.47 |  | 27 |  |  |  |  | 45 |  | 41.3539 | 35.38 |  |  | 44.13 | 28.55 | 0 |  | 45 |  |  | 28 |  | 40.12 |  | 45.52 | 27.65 |  | 42.3 | 35.2
| 精炼 电耗 | kwh/t | 当月升温送电总量（kg）/合格钢坯产量（t） |  | 44.96 | 32.66 | 29.6408 | 39.1507 |  | 29.36 |  |  |  |  | 60.23 |  | 44.7482 | 20.3721 |  |  | 31.4 | 55.49 | 0 |  | 24.85 |  |  | 32 |  | 36.12 |  | 35.4 | 39.16 |  | 22.9 | 56.4
RH或VD工序 | RH处理 炉数 | 炉 |  | VOD 0 | 1555 | 456 | 418 | 488 |  | 无 |  |  |  |  | - | [7 empty] | 0 | [6 empty] | 280 |  | 44 |  |  | 1253
| RH处理 炉数比例 | % | 当月处理炉数/转炉生产炉数 |  | 84.57 | 19.01 | 26.9176 | 26.9427 |  | 无 |  |  |  |  | - | [7 empty] | 0% | [6 empty] | 5.86 |  | 1.9 |  |  | 57.45 | 42.48
| RH平均 处理周期 | min/炉 | RH全月作业时间（min）/（当月生产炉数）（炉） |  | 49.35 | 46.76 | 28.01 | 23.85 |  | 无 |  |  |  |  | - | [7 empty] | 0 | [6 empty] | 20.01 |  | 44.43 |  |  | 22.9 | 36
| RH插入管寿命 | 次 |  |  | 51.9667 | 71.6 |  |  |  | 无 |  |  |  |  | - | [7 empty] | 0 | [8 empty] | 65 |  |  | 88
连铸工序 | 连铸比 | % | 连铸坯生产合格量/全厂生产总量 | 81.3109 | 100 | 100 | 100 | 100 |  | 100 |  |  |  |  | 100 |  | 100 | 100 |  |  | 99.991 | 100 | 0 |  | 100 |  |  | 100 |  | 100 |  | 100 | 100 |  | 100 | 95.6
| 钢坯 合格率 | % | 合格连铸坯产量/(合格连铸坯产量+检验现场废品量+轧后退废量） | 99.6177 | 99.9401 | 99.9939 | 99.97 | 99.95 |  | 99.95 |  |  |  |  | 99.98 |  |  | 100 |  |  | 99.99 | 99.97 | 0 |  | 99.71 |  |  | 100 |  | 99.96 |  | 100 | 100 |  | 99.88 | 99.78
| 钢水收得率 | % |  |  | 96.8803 | 97.9345 |  |  |  | 99.05 |  |  |  |  | 99.9403 |  |  | 98.48 |  |  | 99.766 |  | 0 |  |  |  |  | 99.86 |  | 98.5 |  | 99.15 | 98 |  | 97.55
| 合格坯 收得率 | % | 合格连铸坯产量/连铸浇钢接受钢水量 | 93.4062 | 99.9401 | 99.9939 | 99.66 | 99.7 |  | 99.2 |  |  |  |  | 99.98 |  | 99.6108 | 98.48 | 99.092 | 100.996 | 99.818 | 98.58 | 0 |  |  |  |  | 99.99 |  | 99.99 |  | 99.15 | 100 |  | 97.55 | 98.85
| 日历 作业率 | % | 全月浇钢总时间（min）/（当月天数*24*60）（min） | 33.875 | 71.9514 | 87.941 | 78.23 | 95.75 |  | 72.5 |  |  |  |  | 70.11 |  | 68.8819 | 66.88 | 0 | 0 | 82.328 | 76.48 | 0 |  |  |  |  | 75.1 |  | 75.65 |  | 65.3 | 1.22 |  | 86.2671 | 94.3
| 台时 产量 | t/h | 连铸生产总产量（t）/浇注总时间（h） | 55.2366 | 88.9395 | 337.2281 | 213.17 | 359.11 |  | 135.2 |  |  |  |  | 152.98 |  | 199.8054 | 162 |  |  | 176.41 | 157.6 | 0 |  |  |  |  | 188.88 |  | 183.48 |  | 147 | 111.65 |  | 304.312
| 浇注 周期 | min/炉 | 全月浇钢总时间（min）/浇注炉数 | 47.5161 | 42.13 | 33.09 | 43.49 | 45.68 |  | 31.3 |  |  |  |  | 33.56 |  |  | 36.94 |  |  | 45.2 | 23.44 | 0 |  | 32 |  |  | 32.48 |  | 36.59 |  | 53.03 | 27.79 |  | 49.934 | 22
| 中包 寿命 | 小时/包 | 全月浇钢总时间（min）/连铸机开浇次数 | 4.2052 | 7.56 | 6.28 | 11.77 | 12.15 |  | 35.5 |  |  |  |  | 61 |  |  | 1205.844 |  |  | 13.976 | 28.3 | 0 |  |  |  |  | 15.25 |  | 75 |  | 16.2003 | 8.8 |  | 8.1016 | 19
| 平均连浇 炉数 | 炉/浇次 | 全月浇钢炉数/连铸开浇次数 | 5.31 | 19.4574 | 34.4667 | 20.18 | 38.53 |  | 68 |  |  |  |  | 41 |  | 22.9323 | 32.68 |  |  | 65.75 | 72.45 | 0 |  | 39.43 |  |  | 30 |  | 82 |  | 26.6 | 19 |  | 9.7348 | 45
| 溢漏率 | % | 全月溢漏钢流数总和/（全月浇钢总炉数*铸机流数） | 0 | 0 | 0.03951 | 0 | 0 |  | 0.005 |  |  |  |  | 0 |  | 0.0082583 |  | 0 | 0 |  |  | 0 |  | 0.02 |  |  | 0 |  | 0 |  | 0 | 0 |  | 0 | 0
| 保护渣 消耗 | kg/吨 | 保护渣消耗总量/全月合格钢产量 | 0.52 | 0.49 | 0.51 | 0.41 | 0.4 |  | 0.66 |  |  |  |  | 0.47796 |  |  | 0.5 |  |  | 0.285 | 0.41 | 0 |  |  |  |  | 0.25 |  | 0.5 |  | 0.64 | 0.98 |  | 0.46 | 0.52
| 热送率 | % | 装炉≥400℃铸坯块数/生产总块数 | 0 | 96.3578 | 96.5201 | 83.34 | 84.08 | [6 empty] | 61.36 |  |  | 75.54 |  |  | 98.68 |  | 0 |  |  |  |  | 100 |  | 70 |  | 0 | 0 |  | 76.3 | 80.6
| 低倍级别 （偏析、疏松） |  |  |  | 1级 | 1级 | [8 empty] | 1 | [7 empty] | 0 | [8 empty] | 1.5 | 0.5 |  | 99%控制在B1.0以下 | C类占比80%以上
| 裂纹率 | % |  |  | 0 | 0.57 | [8 empty] | 0.013368 | [7 empty] | 0 |  |  |  |  | 0 |  |  |  | 0 | 0 |  | 0.001 | 1.15
| 结晶器寿命 | 炉/个 | （当月结晶器从上线-使用下线总过钢量）/（结晶器更换个数） |  | 451 | 563 | [8 empty] | 120 | [5 empty] | 1352 |  | 0 |  | 1000 |  |  | 5110 |  | 220 |  | 665 | 580 |  | 462 | 750
成品工序 | 非合金钢比率 |  |  | 0 | 70.36 | 51.4581 |  |  |  | 76.9% |  |  |  |  | 89.94 |  |  | 85.3929 |  |  |  |  | 0% |  | 96.88 |  |  |  |  | 24 |  | 63.84 | 100 |  | 71.9543
| 低合金钢比率 |  |  | 0 | 12.8365 | 28.3846 |  |  |  | 23.1% |  |  |  |  | 10.06 |  |  | 14.6071 |  |  | 37.003 |  | 0% |  | 1.81 |  |  |  |  | 75 |  | 36.16 | 0 |  | 26.6807
| 合金结构钢比率 |  |  | 100 | 16.8035 | 20.1573 | [8 empty] | 0 | [7 empty] | 0 |  | 1.31 |  |  |  |  | 1 |  |  | 0 |  | 1.365
| 模铸钢比率 |  |  | 18.6891 | 0 | 0 | [8 empty] | 0 | [7 empty] | 0% |  | 0 |  |  |  |  | 0 |  |  | 0 |  | 0
主要钢种 |  |  |  | 不锈钢304、321 | [5 empty] | Q235B、Q195、Q355B/C/D、SPHC/D、SS400 | [12 empty] | 0 |  |  |  |  | Q195 |  | 容器板、桥梁、风电板、高建高强钢等 |  | Q235B、Q245R
| 合金元素 | 合金元素规定含水量量界限值（%）
|  | 非合金钢 | 低合金钢
| A1 | <0.1 | -
| B | <0.0005 | -
| BI （铋） | <0.10 | -
| Cr （铬） | <0.30 | 0.30～0.50
| Co （一氧化碳） | <0.10 | -
| Cu （铜元素） | <0.10 | 0.10～<0.50
| Mn | <1.00 | 1.00～<1.40
| Mo | <0.05 | 0.05～<0.10
| Ni | <0.30 | 0.30～<0.50
| Nb | <0.02 | 0.02～<0.06
| Pb | <0.40 | -
| Se | <0.10 | -
| Si | <0.50 | 0.50～<0.90
| Te | <0.10 | -
| Ti | <0.05 | 0.05～<0.13
| W | <0.10 | -
| V | <0.04 | 0.04～<0.12
| Zr | <0.05 | 0.02～<0.05
| La系（每种元素） | <0.02 | 0.02～<0.05
| 其它规定元素 | <0.05 | -
（S、P、C、N除外）
Note on B9: 冶金交流中心: 小数点后保留两位
Note on B12: 冶金交流中心: 小数点后保留一位
Note on B13: 冶金交流中心: 小数点后保留两位
Note on B15: 冶金交流中心: 小数点后保留两位
Note on B16: 冶金交流中心: 小数点后保留一位
Note on B17: 冶金交流中心: 小数点后保留一位
Note on B18: 冶金交流中心: 小数点后保留一位
Note on B19: 冶金交流中心: 小数点后保留一位
Note on B20: 冶金交流中心: 小数点后保留三位
Note on B21: 冶金交流中心: 小数点后保留两位
Note on B22: 冶金交流中心: 小数点后保留两位
Note on B23: 冶金交流中心: 小数点后保留两位
Note on B24: 冶金交流中心: 小数点后保留一位
Note on B45: 冶金交流中心: 小数点后保留两位
Note on B46: 冶金交流中心: 小数点后保留两位
Note on B47: 冶金交流中心: 小数点后保留两位
Note on B48: 冶金交流中心: 小数点后保留两位
Note on D7: 作者: 入炉原料所有物料全部按照100%投入计算，不折算系数；不包括含铁散料；不包括热回收钢水
Note on D8: 作者: 包括所有物料不折算，全部按照100%折算；不包括含铁散料；不包括回炉钢水
Note on W20: 冶金交流中心: 炼钢厂