## 技术经济指标（板坯）
|  |  | 联系电话：0311-85395669 尚美诺15230111569，王柳15373652759；邮箱：shangmeinuo@163.com |  | 联系电话：0311-85395669 尚美诺15230111569，王柳15373652759；邮箱：shangmeinuo@163.com | [11 empty] | 联系电话：0311-85395669 尚美诺15230111569，王柳15373652759；邮箱：shangmeinuo@163.com
2023年12月炼钢指标
指标 | 公司名称 |  | 指标定义: | 山西太钢不锈钢 | 山西太钢不锈钢股份有限公司 |  | 梅山钢铁股份有限公司 |  | 四川德胜 | 山东泰山钢铁 | 唐山建龙特殊钢 | 津西正达 | 安钢 | 福建三明 | 山西建龙 | 迁安轧一 | 韶钢 | 天铁热轧板有限公司 | 重钢股份有限公司 |  | 凌源钢铁 | 元立金属制品 | 唐山文丰 | 山东富伦钢铁 | 荣程钢铁 | 柳钢 | 鄂钢 | 山西新泰 | 湘钢 | 唐山中厚板 | 南京钢铁 | 酒钢宏兴股份公司 |  | 首钢京唐 | 鲅鱼圈 | 南阳汉冶特钢
| 分厂名称 |  |  | 炼钢一厂不锈钢生产线 | 炼钢二厂南区 | 炼钢二厂北区 | 一炼钢 | 二炼钢 | 钢轧厂 | 炼钢厂 |  |  | 第二炼轧厂 | 炼钢一厂 | 炼钢二厂 | 联成炼钢 | 炼钢厂 |  | 一系列 | 二系列 | 第一炼钢厂 | 炼钢厂 | 炼钢厂 | 炼钢厂 |  |  |  | 方坯 | 宽厚板厂 |  | 第二炼钢厂 | 酒钢碳钢薄板厂 | 炼轧厂
炼钢厂综合指标 | 年度累计产量 | wt | 当月底全年累计产量 1月-当月的累计产量 | 32.95（电炉） | 18.0183 | 72.3317 | 270.44 | 579.58 |  | 180 |  |  |  |  | 261.38 |  | 493.3904 | 448.46 |  |  | 135.39 |  | 204.6 |  | 408.412 |  |  |  |  | 445.69 |  | 345.01 | 9.65 |  | 61.85
| 铁水预处理比 | % | 铁水预处理处理量/入转炉铁水量*100% | 0 | 98 | 11.43 | 98.31 | 96.92 |  | 43.5 |  |  |  |  | 3.24 |  |  | 0 |  |  |  |  | 0 |  | 0 |  |  |  |  | 0.01 |  | 9.8 | 1.23 |  | 60.31
| 金属料消耗 | kg/t | 转炉炼钢金属料消耗量（干克／吨）= （入炉铁水+入炉生铁入炉外部废钢+渣钢+内部回收切头、切尾、中包残钢等+合金硅铁、锰铁总量及脱氧剂+其他含铁原料） （千克）/合格钢坯生产量（吨） | 1234.2438 | - | - | 1122 | 1090.16 |  | 1087.1 |  |  |  |  | 1096.622 |  | 1091.027 | 1086.75 |  |  | 1079.482 | 1106.87 | 1078.2 |  | 1082.674 |  |  |  |  | 1097.68 |  | 1089.6822 | 1095.15 |  | 1062.2228
| 钢铁料消耗 | kg/t | 转炉炼钢金属料消耗量（干克／吨）= （入炉入炉铁水+生铁+外部废钢+渣钢+内部回收切头、切尾、中包残钢等+其他含铁原料） （千克）/合格钢坯生产量（吨） | 447.1318 | 1092.28 | 1065 | 1102.95 | 1077.99 |  | 1076.4 |  |  |  |  | 1068.91 |  | 1053.5005 | 1053.83 |  |  | 1074.66 | 1072.87 | 1061 |  | 1076.5 |  |  |  |  | 1059.017 |  | 1070.2849 | 1064.98 |  | 1052.85
| 铁水单耗 | kg/t | 当月入转炉铁水总量（kg）/当月合格钢坯生产量（t） | 0 | 1052.83 | 938.76 | 922.539 | 884.0686 |  | 902.3 |  |  |  |  | 962.87 |  | 788.234 | 916.17 |  |  | 995.458 | 804.83 | 995 |  | 908.8 |  |  |  |  | 1018.575 |  | 882.5891 | 1064.98 |  | 900.1898
| 生铁块单耗 | kg/t | 当月入转炉生铁总量（kg）/当月合格钢坯生产量（t） | 0 | 0 | 7.94 | 0 | 0 |  | 43.4 |  |  |  |  | 10.29 |  | 39.49 | 0 |  |  |  | 1.41 | 7 |  | 0 |  |  |  |  | 3.022 |  | 30.05 | 0 |  | 1.5982
| 废钢铁单耗 | kg/t | 当月入转炉内部废钢与外部废钢总量（kg）/当月合格钢生产量（t） | 447.1318 | 73.14 | 77.12 | 143.9626 | 188.9152 |  | 115.3 |  |  |  |  | 95.75 |  | 220.879 | 137.66 |  |  | 79.201 | 302.05 | 59 |  | 162.97 |  |  |  |  | 37.42 |  | 145.86 | 0 |  | 151.0619
| 含铁散料 | kg/t | 当月入转炉包括氧化铁皮、污泥球、烧结块矿、原块矿等总量(kg)/当月合格钢生产量（t) | 0 | 0.62 | 23.94 | 20.19 | 9.39 |  | 10.9 |  |  |  |  | 21.8 |  | 18.4203 | 18.16 |  |  |  | 16.82 | 17.2 |  | 4.7 |  |  |  |  | 0 |  | 19 | 14.16 |  | 1.94
| 工序单位能耗 | kgce/t | 全厂工序能耗=全厂各工序能耗总和（kgce）/当月合格钢坯生产量（t） | 54.2678 | -20.4166 | -34.8077 | -18.15 | -26.12 |  | -19.5 |  |  |  |  | 30.38 |  | -17.3228 | -27.2265 |  |  | -9.5962 | 8.8 | -16.89 |  | -5.11 | [6 empty] | 0.33698 | 5.99 |  | -13.5728
| 蒸汽回收 | kg/t | 子项：蒸汽回收量kg，母项：合格钢产量 | 0 | 124.7334 | 152.5179 | 0.1023 | 0.1016 | [6 empty] | 103 |  | 0.105 | 0.0721 |  |  | 129.7388 | 90 | 32 |  | 163.7 |  |  |  |  | 95.636 |  | 108.7795 | 81.82 |  | 92
| 新水消耗 | m^3/t |  | 0.72132 | 0.051 | 0.21478 | 0.12 | 0.72 |  | 0.1 |  |  |  |  | 0.19 |  | 0.1251 | 0.4419 |  |  | 0.062756 | 0.331 | 0.46 | [6 empty] | 0 |  | 0.02837 | 0.52 |  | 0.35
| 氩气消耗 | m^3/t | 全厂氩气使用量（m3）/当月合格钢坯生产量（t） |  | 0.78265 | 0.66929 | 1.8 | 1.55 |  | 1.99 |  |  |  |  | 0.54 |  | 1.3268 | 3.1082 |  |  | 0.7633 | 0.94 | 1.9 |  | 2.27 |  |  |  |  | 2.001 |  | 0.96372 | 0.04 |  | 1.09
| 氮气消耗 | m^3/t | 全厂氮气使用量（m3）/当月合格钢坯生产量（t） |  | 38.3048 | 36.839 | 42.7 | 27.29 |  | 101.36 |  |  |  |  | 75.7 |  | 24.6718 | 47.6106 |  |  | 67.6337 | 30.33 | 49.81 |  | 100.84 |  |  |  |  | 75.67 |  | 70.7785 | 30.09 |  | 54.96
| 氧气消耗 | m^3/t | 全厂氧气量（m3）/当月合格钢坯生产量（t） | 21.7003 | 50.0021 | 53.0213 | 49.64 | 48.23 |  | 62.7 |  |  |  |  | 53.37 |  | 45.8063 | 51.5147 |  |  | 57.8044 | 49.03 | 49.99 |  | 61.74 |  |  |  |  | 55.631 |  | 51.3097 | 54.43 |  | 52.83
| 煤气回收量 | m^3/t | 全厂煤气回收量（m3）/当月合格钢坯生产量（t） |  | 131.0486 | 123.69 | 125.28 | 124.17 | [6 empty] | 161.69 |  | -139 | 156.325 |  |  | 166.2167 | 130.98 | 147 |  | 81.76 |  |  |  |  | 107.106 |  | 126.2252 | 142.05 |  | 132.88
| 从业人员实物劳产率 | t/人 | 合格钢生产量（吨）/转炉炼钢厂（车间）工人及学徒总人数 | 29.6153 | —— | —— | 289.34 | 668.11 |  | 360.5 |  |  |  |  | 611.3437 |  | 758.2798 | 468 |  |  | 279.583 | 416.35 | 256 |  | 355.89 |  |  |  |  | 302.65 |  | 1290.24 | 251.22 |  | 12469.104
| 内控合格率 | % | 内控成分合格炉数/生产总炉数 | 100 | 97.1 | 98.12 | 92.12 | 92.87 |  | 98.6 |  |  |  |  | 92.69 | [6 empty] | 99.55 | 98.76 |  | 99.9 |  |  |  |  | 100 |  | 100 | 100 |  | 96.82
| 钢坯合格率 | % | 钢坯合格生产量/总钢坯生产量 | 97.3533 | 99.848 | 99.9561 | 99.97 | 99.95 |  | 100 |  |  |  |  | 99.86 |  | 100 | 100 |  |  | 100 | 99.51 | 99.3 |  | 99.57 |  |  |  |  | 99.96 |  | 100 | 100 |  | 99.85
| 精炼比例 | % | 过（LF+RH）总钢量/总产量。（同时过RH和LF的钢水只记一次产量） | 100 | 94.28 | 93.77 | 85.37 | 68.28 |  | 45.2 |  |  |  |  | 0.06 |  | 64.4254 | 98.89 |  |  | 100 | 79.38 | 100 |  | 100 |  |  |  |  | 74.89 |  | 100 | 99.44 |  | 100
| 电耗 | kwh/t | 全厂电耗/合格钢产量 | 480.7841 | 109.6801 | 167.2627 | 94.98 | 53.03 |  | 52.3 |  |  |  |  | 36.65 |  | 69.2784 | 57.2091 |  |  | 63.9748 | 75.08 | 76.4 |  | 98.13 |  |  |  |  | 65.119 |  | 59.5506 | 97.22 |  | 74.3
| 耐材消耗 | 元/t | 全厂所有耐材成本（元)/合格钢产量（t） | 133.5494 | 48.66 | 33.3 | 68.25 | 21.35 |  | 36.5 |  |  |  |  | 21.02 |  |  | 22.73 |  |  | 59.781 | 30.33 | 33.2 | [6 empty] | 31.51 |  | 30 | 4.62 |  | 53.63
铁水预处理 | 处理前铁水成分平均含量,% | C |  | 无 | 4.59 | 4.25 |  |  |  | 4.2 |  |  |  |  | 4.6381 |  |  | 4.49 | [11 empty] | 4.2 |  | 4.204 | 4.23% |  | 4.28
|  | Si |  |  | 0.42 | 0.527 |  |  |  | 0.53 |  |  |  |  | 0.36529 |  |  | 0.53 | [11 empty] | 0.55 |  | 0.51 | 0.41% |  | 0.3
|  | P |  |  | 0.052 | 0.055 | 0.1325 | 0.12964 |  | 0.132 |  |  |  |  | 0.143 |  |  | 0.18 | [11 empty] | 0.125 |  | 0.076 | 0.09% |  | 0.1131
|  | S |  |  | 0.024 | 0.026 | 0.0354 | 0.032 |  | 0.028 |  |  |  |  | 0.031279 |  |  | 0.049 | [11 empty] | 0.02 |  | 0.055 | 0.05% |  | 0.0348
|  | T,℃ |  |  | 1358.59 | 1328 |  |  |  | 1356 |  |  |  |  | 1347 |  |  | 1272 | [11 empty] | 1352 |  | 1332 | 1300 |  | 1356.1
| 处理后平均成分含量，% | C |  |  | 4.59 | 4.23 |  |  |  | 4.2 |  |  |  |  | 4.5981 |  |  | 4.45 | [11 empty] | 4.2 |  | 4.114 | 423% |  | 4.28
|  | Si |  |  | 0.42 | 0.51 |  |  |  | 0.53 |  |  |  |  | 0.37529 |  |  | 0.53 | [11 empty] | 0.47 |  | 0.455 | 41% |  | 0.3
|  | P |  |  | 0.052 | 0.055 | 0.01329 | 0.0179 |  | 0.13 |  |  |  |  | 0.14145 |  |  | 0.148 | [11 empty] | 0.12 |  | 0.075 | 9% |  | 0.1131
|  | S |  |  | 0.003 | 0.006 | 0.0051 | 0.00638 |  | 0.015 |  |  |  |  | 0.008 |  |  | 0.015 | [11 empty] | 0.011 |  | 0.032 | 2% |  | 0.005
|  | T,℃ |  |  | 1317.45 | 1311 | 1356.26 | 1376.2 |  | 1326 |  |  |  |  | 1325 |  |  | 1261 | [11 empty] | 1335 |  | 1320 | 1290 |  | 1337.2
| 石灰粉单耗 | kg/t | 当月实际消耗量（kg）/处理铁水量（t） |  | 5.97 | 6.3 | 3.56 | 3.38 |  | 3.86 |  |  |  |  | 9.5 | [14 empty] | 2.25 |  | 0.43 | 0.05 |  | 2.01
| 颗粒镁 | kg/t | 当月实际消耗量（kg）/处理铁水量（t） |  | 1.35 | 0 | 0.38 | 0.51 | [6 empty] | 0 | [14 empty] | 0.38 |  | 0.03 | 0.01 |  | 0.51
| 电石 | kg/t | 当月实际消耗量（kg）/处理铁水量（t） |  | 0 | 0 | [8 empty] | 0 | [16 empty] | / | / |  | 0
| 萤石粉 | kg/t | 当月实际消耗量（kg）/处理铁水量（t） |  | 0 | 0 | [8 empty] | 0.086027 | [16 empty] | / | / |  | 0
| 处理周期 | min/罐 | 当月生产作业总时间（min）/预处理总罐数（罐） |  | 49.16 | 31 | 38.03 | 32.85 |  | 28.5 |  |  |  |  | 33.5 | [14 empty] | 35 |  | 28.68 | 28.9 |  | 37.3
| 铁水包平均寿命 | 次 |  |  | 857.5 | 507.1429 | [8 empty] | — | [16 empty] | 743 | 130 |  | 1088
| 铁损 | kg/t | （处理前铁水总量-处理后铁水总量)(kg)/处理前铁水总量(t） |  | 19.89 | 18.2 | 19.05 | 12.17 | [6 empty] | 19.8 |  |  | 0.04 | [11 empty] | 12.98 |  | 5.32 | 0.96 |  | 5.25
转炉工序 | 当月转炉生产量 | wt |  | 电炉0.957 | 14.5686 | 49.1717 | 23.81 | 53.55 |  | 9.72 |  |  |  |  | 28.57 |  | 42.0845 | 41.21 |  |  | 10.46 |  |  |  | 26.51 |  |  |  |  | 30.26 |  | 33.93 | 0.39 |  | 61.85
| 当月下线炉衬寿命 | 炉 | 当月下线寿命,无下线炉役不填写 | 257 | 无 | 7809 | [8 empty] | — | [6 empty] | 无 |  |  | 2#8246 3#10381 | [6 empty] | 0 | 13503
| 日历作业率 | % | 转炉全月作业时间（min）/（当月天数*24*60）（min） | 18.3602 | 75.9237 | 61.7697 | 58.29 | 80.56 |  | 59.6 |  |  |  |  | 98.1 |  | 77.832 | 88.79 |  |  | 69.73 | 91.84 | [7 empty] | 42.36 |  | 75.66 | 73.21 |  | 82.3699
| 利用系数 | t/公称吨.日 | 当月转炉生产合格钢水量（t）/（公称吨数*当月天数） | 3.429t/MVA.日 | 29.68 | 29.3983 | 16.27 | 34.07 |  | 85 |  |  |  |  | 60.82 |  | 37.7101 | 36.93 |  |  | 28.1 | 55.11 |  |  | 23.75 |  |  |  |  | 27.11 |  | 88.82 | 34.85 |  | 25.5776
| 转炉每炉产钢量 | t/炉 | 当月转炉生产合格钢水量（t）/当月生产炉数（炉) | 113.8333 | 75.5635 | 196.7968 | 154.45 | 275.5 |  | 55.5 |  |  |  |  | 121.581 |  | 128.5809 | 191 |  |  | 126.56 | 61.2 |  |  | 114.93 |  |  |  |  | 119.22 |  | 123.48 | 43.44 |  | 260
| 炉容比 | m3/t | 新砌炉炉内容积(m3)/公称吨数（t） | 1.12 | 0.92 | 0.92 |  |  |  | 0.75 |  |  |  |  | 0.77 |  |  | 0.95 |  |  | 0.98 | 0.75 |  |  | 0.81 |  |  |  |  | 0.928 |  | 0.96 | 0.86 |  | 0.92
| 冶炼周期 | min/炉 | 当月生产作业总时间（min）/转炉生产炉数（炉） | 132.8576 | 36.96 | 34.07 | 38.41 | 37.04 |  | 26.2 |  |  |  |  | 36.96 |  | 31.8462 | 36.8 |  |  | 38.8 | 26.13 |  |  | 32 |  |  |  |  | 27 |  | 35.89 | 26.28 |  | 40.9255
| 氧枪喷头寿命 | 炉 |  |  | 203.7778 | 173.4286 | 295.4 | 478.75 |  | 123 |  |  |  |  | 422 |  | 196 | 269 |  |  | 590 | 144.25 |  |  | 300 |  |  |  |  | 535 |  | 354 | 500 |  | 339.5714
| 转炉出钢平均成分，% | C |  |  | 0.03 | 0 |  |  |  | （碳素钢）0.13 |  |  |  |  | 0.0656 | [5 empty] | 8.5 | [8 empty] | 0.08 |  | 0.08 | 0.1 |  | 0.0497
|  | P |  |  | 0.01 | 0.015 |  |  |  | 0.025 |  |  |  |  | 0.02114 | [5 empty] | 17.3 | [8 empty] | 0.015 |  | 0.011 | 0.02 |  | 0.016
|  | S |  |  | 0.01 | 0.0165 |  |  |  | 0.02 |  |  |  |  | 0.02178 | [5 empty] | 25.78 | [8 empty] | 0.018 |  | 0.039 | 0.03 |  | 0.012
| 平均出钢温度，℃ | T |  | 1600 | 1680.17 | 1642 | 1652.32 | 1632.72 |  | 1656 |  |  |  |  | 1666 |  |  | 1620 |  |  | 1620 |  |  |  | 1031.1 |  |  |  |  | 1620 |  | 1634 | 1631 |  | 1652.3
| 转炉熔剂消耗，kg/t | 石灰 | 当月实际消耗量（kg）/合格钢坯产量（t） | 24.7（电炉） | 0 | 27.3411 | 26.53 | 25.64 |  | 36.7 |  |  |  |  | 33.2 |  | 30.27 | 31.8 |  |  | 9.5 | 27.03 |  |  | 27.2 |  |  |  |  | 36.061 |  | 36.12 | 52.92 |  | 30.12
|  | 石灰石 | 当月实际消耗量（kg）/合格钢坯产量（t） | 0 | 5.0285 | 0 | 1.58 | 5.67 |  | 15.3 |  |  |  |  | 7.57 |  |  | 1.69 |  |  | 59.2 | 0 |  |  | 0 |  |  |  |  | 8.356 |  | 0 | 4.92 |  | 2.5
|  | 轻烧白云石 | 当月实际消耗量（kg）/合格钢坯产量（t） | 0 | 10.6627 | 17.5372 | 7.76 | 7.28 |  | 18.9 |  |  |  |  | 15.46 |  | 15.21 |  |  |  | 0 | 13 |  |  | 8.4 |  |  |  |  | 0 |  | 15.94 | 13.06 |  | 14.6
|  | 生白云石 | 当月实际消耗量（kg）/合格钢坯产量（t） | 0 | 28.61 | 14.2 | 10.24 | 3.38 |  | 6.2 |  |  |  |  | 3.25 |  |  | 4.88 |  |  | 3.8 | 0 |  |  | 7.3 |  |  |  |  | 17.877 |  | 5.83 | 10.04 |  | 2.27
|  | 轻烧镁球 | 当月实际消耗量（kg）/合格钢坯产量（t） | 0 | 0.11525 | 0 | 1.39 | 2.17 |  | 0 |  |  |  |  | 0 | [5 empty] | 0 | 0.44 |  |  | 1.9 |  |  |  |  | 0 |  | / | 0 |  | 0
|  | 其它熔剂 | 当月实际消耗量（kg）/合格钢坯产量（t） | 无数据 | 0.93987 | 0 |  |  |  | 0 |  |  |  |  | 0 |  | 0.45 |  |  |  | 5.53 | 0 | [7 empty] | 0 |  | / | 3.35 |  | 0
LF精炼工序 | 造渣材料，kg/t | 石灰 | 当月实际消耗量（kg）/合格钢坯产量（t） | 0 | 5.0285 | 3.4444 |  |  |  | 3.82 |  |  |  |  | 4.08 | [5 empty] | 6.91 | 2.46 |  |  | 5.5 |  |  |  |  | 2.12 |  | 4.34 | 6.87 |  | 3.96
|  | 萤石 | 当月实际消耗量（kg）/合格钢坯产量（t） | 0 | 1.7925 | 1.46 |  |  |  | 0 |  |  |  |  | 1.2 | [5 empty] | 0.53 | 2.16 |  |  | 2 |  |  |  |  | 0.79 |  | 0.66 | 2.82 |  | 0.183
|  | 复合造渣剂 | 当月实际消耗量（kg）/合格钢坯产量（t） | 0 | 无 | 0 |  |  |  | 0 |  |  |  |  | 1.0594 | [5 empty] | 1.69 | 3.59 |  |  | 0 |  |  |  |  | 0 |  | 0.53 | 0 |  | 0.25
| 石墨电极 消耗 | kg/t | 当月实际消耗量（kg）/合格钢坯产量（t） |  | 0.29 | 0.18 | 0 | 0 |  | 0.0001 |  |  |  |  | - |  | 0.51613 |  |  |  | 0.36 | 0.57 |  |  | 0.32 |  |  |  |  | 0.203 |  | 0.276 | 0.37 |  | 0.15
| 日历 作业率 | % | LF全月作业时间（min）/（当月天数*24*60）（min） |  | 69.16 | 59.11 | [8 empty] | 4.28 |  | 66.587 | 73.52 |  |  | 96.91 | 73.47 | [7 empty] | 70.22 |  | 90.15 | 4.65 |  | 77.9
| 平均精炼 时间 | min | LF全月作业时间（min）/（当月生产炉数）（炉） |  | 53.4856 | 59 | 41.81 | 47.42 |  | 29.5 |  |  |  |  | 46.5 |  | 42.302 | 30.65 |  |  | 45.16 | 27.22 |  |  | 45 |  |  |  |  | 40.01 |  | 42.32 | 30.2 |  | 42.5
| 精炼 电耗 | kwh/t | 当月升温送电总量（kg）/合格钢坯产量（t） |  | 45.62 | 29.38 | 34.6357 | 33.8644 |  | 26.8 |  |  |  |  | 54.23 |  | 50.524 | 17.1506 |  |  | 36.9068 | 56.46 |  |  | 31.26 |  |  |  |  | 34.25 |  | 32.63 | 35.21 |  | 22.65
RH或VD工序 | RH处理 炉数 | 炉 |  | VOD 0 | 1082 | 230 | 545 | 469 |  | 无 |  |  |  |  | - | [14 empty] | 76 |  | 73 |  |  | 1358
| RH处理 炉数比例 | % | 当月处理炉数/转炉生产炉数 |  | 77.99 | 12.7 | 36.9013 | 24.5037 |  | 无 |  |  |  |  | - | [14 empty] | 3.04 |  | 2.7 |  |  | 58.8
| RH平均 处理周期 | min/炉 | RH全月作业时间（min）/（当月生产炉数）（炉） |  | 46.87 | 45.89 | 37.91 | 24.41 |  | 无 |  |  |  |  | - | [14 empty] | 20.02 |  | 52.78 |  |  | 23.1
| RH插入管寿命 | 次 |  |  | 54.35 | 72.3333 |  |  |  | 无 |  |  |  |  | - | [16 empty] | 65 |  |  | 88
连铸工序 | 连铸比 | % | 连铸坯生产合格量/全厂生产总量 | 75.1945 | 100 | 100 | 100 | 100 |  | 100 |  |  |  |  | 100 |  | 100 | 100 |  |  | 100 | 100 |  |  | 100 |  |  |  |  | 100 |  | 100 | 100 |  | 100
| 钢坯 合格率 | % | 合格连铸坯产量/(合格连铸坯产量+检验现场废品量+轧后退废量） | 97.1227 | 99.848 | 99.9561 | 99.97 | 99.95 |  | 99.95 |  |  |  |  | 99.84 |  |  | 100 |  |  | 100 | 99.96 |  |  | 99.57 |  |  |  |  | 99.96 |  | 100 | 100 |  | 99.85
| 钢水收得率 | % |  |  | 96.6175 | 98.1194 |  |  |  | 99.05 |  |  |  |  | 99.9403 |  |  | 99.79 |  |  | 99.609 | [8 empty] | 98.5 |  | 99.16 | 99.13 |  | 98.25
| 合格坯 收得率 | % | 合格连铸坯产量/连铸浇钢接受钢水量 | 87.3807 | 99.848 | 99.9561 | 96.95 | 99.85 |  | 99.18 |  |  |  |  | 99.84 |  | 99.598 | 99.74 |  |  | 99.623 | 98.43 | [7 empty] | 99.99 |  | 99.16 | 100 |  | 98.25
| 日历 作业率 | % | 全月浇钢总时间（min）/（当月天数*24*60）（min） | 11.4214 | 72.3663 | 94.7715 | 65.9 | 97.34 |  | 59.68 |  |  |  |  | 67.85 |  | 70.049 | 86.81 |  |  | 95.296 | 83.19 | [7 empty] | 65.23 |  | 55.75 | 4.75 |  | 86.1118
| 台时 产量 | t/h | 连铸生产总产量（t）/浇注总时间（h） | 42.3237 | 89.5044 | 342.2422 | 230.11 | 359.54 |  | 140.2 |  |  |  |  | 141.46 |  | 201.877 | 160 |  |  | 172.964 | 157.94 | [7 empty] | 183.48 |  | 147 | 109.46 |  | 321.7808
| 浇注 周期 | min/炉 | 全月浇钢总时间（min）/浇注炉数 | 56.65 | 44.26 | 32.43 | 39.89 | 45.36 |  | 30.6 |  |  |  |  | 31.81 |  |  | 34.4 |  |  |  | 23.25 |  |  | 32 |  |  |  |  | 36.59 |  | 52.95 | 27.92 |  | 51.7366
| 中包 寿命 | 小时/包 | 全月浇钢总时间（min）/连铸机开浇次数 | 2.4993 | 7.97 | 6.82 | 11.26 | 12.36 |  | 45 |  |  |  |  | 31.81 |  |  | 1230.17 |  |  | 9.986 | 31.84 | [7 empty] | 75 |  | 15.9468 | 17.68 |  | 8.5045
| 平均连浇 炉数 | 炉/浇次 | 全月浇钢炉数/连铸开浇次数 | 2.6471 | 19.9271 | 42.0536 | 21.38 | 61.81 |  | 88 |  |  |  |  | 54 |  | 22.729 | 34.4 |  |  | 21.867 | 82.18 |  |  | 32.13 |  |  |  |  | 82 |  | 24.7 | 38 |  | 9.8628
| 溢漏率 | % | 全月溢漏钢流数总和/（全月浇钢总炉数*铸机流数） | 0 | 0 | 0 | 0.0339 | 0.0261 |  | 0 |  |  |  |  | 0 | [9 empty] | 0.01 |  |  |  |  | 0 |  | 0 | 0 |  | 0
| 保护渣 消耗 | kg/吨 | 保护渣消耗总量/全月合格钢产量 | 0.51 | 0.48 | 0.5 | 0.42 | 0.41 |  | 0.69 |  |  |  |  | 0.43 |  |  | 0.53 |  |  | 0.32232 | 0.4 | [7 empty] | 0.5 |  | 0.66 | 0.99 |  | 0.45
| 热送率 | % | 装炉≥400℃铸坯块数/生产总块数 | 0 | 95.224 | 96.0083 | 82.77 | 71.8 | [6 empty] | 61.36 |  |  | 87.86 |  |  | 92.65 | [8 empty] | 70 |  | 0 | 0 |  | 75.8
| 低倍级别 （偏析、疏松） |  |  |  | 1级 | 1级 | [8 empty] | 1 | [16 empty] | 1.5 | 0.5 |  | 99%控制在B1.0以下
| 裂纹率 | % |  |  | 0 | 0.66 | [8 empty] | 0.013368 | [16 empty] | 0 | 0 |  | 0.0036424
| 结晶器寿命 | 炉/个 | （当月结晶器从上线-使用下线总过钢量）/（结晶器更换个数） |  | 448 | 482 | [8 empty] | 120 | [5 empty] | 1226 |  |  |  | 1000 |  |  |  |  | 220 |  | 564 | 580 |  | 462
成品工序 | 非合金钢比率 |  |  | 0 | 72.23 | 59.1862 |  |  |  | 71.6% |  |  |  |  | 90.26 |  |  | 83.5618 | [6 empty] | 94.19 |  |  |  |  | 24 |  | 63.84 | 86 |  | 68.1163
| 低合金钢比率 |  |  | 0 | 14.19 | 25.6159 |  |  |  | 19.4% |  |  |  |  | 9.74 |  |  | 16.4382 |  |  | 33.997 |  |  |  | 2.73 |  |  |  |  | 75 |  | 36.16 | 14 |  | 31.6801
| 合金结构钢比率 |  |  | 100 | 13.58 | 15.1979 | [18 empty] | 3.08 |  |  |  |  | 1 |  |  | 0
| 模铸钢比率 |  |  | 24.8055 | [25 empty] | 0 |  |  | 0
主要钢种 | [9 empty] | Q235B、Q195、Q355B/C/D、SPHC/D、SS400 | [19 empty] | 容器板、桥梁、风电板、高建高强钢等 |  | Q235B、Q245R
| 合金元素 | 合金元素规定含水量量界限值（%）
|  | 非合金钢 | 低合金钢
| A1 | <0.1 | -
| B | <0.0005 | -
| BI （铋） | <0.10 | -
| Cr （铬） | <0.30 | 0.30～0.50
| Co （一氧化碳） | <0.10 | -
| Cu （铜元素） | <0.10 | 0.10～<0.50
| Mn | <1.00 | 1.00～<1.40
| Mo | <0.05 | 0.05～<0.10
| Ni | <0.30 | 0.30～<0.50
| Nb | <0.02 | 0.02～<0.06
| Pb | <0.40 | -
| Se | <0.10 | -
| Si | <0.50 | 0.50～<0.90
| Te | <0.10 | -
| Ti | <0.05 | 0.05～<0.13
| W | <0.10 | -
| V | <0.04 | 0.04～<0.12
| Zr | <0.05 | 0.02～<0.05
| La系（每种元素） | <0.02 | 0.02～<0.05
| 其它规定元素 | <0.05 | -
（S、P、C、N除外）
Note on B9: 冶金交流中心: 小数点后保留两位
Note on B12: 冶金交流中心: 小数点后保留一位
Note on B13: 冶金交流中心: 小数点后保留两位
Note on B15: 冶金交流中心: 小数点后保留两位
Note on B16: 冶金交流中心: 小数点后保留一位
Note on B17: 冶金交流中心: 小数点后保留一位
Note on B18: 冶金交流中心: 小数点后保留一位
Note on B19: 冶金交流中心: 小数点后保留一位
Note on B20: 冶金交流中心: 小数点后保留三位
Note on B21: 冶金交流中心: 小数点后保留两位
Note on B22: 冶金交流中心: 小数点后保留两位
Note on B23: 冶金交流中心: 小数点后保留两位
Note on B24: 冶金交流中心: 小数点后保留一位
Note on B45: 冶金交流中心: 小数点后保留两位
Note on B46: 冶金交流中心: 小数点后保留两位
Note on B47: 冶金交流中心: 小数点后保留两位
Note on B48: 冶金交流中心: 小数点后保留两位
Note on D7: 作者: 入炉原料所有物料全部按照100%投入计算，不折算系数；不包括含铁散料；不包括热回收钢水
Note on D8: 作者: 包括所有物料不折算，全部按照100%折算；不包括含铁散料；不包括回炉钢水
Note on W20: 冶金交流中心: 炼钢厂