## 技术经济指标（板坯）
|  |  | 联系电话：0311-85395669 尚美诺15230111569，王柳15373652759；邮箱：shangmeinuo@163.com |  | 联系电话：0311-85395669 尚美诺15230111569，王柳15373652759；邮箱：shangmeinuo@163.com | [11 empty] | 联系电话：0311-85395669 尚美诺15230111569，王柳15373652759；邮箱：shangmeinuo@163.com
2023年全年累计炼钢指标
指标 | 公司名称 |  | 指标定义: | 山西太钢不锈钢 | 山西太钢不锈钢股份有限公司 |  | 梅山钢铁股份有限公司 |  | 四川德胜 | 山东泰山钢铁 | 唐山建龙特殊钢 | 津西正达 | 安钢 | 福建三明 | 山西建龙 | 迁安轧一 | 韶钢 | 天铁热轧板有限公司 | 重钢股份有限公司 |  | 凌源钢铁 | 元立金属制品 | 唐山文丰 | 山东富伦钢铁 | 荣程钢铁 | 柳钢 | 鄂钢 | 山西新泰 | 湘钢 | 唐山中厚板 | 南京钢铁 | 酒钢宏兴股份公司 |  | 首钢京唐 | 鲅鱼圈 | 南阳汉冶特钢
| 分厂名称 |  |  | 炼钢一厂不锈钢生产线 | 炼钢二厂南区 | 炼钢二厂北区 | 一炼钢 | 二炼钢 | 钢轧厂 | 炼钢厂 |  |  | 第二炼轧厂 | 炼钢一厂 | 炼钢二厂 | 联成炼钢 | 炼钢厂 |  | 一系列 | 二系列 | 第一炼钢厂 | 炼钢厂 | 炼钢厂 | 炼钢厂 |  |  |  | 方坯 | 宽厚板厂 |  | 第二炼钢厂 | 酒钢碳钢薄板厂 | 炼轧厂
炼钢厂综合指标 | 年度累计产量 | wt | 当月底全年累计产量 1月-当月的累计产量 | 32.95（电炉） | 232.4861 | 909.7344 | 270.44 | 579.58 |  | 180 |  |  |  |  | 261.38 |  | 493.3904 | 448.46 |  |  | 135.39 |  | 204.6 |  | 408.412 |  |  |  |  | 445.69 |  | 345.01 | 9.6469 |  | 700.1
| 铁水预处理比 | % | 铁水预处理处理量/入转炉铁水量*100% | 0 | 83.9925 | 10.5381 | 91.4092 | 94.76 |  | 41.5 |  |  |  |  | 3.24 |  |  | 0 |  |  |  |  | 0 |  | 0 |  |  |  |  | 0.01 |  | 9% | 1.9155 |  | 63.5183
| 金属料消耗 | kg/t | 转炉炼钢金属料消耗量（干克／吨）= （入炉铁水+入炉生铁入炉外部废钢+渣钢+内部回收切头、切尾、中包残钢等+合金硅铁、锰铁总量及脱氧剂+其他含铁原料） （千克）/合格钢坯生产量（吨） | 1233.7322 | 1190.1425 | 1162.2196 | 1109.01 | 1085.16 |  | 1086.5 |  |  |  |  | 1091.662 |  | 1090.615 | 1092.94 |  |  | 1077.048 | 1099.7411 | 1078.2 |  | 1076.0176 |  |  |  |  | 1104.911 |  | 1094 | 1094.78 |  | 1066.5411
| 钢铁料消耗 | kg/t | 转炉炼钢金属料消耗量（干克／吨）= （入炉入炉铁水+生铁+外部废钢+渣钢+内部回收切头、切尾、中包残钢等+其他含铁原料） （千克）/合格钢坯生产量（吨） | 505.8018 | 1085.1416 | 1062.4625 | 1091.36 | 1074.42 |  | 1078.5 |  |  |  |  | 1071.63 |  | 1053.1976 | 1047.2 |  |  | 1073.543 | 1066.8905 | 1061 |  | 1070.0158 |  |  |  |  | 1054.094 |  | 1072 | 1064.99 |  | 1053.4351
| 铁水单耗 | kg/t | 当月入转炉铁水总量（kg）/当月合格钢坯生产量（t） | 0 | 1017.9862 | 913.0689 | 934.8801 | 878.5825 |  | 882.5 |  |  |  |  | 992.31 |  | 809.1044 | 962.31 |  |  | 982.603 | 801.0428 | 995 |  | 900.625 |  |  |  |  | 1004.813 |  | 892 | 915.47 |  | 900.0387
| 生铁块单耗 | kg/t | 当月入转炉生铁总量（kg）/当月合格钢坯生产量（t） | 0 | 0 | 0.15973 | 0 | 0 |  | 46.3 |  |  |  |  | 18.09 |  | 27.705 | 0 |  |  |  | 1.8811 | 7 |  | 0.875 |  |  |  |  | 3.256 |  | 22 | 15.74 |  | 17.1662
| 废钢铁单耗 | kg/t | 当月入转炉内部废钢与外部废钢总量（kg）/当月合格钢生产量（t） | 505.8018 | 11.4261 | 72.6192 | 139.0645 | 190.1174 |  | 140.5 |  |  |  |  | 61.22 |  | 215.734 | 84.89 |  |  | 90.611 | 298.6977 | 59 |  | 164.9058 |  |  |  |  | 46.025 |  | 150 | 133.78 |  | 136.2302
| 含铁散料 | kg/t | 当月入转炉包括氧化铁皮、污泥球、烧结块矿、原块矿等总量(kg)/当月合格钢生产量（t) | 0 | 0.34281 | 32.3325 | 21.21 | 10.09 |  | 9.5 |  |  |  |  | 14.12 |  | 14.3541 | 25.82 |  |  |  | 15.4465 | 17.2 |  | 4.0083 |  |  |  |  | 0 |  | 14 | 19.87 |  | 2.4754
| 工序单位能耗 | kgce/t | 全厂工序能耗=全厂各工序能耗总和（kgce）/当月合格钢坯生产量（t） | 53.7636 | -23.2628 | -32.0126 | -16.64 | -24.08 |  | -19.5 |  |  |  |  | 30.38 |  | -17.4177 | -18.1485 |  |  | -12.3484 | 8.8 | -16.89 |  | -19.8689 | [6 empty] | -0.95 | 4.26 |  | -9.7802
| 蒸汽回收 | kg/t | 子项：蒸汽回收量kg，母项：合格钢产量 | 0 | 114.1272 | 122.5325 | 0.1037 | 0.1013 | [6 empty] | 101.29 |  | 0.10434 | 0.0624 |  |  | 115.9399 | 90 | 32 |  | 112.9 |  |  |  |  | 95.684 |  | 99.3 | 223.9214 |  | 95.6333
| 新水消耗 | m^3/t |  | 0.311 | 0.08515 | 0.27826 | 0.3 | 0.8 |  | 0.1 |  |  |  |  | 0.19 |  | 0.16092 | 0.7438 |  |  | 0.08773 | 0.44317 | 0.46 | [6 empty] | 0 |  | 0.03 | 0.88 |  | 0.43439
| 氩气消耗 | m^3/t | 全厂氩气使用量（m3）/当月合格钢坯生产量（t） | 不详 | 0.80104 | 1.1997 | 1.56 | 1.45 |  | 1.55 |  |  |  |  | 0.87 |  | 1.0421 | 3.0743 |  |  | 0.67228 | 1.0239 | 1.9 |  | 1.92 |  |  |  |  | 1.348 |  | 0.94 | 0.29 |  | 1.0268
| 氮气消耗 | m^3/t | 全厂氮气使用量（m3）/当月合格钢坯生产量（t） | 不详 | 36.3611 | 37.0409 | 41.52 | 26.07 |  | 68.9 |  |  |  |  | 75.93 |  | 27.4251 | 57.1025 |  |  | 62.7195 | 28.7123 | 49.81 |  | 85.0275 |  |  |  |  | 68.363 |  | 68.67 | 29.42 |  | 55.8901
| 氧气消耗 | m^3/t | 全厂氧气量（m3）/当月合格钢坯生产量（t） | 28.169 | 51.7447 | 51.5979 | 49.33 | 46.9 |  | 65.3 |  |  |  |  | 55.03 |  | 47.174 | 53.6114 |  |  | 51.1629 | 48.6382 | 49.99 |  | 56.9175 |  |  |  |  | 52.349 |  | 49.15 | 49.12 |  | 54.3463
| 煤气回收量 | m^3/t | 全厂煤气回收量（m3）/当月合格钢坯生产量（t） | 0 | 144.5594 | 124.7439 | 116.25 | 119.05 | [6 empty] | 166.92 |  | -138.103 | 128.9594 |  |  | 154.3181 | 131.6152 | 147 |  | 137.9433 |  |  |  |  | 120.981 |  | 113.01 | 348.229 |  | 109.2965
| 从业人员实物劳产率 | t/人 | 合格钢生产量（吨）/转炉炼钢厂（车间）工人及学徒总人数 | 915.5909 | —— | —— | 3471.64 | 7440.11 |  | 360.5 |  |  |  |  | 611.3437 |  | 8826.3046 | 5096.1612 |  |  | 3395.256 | 388.6064 | 256 |  | 447.2217 |  |  |  |  | 309 |  | 660.88 | 3371.1461 |  | 11891.8217
| 内控合格率 | % | 内控成分合格炉数/生产总炉数 | 100 | 94.2708 | 96.3442 | 92.13 | 92.56 |  | 99.1 |  |  |  |  | 94.02 | [6 empty] | 99.5426 | 98.76 |  | 99.9433 |  |  |  |  | 100 |  | 100 | 100 |  | 96.4858
| 钢坯合格率 | % | 钢坯合格生产量/总钢坯生产量 | 98.7334 | 99.9572 | 99.9158 | 99.97 | 99.95 |  | 100 |  |  |  |  | 99.95 |  | 99.9977 | 100 |  |  | 99.99 | 99.6496 | 99.3 |  | 99.8225 |  |  |  |  | 99.99 |  | 100 | 99.96 |  | 99.8945
| 精炼比例 | % | 过（LF+RH）总钢量/总产量。（同时过RH和LF的钢水只记一次产量） | 100 | 96.4715 | 92.9975 | 88.08 | 69.92 |  | 45.5 |  |  |  |  | 0.06 |  | 65.1917 | 98.17 |  |  | 100 | 83.7983 | 100 |  | 100 |  |  |  |  | 80.16 |  | 100 | 98.82 |  | 100
| 电耗 | kwh/t | 全厂电耗/合格钢产量 | 513.6269 | 93.8348 | 196.176 | 87.26 | 53.13 |  | 41.3 |  |  |  |  | 36.82 |  | 65.9265 | 64.0227 |  |  | 53.1691 | 76.783 | 76.4 |  | 88.4983 |  |  |  |  | 66.274 |  | 59.57 | 81.26 |  | 72.8508
| 耐材消耗 | 元/t | 全厂所有耐材成本（元)/合格钢产量（t） | 64.7591 | 61.03 | 45.49 | 57.78 | 41.61 |  | 38.5 |  |  |  |  | 22.75 |  |  | 22.54 |  |  | 60.8256 | 29.319 | 33.2 | [6 empty] | 33.32 |  | 51.24 | 57.8699 |  | 52.0696
铁水预处理 | 处理前铁水成分平均含量,% | C |  | 无 | 4.4917 | 4.1908 |  |  |  | 4.2 |  |  |  |  | 4.6648 |  |  | 4.49 | [11 empty] | 4.2 |  | 4.18 | 4.11% |  | 4.5928
|  | Si |  |  | 0.45 | 0.55875 |  |  |  | 0.5 |  |  |  |  | 0.37196 |  |  | 0.53 | [11 empty] | 0.55 |  | 0.57 | 0.5626% |  | 0.31163
|  | P |  |  | 0.046167 | 0.045667 | 0.13587 | 0.13463 |  | 0.135 |  |  |  |  | 0.12267 |  |  | 0.18 | [11 empty] | 0.125 |  | 0.13 | 0.08517% |  | 0.1167
|  | S |  |  | 0.025667 | 0.026833 | 0.03814 | 0.03616 |  | 0.03 |  |  |  |  | 0.031946 |  |  | 0.049 | [11 empty] | 0.02 |  | 0.11 | 0.04642% |  | 0.029667
|  | T,℃ |  |  | 1354.39 | 1331.5833 |  |  |  | 1355 |  |  |  |  | 1346.3333 |  |  | 1272 | [11 empty] | 1352 |  | 1324.25 | 1300 |  | 1352.7667
| 处理后平均成分含量，% | C |  |  | 4.4967 | 4.1617 |  |  |  | 4.2 |  |  |  |  | 4.5981 |  |  | 4.45 | [11 empty] | 4.2 |  | 4.15 | 4.11% |  | 4.2537
|  | Si |  |  | 0.45 | 0.55292 |  |  |  | 0.5 |  |  |  |  | 0.37529 |  |  | 0.53 | [11 empty] | 0.47 |  | 0.56 | 0.5626% |  | 0.30663
|  | P |  |  | 0.046167 | 0.045833 | 0.01432 | 0.01734 |  | 0.135 |  |  |  |  | 0.11479 |  |  | 0.148 | [11 empty] | 0.12 |  | 0.07 | 0.08517% |  | 0.11437
|  | S |  |  | 0.0035083 | 0.0056833 | 0.00704 | 0.00723 |  | 0.015 |  |  |  |  | 0.008 |  |  | 0.015 | [11 empty] | 0.011 |  | 0.05 | 0.02103% |  | 0.005
|  | T,℃ |  |  | 1757.3833 | 1743 | 1351.5575 | 1377.3375 |  | 1325 |  |  |  |  | 1325 |  |  | 1261 | [11 empty] | 1335 |  | 1320.83 | 1290 |  | 1330.8917
| 石灰粉单耗 | kg/t | 当月实际消耗量（kg）/处理铁水量（t） |  | 6.79 | 6.4429 | 3.7942 | 3.2725 |  | 3.8 |  |  |  |  | 9.5 | [14 empty] | 2.25 |  | 0.76 | 0.10552 |  | 1.9804
| 颗粒镁 | kg/t | 当月实际消耗量（kg）/处理铁水量（t） |  | 1.5933 | 0 | 0.38833 | 0.51 | [6 empty] | 0 | [14 empty] | 0.38 |  | 0.03 | 0.015622 |  | 0.51033
| 电石 | kg/t | 当月实际消耗量（kg）/处理铁水量（t） |  | 0 | 0 | [8 empty] | 0 | [16 empty] | / | / |  | 0
| 萤石粉 | kg/t | 当月实际消耗量（kg）/处理铁水量（t） |  | 0 | 0 | [8 empty] | 0.086027 | [16 empty] | / | / |  | 0
| 处理周期 | min/罐 | 当月生产作业总时间（min）/预处理总罐数（罐） |  | 51.8792 | 32.0167 | 38.6258 | 32.3567 |  | 28 |  |  |  |  | 33.5333 | [14 empty] | 35 |  | 25.12 | 28.9 |  | 37.2917
| 铁水包平均寿命 | 次 |  |  | 874.9444 | 431.2 | [8 empty] | - | [16 empty] | 743 | 130 |  | 1103
| 铁损 | kg/t | （处理前铁水总量-处理后铁水总量)(kg)/处理前铁水总量(t） |  | 19.1008 | 18.2275 | 17.65 | 10.74 | [6 empty] | 19.8 |  |  | 0.04 | [11 empty] | 12.98 |  | 11.34 | 0.96 |  | 5.3258
转炉工序 | 当月转炉生产量 | wt |  | 电炉32.954 | 210.3386 | 377.7678 | 281.38 | 595.51 | [6 empty] | 261.38 |  | 493.3904 | 448.46 |  |  | 126.983 |  | 109.24 |  | 34.0316 |  |  |  |  | 445.69 |  |  |  |  | 700.1
| 当月下线炉衬寿命 | 炉 | 当月下线寿命,无下线炉役不填写 | 267.25 | / | / | [8 empty] | - | [6 empty] | 16486.5 | [12 empty] | 0
| 日历作业率 | % | 转炉全月作业时间（min）/（当月天数*24*60）（min） | 63.867 | 75.5109 | 59.9257 | 56.39 | 61.97 |  | 70.2 |  |  |  |  | 97.7067 |  | 79.2135 | 74.69 |  |  | 93.3 | 85.8856 | 92.44% | [6 empty] | 46.58 |  | 75.05 | 73.7256 |  | 82.1254
| 利用系数 | t/公称吨.日 | 当月转炉生产合格钢水量（t）/（公称吨数*当月天数） | 10.032t/MVA.日 | 29.41 | 29.3488 | 16.47 | 26.57 |  | 85 |  |  |  |  | 59.92 |  | 37.5487 | 34.13 |  |  | 28.99 | 50.2578 | 33.45 |  | 31.0067 |  |  |  |  | 33.92 |  | 79.73 | 40.044 |  | 24.7159
| 转炉每炉产钢量 | t/炉 | 当月转炉生产合格钢水量（t）/当月生产炉数（炉) | 111.5967 | 77.0725 | 186.3312 | 153.38 | 273.04 |  | 55 |  |  |  |  | 119.489 |  | 129.7201 | 194 |  |  | 126.65 | 61.7904 | 107.6 |  | 116.6998 |  |  |  |  | 119.52 |  | 123.65 | 50.6449 |  | 260.0001
| 炉容比 | m3/t | 新砌炉炉内容积(m3)/公称吨数（t） | 1.12 | 0.92 | 0.92 |  |  |  | 0.75 |  |  |  |  | 0.77 |  |  | 0.95 |  |  | 0.98 | 0.75 | 0.85 |  | 0.80833 |  |  |  |  | 0.928 |  | 0.96 | 0.863 |  | 0.92
| 冶炼周期 | min/炉 | 当月生产作业总时间（min）/转炉生产炉数（炉） | 109.5534 | 43.7958 | 41.226 | 38.81 | 37.85 |  | 27.1 |  |  |  |  | 34.8567 |  | 32.8392 | 33.49 |  |  | 38.82 | 27.4117 | 31 |  | 30.6667 |  |  |  |  | 27 |  | 36.57 | 26.85 |  | 41.1499
| 氧枪喷头寿命 | 炉 |  | 无 | 196.1223 | 328.3286 | 367.77 | 485.33 |  | 120 |  |  |  |  | 331.9267 |  | 140 | 269 |  |  | 590 | 142.4846 | 311 |  | 300 |  |  |  |  | 535 |  | 338.92 | 320.4 |  | 400.246
| 转炉出钢平均成分，% | C |  |  | 0.033333 | 0.049 |  |  |  | （碳素钢）0.13 |  |  |  |  | 0.064627 | [5 empty] | 8.45 |  | 0.064 | [6 empty] | 0.08 |  | 0.07 | 4.11 |  | 0.049642
|  | P |  |  | 0.01 | 0.014517 |  |  |  | 0.025 |  |  |  |  | 0.021473 | [5 empty] | 17.28 |  | 0.018 | [6 empty] | 0.015 |  | 0.01 | 0.085 |  | 0.015975
|  | S |  |  | 0.01 | 0.017708 |  |  |  | 0.02 |  |  |  |  | 0.02178 | [5 empty] | 25.81 |  | 0.031 | [6 empty] | 0.018 |  | 0.04 | 0.046 |  | 0.011
| 平均出钢温度，℃ | T |  | 1600 | 1674.6942 | 1635.4167 | 1633.1192 | 1630.7808 |  | 1650 |  |  |  |  | 1665 |  |  | 1631 |  |  | 1627 |  | 1603 |  | 1573.4808 |  |  |  |  | 1620 |  | 1632.34 | 1621 |  | 1651.5417
| 转炉熔剂消耗，kg/t | 石灰 | 当月实际消耗量（kg）/合格钢坯产量（t） | 34.7（电炉） | 25.6989 | 31.5965 | 27.005 | 24.7175 |  | 38 |  |  |  |  | 25.46 |  | 33.152 | 34.54 |  |  | 11.97 | 26.5907 | 27.52 |  | 28.0275 |  |  |  |  | 40.56 |  | 35.74 | 42.31 |  | 29.0368
|  | 石灰石 | 当月实际消耗量（kg）/合格钢坯产量（t） | 0 | 25.8527 | 23.9043 | 2.6208 | 6.3842 |  | 8.5 |  |  |  |  | 14.96 |  |  | 5.52 |  |  | 42.16 | 0 | 18.2 |  | 0 |  |  |  |  | 14.301 |  | 0.43 | 10.59 |  | 5.0315
|  | 轻烧白云石 | 当月实际消耗量（kg）/合格钢坯产量（t） | 0 | 13.2009 | 19.1721 | 8.07 | 7.0842 |  | 18.2 |  |  |  |  | 14.78 |  | 14.678 |  |  |  | 0 | 12.6595 | 3.32 |  | 10.8333 |  |  |  |  | 3.301 |  | 15.88 | 11.23 |  | 14.6239
|  | 生白云石 | 当月实际消耗量（kg）/合格钢坯产量（t） | 0 | 14.2749 | 0.028132 | 8.4525 | 3.6242 |  | 6.5 |  |  |  |  | 4.71 |  |  | 5.82 |  |  | 2.78 | 0 | 7.66 |  | 2.3667 |  |  |  |  | 13.201 |  | 8.63 | 9.63 |  | 5.2679
|  | 轻烧镁球 | 当月实际消耗量（kg）/合格钢坯产量（t） | 0 | 0.0016763 | 0 | 1.6317 | 1.675 |  | 0 |  |  |  |  | 0.03 | [5 empty] | 0.089 | 0.25039 | 0 |  | 2.2083 |  |  |  |  | 0 |  | / | 0 |  | 0
|  | 其它熔剂 | 当月实际消耗量（kg）/合格钢坯产量（t） | 无数据 | 3.5386 | 0.00069831 |  |  |  | 0 |  |  |  |  | 0 |  | 0.516 |  |  |  | 7.09 | 0 | 0 | [6 empty] | 0 |  | / | 0 |  | 0
LF精炼工序 | 造渣材料，kg/t | 石灰 | 当月实际消耗量（kg）/合格钢坯产量（t） | 0 | 4.4643 | 2.4709 |  |  |  | 4.2 |  |  |  |  | 4.1933 | [5 empty] | 5.5334 | 2.4939 | 4.4 |  | 3.7058 |  |  |  |  | 2.02 |  | 4.34 | 6.92 |  | 3.9808
|  | 萤石 | 当月实际消耗量（kg）/合格钢坯产量（t） | 0 | 0.78665 | 0.58856 |  |  |  | 0 |  |  |  |  | 1.2393 |  |  | 1.9 |  |  | 0.3906 | 2.115 | 0.9 |  | 1.8167 |  |  |  |  | 0.523 |  | 0.66 | 2.41 |  | 0.16367
|  | 复合造渣剂 | 当月实际消耗量（kg）/合格钢坯产量（t） | 0 | 无 | 0 |  |  |  | 0 |  |  |  |  | 1.1927 | [5 empty] | 1.4457 | 3.7104 | 1.5 |  | 0 |  |  |  |  | 0 |  | 0.53 | 0 |  | 0.36158
| 石墨电极 消耗 | kg/t | 当月实际消耗量（kg）/合格钢坯产量（t） |  | 0.38583 | 0.1645 | 0 | 0 |  | 0.0001 |  |  |  |  | - |  | 0.47 | 0.28 |  |  | 0.2743 | 0.54854 | 0.57 |  | 0.37333 |  |  |  |  | 0.183 |  | 0.28 | 0.46 |  | 0.16733
| 日历 作业率 | % | LF全月作业时间（min）/（当月天数*24*60）（min） |  | 45.1358 | 55.5308 | [8 empty] | 4.28 |  | 66.002 | 72.54 |  |  | 95.552 | 75.0352 | 6 | [6 empty] | 70.23 |  | 90.15 | 6.94 |  | 77.8967
| 平均精炼 时间 | min | LF全月作业时间（min）/（当月生产炉数）（炉） |  | 53.8229 | 62.4842 | 44.4917 | 47.625 |  | 29 |  |  |  |  | 45.8333 |  | 42.019 | 37.76 |  |  | 46.067 | 28.1126 | 57 |  | 45 |  |  |  |  | 39.52 |  | 42.32 | 29.75 |  | 41.8583
| 精炼 电耗 | kwh/t | 当月升温送电总量（kg）/合格钢坯产量（t） |  | 38.6519 | 28.4592 | 29.7784 | 37.3757 |  | 28.5 |  |  |  |  | - |  | 45.903 | 19.852 |  |  | 33.3139 | 54.6305 | 49 |  | 29.9025 |  |  |  |  | 35.63 |  | 32.63 | 39.67 |  | 22.6417
RH或VD工序 | RH处理 炉数 | 炉 |  | VOD 0 | 16676 | 3252 | 4815 | 5764 |  | 无 |  |  |  |  | #DIV/0! | [7 empty] | 521 | [6 empty] | 3065 |  | 73 |  |  | 15353
| RH处理 炉数比例 | % | 当月处理炉数/转炉生产炉数 |  | 74.6467 | 10.7983 | 27.3225 | 27.1866 |  | 无 |  |  |  |  | #DIV/0! | [7 empty] | 4.5% | [6 empty] | 8.25 |  | 2.7 |  |  | 56.9127
| RH平均 处理周期 | min/炉 | RH全月作业时间（min）/（当月生产炉数）（炉） |  | 47.3442 | 46.7692 | 30.6342 | 24.5842 |  | 无 |  |  |  |  | #DIV/0! | [7 empty] | 47 | [6 empty] | 20.02 |  | 52.78 |  |  | 23
| RH插入管寿命 | 次 |  |  | 44.1936 | 64.6 |  |  |  | 无 |  |  |  |  | #DIV/0! | [16 empty] | 65 |  |  | 88.9167
连铸工序 | 连铸比 | % | 连铸坯生产合格量/全厂生产总量 | 85.3805 | 99.8908 | 100 | 100 | 100 |  | 100 |  |  |  |  | 100 |  | 100 | 100 |  |  | 99.99 | 100 |  |  | 100 |  |  |  |  | 100 |  | 100 | 100 |  | 100
| 钢坯 合格率 | % | 合格连铸坯产量/(合格连铸坯产量+检验现场废品量+轧后退废量） | 99.1761 | 99.9572 | 99.9158 | 99.97 | 99.95 |  | 99.94 |  |  |  |  | 99.84 |  |  | 100 |  |  | 99.99 | 99.9477 |  |  | 99.8225 |  |  |  |  | 99.96 |  | 100 | 99.95 |  | 99.8942
| 钢水收得率 | % |  |  | 97.4667 | 97.3195 |  |  |  | 99.05 |  |  |  |  | 99.9403 |  |  | 99.51 |  |  | 99.739 | [8 empty] | 98.5 |  | 99.13 | 95.51 |  | 97.8343
| 合格坯 收得率 | % | 合格连铸坯产量/连铸浇钢接受钢水量 | 93.1893 | 99.9572 | 99.9158 | 97.56 | 98.74 |  | 99.18 |  |  |  |  | 99.84 |  | 99.552 | 99.56 |  |  | 99.759 | 98.6299 | [7 empty] | 99.99 |  | 99.13 | 100 |  | 97.8343
| 日历 作业率 | % | 全月浇钢总时间（min）/（当月天数*24*60）（min） | 30.0845 | 87.1014 | 79.9984 | 67.74 | 93.7 |  | 69.5 |  |  |  |  | 68.6033 |  | 70.597 | 75.54 |  |  | 91.444 | 77.8289 | [7 empty] | 75.65 |  | 51.07 | 9.3 |  | 84.4221
| 台时 产量 | t/h | 连铸生产总产量（t）/浇注总时间（h） | 53.3809 | 91.3227 | 268.0127 | 227.93 | 353.24 |  | 139.5 |  |  |  |  | 146.4067 |  | 199.453 | 185 |  |  | 169.013 | 159.3258 | [7 empty] | 183.48 |  | 148 | 119.4 |  | 315.3753
| 浇注 周期 | min/炉 | 全月浇钢总时间（min）/浇注炉数 | 49.4756 | 44.6562 | 32.2532 | 40.47 | 46.44 |  | 31.5 |  |  |  |  | 33.8767 |  |  | 30.02 |  |  |  | 23.2741 |  |  | 32 |  |  |  |  | 36.59 |  | 52.97 | 28.53 |  | 49.2006
| 中包 寿命 | 小时/包 | 全月浇钢总时间（min）/连铸机开浇次数 | 4.2506 | 8.0876 | 6.8592 | 12.09 | 12.37 |  | 40 |  |  |  |  | 33.8767 |  |  | 1165.36 |  |  | 14.279 | 28.9338 | [7 empty] | 75 |  | 13.88 | 16.16 |  | 8.087
| 平均连浇 炉数 | 炉/浇次 | 全月浇钢炉数/连铸开浇次数 | 5.1548 | 53.8966 | 14.4027 | 22.21 | 48.87 |  | 78 |  |  |  |  | 48.1 |  | 22.386 | 30.02 |  |  | 47.901 | 74.5882 |  |  | 36.2367 |  |  |  |  | 82 |  | 17.42 | 33.98 |  | 9.8667
| 溢漏率 | % | 全月溢漏钢流数总和/（全月浇钢总炉数*铸机流数） | 0 | 0.0036682 | 0 | 0.0028 | 0.0071 |  | 0.002 |  |  |  |  | 0 |  | 0.008 | [7 empty] | 0.021667 |  |  |  |  | 0 |  | 0.05 | 0 |  | 0
| 保护渣 消耗 | kg/吨 | 保护渣消耗总量/全月合格钢产量 | 0.52 | 0.51446 | 0.50667 | 0.42 | 0.43 |  | 0.65 |  |  |  |  | 0.43333 |  |  | 0.5 |  |  | 0.38406 | 0.40991 |  |  | #DIV/0! |  |  |  |  | 0.5 |  | 0.66 | 0.99 |  | 0.45167
| 热送率 | % | 装炉≥400℃铸坯块数/生产总块数 | 0 | 93.6434 | 93.2387 | 80.3 | 76.37 | [6 empty] | 61.36 |  |  | 85.73 |  |  | 93.58 |  |  |  | 99.05 |  |  |  |  | 70 |  | 0 | 0 |  | 75.1883
| 低倍级别 （偏析、疏松） |  |  |  | 1级 | 1级 | [8 empty] | 1 | [16 empty] | 1.5 | 0.5 |  | 99%控制在B1.0以下
| 裂纹率 | % |  |  | 0 | 0.54917 | [8 empty] | 0.013368 | [16 empty] | 0 | 0 |  | 0.0027981
| 结晶器寿命 | 炉/个 | （当月结晶器从上线-使用下线总过钢量）/（结晶器更换个数） |  | 500.25 | 509.75 | [8 empty] | 120 | [5 empty] | 1130 |  |  |  | 1000 |  |  |  |  | 220 |  | 553 | 580 |  | 462
成品工序 | 非合金钢比率 |  |  | 0 | 71.0171 | 59.5682 |  |  |  | 69.5% |  |  |  |  | 87.32 |  |  | 81.8548 | [6 empty] | 94.7483 |  |  |  |  | 24 |  | 63.84 | 96.61 |  | 69.3474
| 低合金钢比率 |  |  | 0 | 13.5859 | 24.1919 |  |  |  | 21.5% |  |  |  |  | 12.68 |  |  | 18.1452 |  |  | 43.619 |  |  |  | 1.9983 |  |  |  |  | 75 |  | 36.16 | 3.39 |  | 29.962
| 合金结构钢比率 |  |  | 100 | 6.6614 | 16.2399 | [18 empty] | 3.2533 |  |  |  |  | 1 |  |  | 0 |  | 0.69089
| 模铸钢比率 |  |  | 14.6195 | [25 empty] | 0 |  |  | 0
主要钢种 |  |  |  | 不锈钢304、321 | [5 empty] | Q235B、Q195、Q355B/C/D、SPHC/D、SS400 | [19 empty] | 容器板、桥梁、风电板、高建高强钢等 |  | Q235B、Q245R
| 合金元素 | 合金元素规定含水量量界限值（%）
|  | 非合金钢 | 低合金钢
| A1 | <0.1 | -
| B | <0.0005 | -
| BI （铋） | <0.10 | -
| Cr （铬） | <0.30 | 0.30～0.50
| Co （一氧化碳） | <0.10 | -
| Cu （铜元素） | <0.10 | 0.10～<0.50
| Mn | <1.00 | 1.00～<1.40
| Mo | <0.05 | 0.05～<0.10
| Ni | <0.30 | 0.30～<0.50
| Nb | <0.02 | 0.02～<0.06
| Pb | <0.40 | -
| Se | <0.10 | -
| Si | <0.50 | 0.50～<0.90
| Te | <0.10 | -
| Ti | <0.05 | 0.05～<0.13
| W | <0.10 | -
| V | <0.04 | 0.04～<0.12
| Zr | <0.05 | 0.02～<0.05
| La系（每种元素） | <0.02 | 0.02～<0.05
| 其它规定元素 | <0.05 | -
（S、P、C、N除外）
Note on B9: 冶金交流中心: 小数点后保留两位
Note on B12: 冶金交流中心: 小数点后保留一位
Note on B13: 冶金交流中心: 小数点后保留两位
Note on B15: 冶金交流中心: 小数点后保留两位
Note on B16: 冶金交流中心: 小数点后保留一位
Note on B17: 冶金交流中心: 小数点后保留一位
Note on B18: 冶金交流中心: 小数点后保留一位
Note on B19: 冶金交流中心: 小数点后保留一位
Note on B20: 冶金交流中心: 小数点后保留三位
Note on B21: 冶金交流中心: 小数点后保留两位
Note on B22: 冶金交流中心: 小数点后保留两位
Note on B23: 冶金交流中心: 小数点后保留两位
Note on B24: 冶金交流中心: 小数点后保留一位
Note on B45: 冶金交流中心: 小数点后保留两位
Note on B46: 冶金交流中心: 小数点后保留两位
Note on B47: 冶金交流中心: 小数点后保留两位
Note on B48: 冶金交流中心: 小数点后保留两位
Note on D7: 作者: 入炉原料所有物料全部按照100%投入计算，不折算系数；不包括含铁散料；不包括热回收钢水
Note on D8: 作者: 包括所有物料不折算，全部按照100%折算；不包括含铁散料；不包括回炉钢水
Note on W20: 冶金交流中心: 炼钢厂