## 技术经济指标（板坯）
|  |  | 联系电话：0311-85395669 尚美诺15230111569，王柳15373652759；邮箱：shangmeinuo@163.com |  | 联系电话：0311-85395669 尚美诺15230111569，王柳15373652759；邮箱：shangmeinuo@163.com | [11 empty] | 联系电话：0311-85395669 尚美诺15230111569，王柳15373652759；邮箱：shangmeinuo@163.com
2024年7月炼钢指标
指标 | 公司名称 |  | 指标定义: | 山西太钢不锈钢 | 山西太钢不锈钢股份有限公司 |  | 梅山钢铁股份有限公司 |  | 四川德胜 | 山东泰山钢铁 | 唐山建龙特殊钢 | 津西正达 | 安钢 | 福建三明 | 山西建龙 | 迁安轧一 | 韶钢 | 天铁热轧板有限公司 | 重钢股份有限公司 |  | 凌源钢铁 | 元立金属制品 | 唐山文丰 | 山东富伦钢铁 | 荣程钢铁 | 柳钢 | 鄂钢 | 山西新泰 | 湘钢 | 唐山中厚板 | 南京钢铁 | 酒钢宏兴股份公司 |  | 首钢京唐 | 鲅鱼圈 | 南阳汉冶特钢
| 分厂名称 |  |  | 炼钢一厂不锈钢生产线 | 炼钢二厂南区 | 炼钢二厂北区 | 一炼钢 | 二炼钢 | 钢轧厂 | 炼钢厂 |  |  | 第二炼轧厂 | 炼钢一厂 | 炼钢二厂 | 联成炼钢 | 炼钢厂 |  | 一系列 | 二系列 | 第一炼钢厂 | 炼钢厂 | 炼钢厂 | 炼钢厂 |  |  |  | 方坯 | 宽厚板厂 |  | 第二炼钢厂 | 酒钢碳钢薄板厂 | 炼轧厂 |  |  | 炼钢厂
炼钢厂综合指标 | 年度累计产量 | wt | 当月底全年累计产量 1月-当月的累计产量 | 13.49（电炉） | 17.7 | 76.4528417 | 158.11 | 348.21 |  | 107.17 |  |  |  |  | 186.64 |  | 249.8641272 | 41.36 |  |  | 80.57 |  | 128.56 |  | 215.178 |  |  |  |  | 259.12 |  | 245.88 | 11.6062617 |  | 61.5 | 174
| 铁水预处理比 | % | 铁水预处理处理量/入转炉铁水量*100% | 0 | 91.17 | 8.68 | 84.13 | 91.4 |  | 45.3 |  |  |  |  | 1.723635 |  |  | 100 |  |  |  |  | 0 |  | 0 |  |  |  |  | 0.01 |  | 18% | 0 |  | 64.74 | 23.2
| 金属料消耗 | kg/t | 转炉炼钢金属料消耗量（干克／吨）= （入炉铁水+入炉生铁入炉外部废钢+渣钢+内部回收切头、切尾、中包残钢等+合金硅铁、锰铁总量及脱氧剂+其他含铁原料） （千克）/合格钢坯生产量（吨） | 1306.201 | - | - | 1095.96 | 1083.97 |  | 1083.5 |  |  |  |  | 1097.21 |  | 1084.66 | 1080.92 |  |  | 1082.541 | 1096.45 | 1069.5 |  | 1091.96 |  |  |  |  | 1112.759 |  | 1108.472 | 1102.8697 |  | 1067.873 | 1103.55
| 钢铁料消耗 | kg/t | 转炉炼钢金属料消耗量（干克／吨）= （入炉入炉铁水+生铁+外部废钢+渣钢+内部回收切头、切尾、中包残钢等+其他含铁原料） （千克）/合格钢坯生产量（吨） | 657.8033 | 1076.16 | 1071.3 | 1079.87 | 1073.91 |  | 1079.65 |  |  |  |  | 1072.82 |  | 1044.531 | 1053.45 |  |  | 1087.231 | 1067.96 | 1067 |  | 1085.6 |  |  |  |  | 1055.302 |  | 1076.524 | 1065.7326 |  | 1053.36 | 1081.77
| 铁水单耗 | kg/t | 当月入转炉铁水总量（kg）/当月合格钢坯生产量（t） | 0 | 1039.76 | 931.34 | 926.7241 | 876.0559 |  | 895.5 |  |  |  |  | 962.89 |  | 889.6868 | 915.4 |  |  | 885.4001 | 808.39 | 971 |  | 954.9 |  |  |  |  | 1018.349 |  | 862.335 | 867.7607 |  | 897.2288 | 866.32
| 生铁块单耗 | kg/t | 当月入转炉生铁总量（kg）/当月合格钢坯生产量（t） | 0 | 0 | 9.91 | 0 | 0 |  | 16.5 |  |  |  |  | 6.03 |  | 1.742411 | 3.26 |  |  |  | 5.12 | 0 |  | 0 |  |  |  |  | 1.821 |  | 33.93 | 31.3483 |  | 57.45817 | 9.22
| 废钢铁单耗 | kg/t | 当月入转炉内部废钢与外部废钢总量（kg）/当月合格钢生产量（t） | 657.8033 | 57.97 | 86.7 | 143.5764 | 186.5015 |  | 168.2 |  |  |  |  | 103.89 |  | 153.1019 | 134.78 |  |  | 201.8309 | 288.06 | 96 |  | 123.2 |  |  |  |  | 35.132 |  | 180.34 | 166.6237 |  | 98.67303 | 189.74
| 含铁散料 | kg/t | 当月入转炉包括氧化铁皮、污泥球、烧结块矿、原块矿等总量(kg)/当月合格钢生产量（t) | 0 | 0 | 25.22 | 19.32 | 12.8 |  | 4.69 |  |  |  |  | 7.48 |  | 19.92586 | 20.01 |  |  |  | 18.34 | 2.5 |  | 7.5 |  |  |  |  | 0 |  | 6.805525 | 17.7478 |  | 1.52 | 16.48
| 工序单位能耗 | kgce/t | 全厂工序能耗=全厂各工序能耗总和（kgce）/当月合格钢坯生产量（t） | 52.23325 | -24.87056 | -33.36561 | -19.93 | -25.79 |  | -19.5 |  |  |  |  | 30.086575 |  | -20.17677 | -23.7493 |  |  | -9.951242 | 8.8 | -17.01 | [8 empty] | -0.161805 | -0.1893 |  | -14.88134
| 蒸汽回收 | kg/t | 子项：蒸汽回收量kg，母项：合格钢产量 | 0 | 131.8433 | 120.5458 | 0.0992 | 0.1008 | [6 empty] | 94.23 |  | 0.115 | 0.0574 |  |  | 136 | 90 | 77 |  | 111.4 |  |  |  |  | 87.999 |  | 100.5347 | 91.60709 |  | 93
| 新水消耗 | m^3/t |  | 0.3408408 | 0.05212122 | 0.1543013 | 0.14 | 0.8 |  | 0.1 |  |  |  |  | 0.21 |  | 0.1266846 | 0.5513 |  |  | 0.1092633 | 0.582 | 0.36 | [6 empty] | 0.036 |  | 0.1022432 | 0.76 |  | 0.312
| 氩气消耗 | m^3/t | 全厂氩气使用量（m3）/当月合格钢坯生产量（t） | 不详 | 0.8866766 | 1.048648 | 1.06 | 1.47 |  | 2.65 |  |  |  |  | 0.56 |  | 1.128105 | 1.2355 |  |  | 0.7779027 | 0.86 | 0.61 |  | 1.92 |  |  |  |  | 1.357 |  | 0.9689292 | 0.4360703 |  | 0.97 | 1.55
| 氮气消耗 | m^3/t | 全厂氮气使用量（m3）/当月合格钢坯生产量（t） | 不详 | 42.07459 | 40.28982 | 38.01 | 24.28 |  | 65.2 |  |  |  |  | 78.65 |  | 25.86595 | 51.9279 |  |  | 75.77203 | 29.8 | 0.53 |  | 72.79 |  |  |  |  | 59.007 |  | 61.55161 | 26.96035 |  | 59.3 | 35.23
| 氧气消耗 | m^3/t | 全厂氧气量（m3）/当月合格钢坯生产量（t） | 18.47371 | 56.06693 | 52.30506 | 47.05 | 46.11 |  | 59.96 |  |  |  |  | 50.93 |  | 48.39608 | 54.5123 |  |  | 67.33638 | 49.6 | 50.2 |  | 60.13 |  |  |  |  | 50.845 |  | 49.70083 | 48.85898 |  | 53.68 | 52.33
| 煤气回收量 | m^3/t | 全厂煤气回收量（m3）/当月合格钢坯生产量（t） | 0 | 152.6437 | 129.4662 | 125.59 | 122.36 | [6 empty] | 161.62 |  | -140.0001 | 160.8291 |  |  | 185.294 | 130.54 | 137 |  | 152.26 |  |  |  |  | 114.982 |  | 100.0636 | 107.2148 |  | 138.25 | 118.9
| 从业人员实物劳产率 | t/人 | 合格钢生产量（吨）/转炉炼钢厂（车间）工人及学徒总人数 | 93.02975 | —— | —— | 295.23 | 714.74 |  | 360.5 |  |  |  |  | 577.1181 |  | 608.9052 | 333.58 |  |  | 209.6140875 | 383.24 | 255 |  | 467.47 |  |  |  |  | 462 |  | 1160 | 681.2745 |  | 11641.28 | 0.18
| 内控合格率 | % | 内控成分合格炉数/生产总炉数 | 100 | 98.19 | 92.15 | 92.26 | 91.85 |  | 99.8 |  |  |  |  | 92.27 |  |  | 100 |  |  |  | 99.49 | 98.77 |  | 99.93 |  |  |  |  | 100 |  | 100 | 99.95 |  | 96.58 | 98.68%
| 钢坯合格率 | % | 钢坯合格生产量/总钢坯生产量 | 96.65142 | 99.97158 | 99.9936 | 99.98 | 99.97 |  | 100 |  |  |  |  | 100 |  | 100 | 99.64 |  |  | 99.99 | 99.73 | 99.4 |  | 99.15 |  |  |  |  | 99.98 |  | 100 | 99.95 |  | 99.86 | 100%
| 精炼比例 | % | 过（LF+RH）总钢量/总产量。（同时过RH和LF的钢水只记一次产量） | 100 | 99.94 | 95.37 | 91.21 | 63.68 |  | 46.5 |  |  |  |  | 1.087232 |  | 55.7815 | 99.09 |  |  | 100 | 88.4 | 100 |  | 100 |  |  |  |  | 80.28 |  | 100 | 100 |  | 100 | 89.66%
| 电耗 | kwh/t | 全厂电耗/合格钢产量 | 579.8263 | 109.6801 | 167.2627 | 90.7 | 51.97 |  | 43.5 |  |  |  |  | 31.63 |  | 62.26236 | 61.0285 |  |  | 87.09 | 82.63 | 86 |  | 89.29 |  |  |  |  | 60.55 |  | 37.65802 | 78.56877 |  | 68.78 | 70.6
| 耐材消耗 | 元/t | 全厂所有耐材成本（元)/合格钢产量（t） | 62.81593 | 48.66 | 33.3 | 69.39 | 33.63 |  | 39.96 |  |  |  |  | 23.77 |  |  | 19.38 |  |  | 76.49 | 30.34 | 25.21 | [6 empty] | 31.64 |  | 8.817872 | 57.46443 |  | 49.2 | 34.87
铁水预处理 | 处理前铁水成分平均含量,% | C |  | 无 | 4.33 | 4.18 |  |  |  | 4.05 |  |  |  |  | 4.686667 |  |  | 4.49 | [11 empty] | 4.2 |  | 4.012 | 4.118% |  | 4.35
|  | Si |  |  | 0.39 | 0.438 |  |  |  | 0.51 |  |  |  |  | 0.3719557 |  |  | 0.53 | [11 empty] | 0.55 |  | 0.57 | 0.586% |  | 0.28
|  | P |  |  | 0.045 | 0.047 | 0.13414 | 0.13057 |  | 0.135 |  |  |  |  | 0.1326667 |  |  | 0.18 | [11 empty] | 0.125 |  | 0.076 | 0.09161% |  | 0.113
|  | S |  |  | 0.023 | 0.024 | 0.0344 | 0.03037 |  | 0.035 |  |  |  |  | 0.03194567 |  |  | 0.049 | [11 empty] | 0.02 |  | 0.071 | 0.05253% |  | 0.03
|  | T,℃ |  |  | 1354.71 | 1320 |  |  |  | 1366 |  |  |  |  | 1346.333 |  |  | 1272 | [11 empty] | 1352 |  | 1328℃ | 1290 |  | 1373
| 处理后平均成分含量，% | C |  |  | 4.33 | 4.21 |  |  |  | 4.05 |  |  |  |  | 4.881 |  |  | 4.45 | [11 empty] | 4.2 |  | 4.01 | 4.123% |  | 4.35
|  | Si |  |  | 0.39 | 0.45 |  |  |  | 0.51 |  |  |  |  | 0.375289 |  |  | 0.53 | [11 empty] | 0.47 |  | 0.56 | 0.5862% |  | 0.28
|  | P |  |  | 0.045 | 0.047 | 0.01902 | 0.0212 |  | 0.135 |  |  |  |  | 0.1333333 |  |  | 0.148 | [11 empty] | 0.12 |  | 0.076 | 0.09165% |  | 0.113
|  | S |  |  | 0.0024 | 0.006 | 0.0064 | 0.00573 |  | 0.015 |  |  |  |  | 0.008 |  |  | 0.015 | [11 empty] | 0.011 |  | 0.041 | 0.027% |  | 0.005 | ≤0.005
|  | T,℃ |  |  | 1307.03 | 1305 | 1345.92 | 1378.95 |  | 1332 |  |  |  |  | 1325 |  |  | 1261 | [11 empty] | 1335 |  | 1319℃ | 1275 |  | 1352 | 1297
| 石灰粉单耗 | kg/t | 当月实际消耗量（kg）/处理铁水量（t） |  | 6.54 | 6.1 | 3.53 | 2.95 |  | 4.52 |  |  |  |  | 9.64 | [14 empty] | 2.25 |  | 1.138537 | 1.8576 |  | 2.12 | 8.43
| 颗粒镁 | kg/t | 当月实际消耗量（kg）/处理铁水量（t） |  | 1.66 | 0 | 0.32 | 0.42 | [6 empty] | 0 | [14 empty] | 0.38 |  | 0.06902701 | 0.14607 |  | 0.5 | 0
| 电石 | kg/t | 当月实际消耗量（kg）/处理铁水量（t） |  | 0 | 0 | [8 empty] | 0 | [16 empty] | / | / |  | 0 | 0
| 萤石粉 | kg/t | 当月实际消耗量（kg）/处理铁水量（t） |  | 0 | 0 | [8 empty] | 0.08602678 | [16 empty] | / | / |  | 0 | 0
| 处理周期 | min/罐 | 当月生产作业总时间（min）/预处理总罐数（罐） |  | 51.2 | 38.6 | 34.27 | 30.01 |  | 29 |  |  |  |  | 33.54333 | [14 empty] | 35 |  | 26.34 | 23.6 |  | 37 | 33
| 铁水包平均寿命 | 次 |  |  | 857.5 | 507.1429 | [8 empty] | - | [16 empty] | 745 | 105 |  | 905
| 铁损 | kg/t | （处理前铁水总量-处理后铁水总量)(kg)/处理前铁水总量(t） |  | 19.8 | 15.6 | 16.09 | 10.06 | [6 empty] | 19.82 | [14 empty] | 12.98 |  | 2.19 | 0.92 |  | 5.12
转炉工序 | 当月转炉生产量 | wt |  | 电炉2.679 | 0 | 48.6794263 | 22.17 | 53.75 |  | 10.99 |  |  |  |  | 26.21 |  | 32.8808825 | 41.36 |  |  | 7.7 |  | 5.79 |  | 35.808 |  |  |  |  | 46.15 |  | 29.3798 | 0.784354 |  | 61.5 | 28
| 当月下线炉衬寿命 | 炉 | 当月下线寿命,无下线炉役不填写 | 253 | 无 | 8824 |  |  |  | 无 | [11 empty] | 无 | [9 empty] | 9749炉 | 0
| 日历作业率 | % | 转炉全月作业时间（min）/（当月天数*24*60）（min） | 69.33468 | 65.14583 | 60.74625 | 36.87 | 81.51 |  | 65.85 |  |  |  |  | 97.65 |  | 61.0155 | 77.87 |  |  | 0.17 | 82.84 | 0% | [6 empty] | 48.65 |  | 78.21 | 86.4882 |  | 82.47894 | 90.36%
| 利用系数 | t/公称吨.日 | 当月转炉生产合格钢水量（t）/（公称吨数*当月天数） | 9.603t/MVA.日 | 26.13 | 29.09104 | 15.29 | 33.49 |  | 85 |  |  |  |  | 60.54 |  | 29.46316 | 37.06 |  |  | 23.65 | 49.71 | 7.6 |  | 32.08 |  |  |  |  | 41.3.5 |  | 96.39 | 47.0892 |  | 25.43618 | 101
| 转炉每炉产钢量 | t/炉 | 当月转炉生产合格钢水量（t）/当月生产炉数（炉) | 100.7239 | 77.72091 | 199.9429 | 154.04 | 272.67 |  | 55 |  |  |  |  | 118.14 |  | 131.104 | 199.04 |  |  | 127.2 | 61.78 | 105 |  | 116.5 |  |  |  |  | 118.56 |  | 123.01 | 51.6426 |  | 260 | 94.9
| 炉容比 | m3/t | 新砌炉炉内容积(m3)/公称吨数（t） | 1.12 | 0.92 | 0.92 |  |  |  | 0.75 |  |  |  |  | 0.77 |  |  | 0.95 |  |  | 0.98 | 0.75 | 0.85 |  | 0.8 |  |  |  |  | 0.928 |  | 0.96 | 0.863 |  | 0.92 | 1.17
| 冶炼周期 | min/炉 | 当月生产作业总时间（min）/转炉生产炉数（炉） | 116.3571 | 35.4 | 34.21 | 38.82 | 38.14 |  | 26.5 |  |  |  |  | 39.29 |  | 32.58053 | 33.46 |  |  | 38 | 28.97 | 33.4 |  | 32 |  |  |  |  | 26.5 |  | 33.69 | 27.3172 |  | 41.5 | 34.6
| 氧枪喷头寿命 | 炉 |  | 无 | 164.3 | 475.6 | 462.33 | 953.5 |  | 135 |  |  |  |  | 222 |  | 165 |  |  |  | 333 | 144.42 | 320 |  | 300 |  |  |  |  | 535 |  | 425 | 500 |  | 443 | ＞500
| 转炉出钢平均成分，% | C |  |  | 0.03 | 0.045 |  |  |  | （碳素钢）0.13 |  |  |  |  | 0.06462667 | [5 empty] | 0.87 |  | 0.06 | [6 empty] | 0.08 |  | 0.065 | 0.075 |  | 0.0451 | 0.051
|  | P |  |  | 0.01 | 0.015 |  |  |  | 0.025 |  |  |  |  | 0.02147333 | [5 empty] | 0.015 |  | 0.023 | [6 empty] | 0.015 |  | 0.01 | 0.015 |  | 0.0182 | 0.012
|  | S |  |  | 0.01 | 0.018 |  |  |  | 0.02 |  |  |  |  | 0.02178 | [5 empty] | 0.016 |  | 0.028 | [6 empty] | 0.018 |  | 0.051 | 0.032 |  | 0.0131 | 0.011
| 平均出钢温度，℃ | T |  | 1600 | 1674.6 | 1634 | 1643.8 | 1629.16 |  | 1650 |  |  |  |  | 1663 |  |  | 1561 |  |  | 1618 |  | 1607 |  | 1637.38 |  |  |  |  | 1620 |  | 1628 | 1645 |  | 1655 | 1632
| 转炉熔剂消耗，kg/t | 石灰 | 当月实际消耗量（kg）/合格钢坯产量（t） | 30.4（电炉） | 0 | 25.68386 | 26.85 | 25.41 |  | 34.56 |  |  |  |  | 28.6 |  | 35.27104 | 25.15 |  |  | 20.021547 | 28.29 | 35.6 |  | 35.66 |  |  |  |  | 27.753 |  | 35.85865 | 44.19 |  | 26.75 | 25.6
|  | 石灰石 | 当月实际消耗量（kg）/合格钢坯产量（t） | 0 | 25.27434 | 20.42734 | 2.02 | 3.46 |  | 21.5 |  |  |  |  | 13.8 |  |  | 15.16 |  |  | 21.1 | 0 | 4.32 |  | 0 |  |  |  |  | 20.232 |  | 0 | 0 |  | 3.53 | 0
|  | 轻烧白云石 | 当月实际消耗量（kg）/合格钢坯产量（t） | 0 | 6.95893 | 15.69195 | 7.16 | 7.27 |  | 19.6 |  |  |  |  | 14.07 |  | 17.13643 | 2.56 |  |  |  | 10.99 | 15.6 |  | 0 |  |  |  |  | 9.202 |  | 13.3214 | 11.1468 |  | 3.65 | 12.12
|  | 生白云石 | 当月实际消耗量（kg）/合格钢坯产量（t） | 0 | 14.08997 | 5.566208 | 10.09 | 3.97 |  | 5.2 |  |  |  |  | 7.24 |  |  | 16.78 |  |  |  | 0 | 6.3 |  | 18.4 |  |  |  |  | 2.272 |  | 4.724844 | 13.2272 |  | 10.18 | 0
|  | 轻烧镁球 | 当月实际消耗量（kg）/合格钢坯产量（t） | 0 | 0.1103974 | 0 | 1.16 | 1.65 |  | 0 |  |  |  |  | 0 | [5 empty] | 2.4503 | 0.25 | 0 |  | 2.1 |  |  |  |  | 0 |  | 1.34 | 0 |  | 0 | 0
|  | 其它熔剂 | 当月实际消耗量（kg）/合格钢坯产量（t） | 无数据 | 1.56556 | 0 |  |  |  | 0 |  |  |  |  | 0 |  |  | 0.81 |  |  | 4.355315 | 0 | 8 | [6 empty] | 0 |  | / | 0 |  | 0 | 0
LF精炼工序 | 造渣材料，kg/t | 石灰 | 当月实际消耗量（kg）/合格钢坯产量（t） | 0 | 1.810398 | 3.804384 |  |  |  | 5.1 |  |  |  |  | 4.08 | [5 empty] | 8.687244 | 2.83 | 4.1 |  | 5.24 |  |  |  |  | 2.32 |  | 4.4 | 6.92 |  | 3.98 | 13.1
|  | 萤石 | 当月实际消耗量（kg）/合格钢坯产量（t） | 0 | 0.634993 | 1.403333 |  |  |  | 0 |  |  |  |  | 1.239333 | [5 empty] | 0.671 | 2.88 | 1 |  | 2.6 |  |  |  |  | 0.573 |  | 0.29 | 2.86 |  | 0.061 | 0
|  | 复合造渣剂 | 当月实际消耗量（kg）/合格钢坯产量（t） | 0 | 无 | 0 |  |  |  | 0 |  |  |  |  | 1.192703 | [5 empty] | 3.99 | 3.52 | 1.4 |  | 0 |  |  |  |  | 0 |  | 0.52 | 0 |  | 0.348 | 2.88
| 石墨电极 消耗 | kg/t | 当月实际消耗量（kg）/合格钢坯产量（t） |  | 0.23 | 0.163 | 0.151 | 0.059 |  | 0.0001 |  |  |  |  | - |  | 0.4326812 |  |  |  | 0.454 | 0.63 | 0.6 |  | 0.33 |  |  |  |  | 0.21 |  | 0.3 | 0.62 |  | 0.178 | 0.68
| 日历 作业率 | % | LF全月作业时间（min）/（当月天数*24*60）（min） |  | 44.59 | 53.88 | [8 empty] | 2.27 |  | 41.66295 | 88.93 |  |  | 63.71 | 70.81 | 21 | [6 empty] | 75.62 |  | 83.7 | 46.4023 |  | 80.8 | 93.5%
| 平均精炼 时间 | min | LF全月作业时间（min）/（当月生产炉数）（炉） |  | 50.74225 | 61.61277 | 45.61 | 45.41 |  | 28 |  |  |  |  | 45.83333 |  | 39.88207 | 38.55 |  |  | 49.2 | 29.95 | 47 |  | 45 |  |  |  |  | 39.41 |  | 46.51 | 15.7864 |  | 43.5 | 36.4
| 精炼 电耗 | kwh/t | 当月升温送电总量（kg）/合格钢坯产量（t） |  | 29.33 | 30.21 | 36.73267 | 29.52659 |  | 29.65 |  |  |  |  | - |  | 44.4682 | 22.26695 |  |  | 45.76961 | 55 | 33 |  | 29.77 |  |  |  |  | 34.88 |  | 37.66 | 36.2347 |  | 23.28 | 58.32
RH或VD工序 | RH处理 炉数 | 炉 |  | VOD 0 | 1380 | 286 | 505 | 385 |  | 无 |  |  |  |  | #DIV/0! | [7 empty] | 0 | [6 empty] | 348 |  | 36 |  |  | 1300
| RH处理 炉数比例 | % | 当月处理炉数/转炉生产炉数 |  | 84.05 | 10.89 | 36.29544 | 20.23005 |  | 无 |  |  |  |  | #DIV/0! | [7 empty] | 0% | [6 empty] | 8.9 |  | 1.54 |  |  | 57.96154 | 55.33%
| RH平均 处理周期 | min/炉 | RH全月作业时间（min）/（当月生产炉数）（炉） |  | 45.53 | 35.1 | 37.6 | 25.45 |  | 无 |  |  |  |  | #DIV/0! | [7 empty] | 0 | [6 empty] | 20.11 |  | 49.25 |  |  | 23.8 | 35
| RH插入管寿命 | 次 |  |  | 54.35 | 72.33333 |  |  |  | 无 |  |  |  |  | #DIV/0! | [7 empty] | 0 | [8 empty] | 65 |  |  | 88
连铸工序 | 连铸比 | % | 连铸坯生产合格量/全厂生产总量 | 86.0863 | 100 | 100 | 100 | 100 |  | 100 |  |  |  |  | 100 |  | 100 | 100 |  |  | 99.991 | 100 | 0 |  | 100 |  |  |  |  | 100 |  | 100 | 100 |  | 100 | 95.11%
| 钢坯 合格率 | % | 合格连铸坯产量/(合格连铸坯产量+检验现场废品量+轧后退废量） | 96.18997 | 99.97158 | 99.9936 | 99.98 | 99.97 |  | 99.9 |  |  |  |  | 100 |  |  | 99.64 |  |  | 99.991 | 99.92 | 0 |  | 99.15 |  |  |  |  | 99.98 |  | 100 | 100 |  | 99.86 | 100%
| 钢水收得率 | % |  |  | 97.63279 | 98.58336 |  |  |  | 99.01 |  |  |  |  | 99.94029 |  |  | 100 |  |  | 99.35337 |  | 0 | [6 empty] | 98.5 |  | 99.25 | 98.88 |  | 98.02
| 合格坯 收得率 | % | 合格连铸坯产量/连铸浇钢接受钢水量 | 89.193 | 99.97158 | 99.9936 | 97.41 | 97.89 |  | 99.16 |  |  |  |  | 99.97 |  | 99.52538 | 97.41 |  |  | 99.36377 | 98.52 | 0 | [6 empty] | 99.97 |  | 99.25 | 100 |  | 98.02 | 99.25%
| 日历 作业率 | % | 全月浇钢总时间（min）/（当月天数*24*60）（min） | 31.29368 | 58.68952 | 92.40031 | 64.76 | 97.62 |  | 59.65 |  |  |  |  | 55.45 |  | 55.43011 | 83.96 |  |  | 63.02419 | 70.12 | 0 | [6 empty] | 65.29 |  | 43 | 14.03 |  | 85.36855 | 91.8%
| 台时 产量 | t/h | 连铸生产总产量（t）/浇注总时间（h） | 49.53233 | 97.49037 | 353.1398 | 223.41 | 358.81 |  | 136.56 |  |  |  |  | 158.9 |  | 199.3264 | 166 |  |  | 164.5117 | 150.26 | 0 | [6 empty] | 183.48 |  | 149 | 103.14 |  | 322.7871
| 浇注 周期 | min/炉 | 全月浇钢总时间（min）/浇注炉数 | 49.36219 | 47.42157 | 32.41 | 41.69 | 45.7 |  | 25.6 |  |  |  |  | 44.61 |  |  | 33.84 |  |  | 42.62 | 24.67 | 0 |  | 32 |  |  |  |  | 36.59 |  | 52.26 | 28.07 |  | 50.96993 | 23.5
| 中包 寿命 | 小时/包 | 全月浇钢总时间（min）/连铸机开浇次数 | 3.785772 | 9.53633 | 7.44 | 11.19 | 13.15 |  | 25.5 |  |  |  |  | 38.37 |  |  | 20.15 |  |  | 12.67297 | 31.72 | 0 | [6 empty] | 75 |  | 15.15 | 20.88 |  | 8.213043 | 14.66
| 平均连浇 炉数 | 炉/浇次 | 全月浇钢炉数/连铸开浇次数 | 4.601626 | 49.90909 | 44.09434 | 18.25 | 63.57 |  | 66 |  |  |  |  | 51 |  | 21.28814 | 33.84 |  |  | 40.66667 | 77.14 | 0 |  | 31.97 |  |  |  |  | 88 |  | 21.52 | 41.4 |  | 9.668103 | 25.7
| 溢漏率 | % | 全月溢漏钢流数总和/（全月浇钢总炉数*铸机流数） | 0 | 0 | 0 | 0 | 0 |  | 0 |  |  |  |  | 0 |  | 0.02312941 | 0 |  |  |  |  | 0 |  | 0.02 |  |  |  |  | 0 |  | 0 | 0 |  | 0 | 0
| 保护渣 消耗 | kg/吨 | 保护渣消耗总量/全月合格钢产量 | 0.53 | 0.4812324 | 0.5 | 0.42 | 0.41 |  | 0.69 |  |  |  |  | 0.45 |  |  | 0.46 |  |  | 0.496 | 0.42 | 0 | [6 empty] | 0.5 |  | 0.67 | 0.99 |  | 0.41 | 0.56
| 热送率 | % | 装炉≥400℃铸坯块数/生产总块数 | 0 | 95.20408 | 95.04532 | 75.77 | 80.3 | [6 empty] | 63.46 |  |  | 79.42 |  |  | 95.63 |  | 0 | [6 empty] | 70 |  | 0 | 0 |  | 76.18 | 75%
| 低倍级别 （偏析、疏松） |  |  |  | 1级 | 1级 | [8 empty] | 1 | [7 empty] | 0 | [8 empty] | 1.5 | 0.5 |  | 99%控制在B1.0以下 | C类占比80%以上
| 裂纹率 | % |  |  | 0 | 0.65 | [8 empty] | 0.0133683 | [7 empty] | 0 | [8 empty] | 0 | 0 |  | 0.001 | 0.0179
| 结晶器寿命 | 炉/个 | （当月结晶器从上线-使用下线总过钢量）/（结晶器更换个数） |  | 5223 | 540 | [8 empty] | 120 | [5 empty] | 991 |  | 0 |  | 1000 |  |  |  |  | 220 |  | 567 | 1029 |  | 554 | 700
成品工序 | 非合金钢比率 |  |  | 0 | 75.58001 | 58.35733 |  |  |  | 62.6% |  |  |  |  | 93.87 |  |  | 78.31 |  |  |  |  | 0% |  | 94.21 |  |  |  |  | 24 |  | 100 | 66.35 |  | 68.41393
| 低合金钢比率 |  |  | 0 | 13.28259 | 22.28791 |  |  |  | 37.4% |  |  |  |  | 6.13 |  |  | 21.69 |  |  | 1.874407 |  | 0% |  | 1.68 |  |  |  |  | 75 |  |  | 33.65 |  | 29.53746
| 合金结构钢比率 |  |  | 100 | 9.035083 | 19.35476 | [8 empty] | 0 | [7 empty] | 0 |  | 4.11 |  |  |  |  | 1 |  |  | 0 |  | 2.048615
| 模铸钢比率 |  |  | 13.9137 | 2.102324 | 0 | [8 empty] | 0 | [7 empty] | 0% |  | 0 |  |  |  |  | 0 |  |  | 0 |  | 0
主要钢种 |  |  |  | 不锈钢304、321 | [5 empty] | Q235B、Q195、Q355B/C/D、SPHC/D、SS400 | [12 empty] | 0 | [6 empty] | 容器板、桥梁、风电板、高建高强钢等 |  | Q235B、Q245R
| 合金元素 | 合金元素规定含水量量界限值（%）
|  | 非合金钢 | 低合金钢
| A1 | <0.1 | -
| B | <0.0005 | -
| BI （铋） | <0.10 | -
| Cr （铬） | <0.30 | 0.30～0.50
| Co （一氧化碳） | <0.10 | -
| Cu （铜元素） | <0.10 | 0.10～<0.50
| Mn | <1.00 | 1.00～<1.40
| Mo | <0.05 | 0.05～<0.10
| Ni | <0.30 | 0.30～<0.50
| Nb | <0.02 | 0.02～<0.06
| Pb | <0.40 | -
| Se | <0.10 | -
| Si | <0.50 | 0.50～<0.90
| Te | <0.10 | -
| Ti | <0.05 | 0.05～<0.13
| W | <0.10 | -
| V | <0.04 | 0.04～<0.12
| Zr | <0.05 | 0.02～<0.05
| La系（每种元素） | <0.02 | 0.02～<0.05
| 其它规定元素 | <0.05 | -
（S、P、C、N除外）
Note on D7: 作者: 入炉原料所有物料全部按照100%投入计算，不折算系数；不包括含铁散料；不包括热回收钢水
Note on D8: 作者: 包括所有物料不折算，全部按照100%折算；不包括含铁散料；不包括回炉钢水
Note on B9: 冶金交流中心: 小数点后保留两位
Note on B12: 冶金交流中心: 小数点后保留一位
Note on B13: 冶金交流中心: 小数点后保留两位
Note on B15: 冶金交流中心: 小数点后保留两位
Note on B16: 冶金交流中心: 小数点后保留一位
Note on B17: 冶金交流中心: 小数点后保留一位
Note on B18: 冶金交流中心: 小数点后保留一位
Note on B19: 冶金交流中心: 小数点后保留一位
Note on B20: 冶金交流中心: 小数点后保留三位
Note on W20: 冶金交流中心: 炼钢厂
Note on B21: 冶金交流中心: 小数点后保留两位
Note on B22: 冶金交流中心: 小数点后保留两位
Note on B23: 冶金交流中心: 小数点后保留两位
Note on B24: 冶金交流中心: 小数点后保留一位
Note on B45: 冶金交流中心: 小数点后保留两位
Note on B46: 冶金交流中心: 小数点后保留两位
Note on B47: 冶金交流中心: 小数点后保留两位
Note on B48: 冶金交流中心: 小数点后保留两位