## 技术经济指标（方圆坯）
|  |  | 联系电话：0311-85395669 尚美诺15230111569，王柳15373652759；邮箱：shangmeinuo@163.com | [14 empty] | 联系电话：0311-85395669 尚美诺15230111569，王柳15373652759；邮箱：shangmeinuo@163.com
2025年7月炼钢指标
指标 | 公司名称 |  | 指标定义: | 山西太钢不锈钢 | 济钢 | 宁夏建龙 | 磐石建龙 | 吕梁建龙 | 大连特钢 | 建邦 | 山东石横特钢集团有限公司 |  |  | 首钢长钢 | 山西新泰 | 福建三明 |  | 山西建龙 | 山西华鑫源 | 酒钢宏兴股份公司 |  | 天钢联合特钢 | 宣钢 |  | 凌源钢铁 | 广西贵港钢铁 | 西宁特殊钢 | 唐山文丰 | 山东隆盛钢铁 | 本溪北营钢铁 | 荣程钢铁 | 元立 | 阳春新钢铁 | 承德建龙 | 明芳钢铁 | 信阳钢铁 | 昆钢新区 | 新疆昆玉钢铁 | 潍钢 | 陕西略钢 | 鞍山宝得 | 四川德胜 | 永锋钢铁 |  | 常州东方特钢 | 常熟龙腾转炉炼钢厂 | 晋南
| 分厂名称 |  |  | 炼钢一厂碳钢生产线 | 炼轧厂 | 炼钢厂 | 炼钢厂 | 炼钢厂 |  |  | 1#炉 | 2#炉 | 3#炉 |  | 异型坯 | 炼钢一厂 | 炼钢二厂 | 炼钢一厂 | 炼钢厂 | 榆钢公司 | 炼轧厂 | 炼钢厂 | 一钢轧 | 二钢轧 | 第一炼钢厂 |  | 炼轧分厂 |  | 炼钢厂 | 北营炼钢厂 |  | 炼钢厂 | 炼钢厂 |  | 炼钢厂 |  |  | 方坯 |  |  | 炼钢厂 | 炼钢厂 | 炼钢一厂 | 炼钢二厂 | 炼钢厂 | 转炉分厂 | 炼钢厂
炼钢厂综合指标 | 年度累计产量 | wt | 当月底全年累计产量 1月-当月的累计产量 | 39.76（电炉） |  |  | 11.8451 | 92.07 | 14.8499 | 1790207.6191 |  |  |  | 139.294 |  |  |  | 191.9115 |  | 113.0053 | 149.5622 | [6 empty] | 110.31 |  |  | 236.798 | [9 empty] | 81.9013 | 23.7271 |  |  |  | 215.99
| 铁水预处理比 | % | 铁水预处理处理量/入转炉铁水量*100% | 0 |  |  | 0 | [10 empty] | 0 |  | 0 | 5.6 | [6 empty] | 85 |  |  | 0 | [10 empty] | 101.5058 |  |  |  | 0
| 金属料消耗 | kg/t | 转炉炼钢金属料消耗量（干克／吨）= （入炉铁水+入炉生铁入炉外部废钢+渣钢+内部回收切头、切尾、中包残钢等+合金硅铁、锰铁总量及脱氧剂+其他含铁原料）（千克）/合格钢坯生产量（吨） | 1137.7223 |  |  | 1068.12 | 1110.66 | 1094.852 | 1113.4197 |  |  |  | 1073.85 |  |  |  | 1067.6096 |  | 1108.1888 | 1093.6646 | [6 empty] | 1067 |  |  | 1090.319 | 1093.42 |  |  |  | 1076.49 |  |  |  |  | 1078.237 | 1129.4318 |  |  |  | 1079.72
| 钢铁料消耗 | kg/t | 转炉炼钢金属料消耗量（干克／吨）= （入炉入炉铁水+生铁+外部废钢+渣钢+内部回收切头、切尾、中包残钢等+其他含铁原料）（千克）/合格钢坯生产量（吨） | 1110.8464 |  |  | 1063 | 1069.56 | 1059.0479 | 1045.4458 |  |  |  | 1044.48 |  |  |  | 1053.2397 |  | 1057.439 | 1063.6546 | [6 empty] | 1056 |  |  | 1082.5 | 1064.91 |  |  |  | 1068.98 |  |  |  |  | 1069 | 1077.7708 |  |  |  | 1059.97
| 铁水单耗 | kg/t | 当月入转炉铁水总量（kg）/当月合格钢坯生产量（t） | 927.2285 |  |  | 948.87 | 845.21 | 998.26 | 822.6418 |  |  |  | 897 |  |  |  | 879.9635 |  | 830.6329 | 847.5031 | [6 empty] | 901 |  |  | 999.7 | 797.75 |  |  |  | 996.8 |  |  |  |  | 848 | 1010.7878 |  |  |  | 833
| 生铁块单耗 | kg/t | 当月入转炉生铁总量（kg）/当月合格钢坯生产量（t） | 0 |  |  | 0 | 29.49 |  | 163.181 |  |  |  | 0 |  |  |  | 4.2784 |  | 22.7539 | 22.4445 | [6 empty] | 22 |  |  | 0 | 2.27 |  |  |  | 4.52 | [5 empty] | 44.0563 |  |  |  | 13.27
| 废钢铁单耗 | kg/t | 当月入转炉内部废钢与外部废钢总量（kg）/当月合格钢生产量（t） | 183.6179 |  |  | 114.13 | 194.85 | 126.84 | 59.623 |  |  |  | 147.48 |  |  |  | 168.9977 |  | 204.0522 | 193.7025 | [6 empty] | 133 |  |  | 70.6 | 295.67 |  |  |  | 65.83 |  |  |  |  | 221 | 24.8538 |  |  |  | 218.18
| 含铁散料 | kg/t | 当月入转炉包括氧化铁皮、污泥球、烧结块矿、原块矿等总量(kg)/当月合格钢生产量（t) | 0 |  |  | 0 | 22.18 |  | 0.57233 |  |  |  | 7.5 |  |  |  | 12.8518 |  | 1.7522 | 30.0145 | [6 empty] | 11 |  |  | 12.2 | 19.87 |  |  |  | 21.1 | [5 empty] | 31.0762 |  |  |  | 6.69
| 工序单位能耗 | kgce/t | 全厂工序能耗=全厂各工序能耗总和（kgce）/当月合格钢坯生产量（t） | 33.2572 |  |  |  | / | 25.42 | -27.9932 |  |  |  | -30.46 |  |  |  | -31.01 |  | -15.74 | 1.1806 | [6 empty] | 23.6 |  |  |  | 8.8 |  |  |  | -14.98 |  |  |  |  | -24.32 | -17 |  |  |  | -17.51
| 蒸汽回收 | kg/t | 子项：蒸汽回收量kg，母项：合格钢产量 | 0 |  |  | -0.075348 | 89.48 | 0.09 | 114.1971 |  |  |  | 94.08 |  |  |  | 103.4932 |  | 134.4172 | 85.1892 | [6 empty] | 75 |  |  | 115.5 | 90 | [9 empty] | 108.572 |  |  |  | 66.58
| 新水消耗 | m^3/t | 全厂补新水量（m3）/当月合格钢坯生产量（t） | 0.042937 |  |  | 0.19115 | 0.34 |  | 0.53279 |  |  |  | 0.28 |  |  |  | 0.29529 |  | 0.34516 | 0.81768 | [6 empty] | 0.41 |  |  |  | 0.62 |  |  |  | 0.41 |  |  |  |  | 0.466 | 0.98469 |  |  |  | 0.9
| 氩气消耗 | m^3/t | 全厂氩气使用量（m3）/当月合格钢坯生产量（t） | 3.8778 |  |  | 0.38 | 1.86 | 3.52 | 0.71951 |  |  |  | 0.37 |  |  |  | 0.59228 |  | 0.82409 | 0.33581 | [9 empty] | 1.56 | 0.8 | [13 empty] | 1.02
| 氮气消耗 | m^3/t | 全厂氮气使用量（m3）/当月合格钢坯生产量（t） | 不详 |  |  | 33.9961 | 43.71 | 35.64 | 70.2424 |  |  |  | 53.12 |  |  |  | 30.7813 |  | 65.8552 | 30.9873 | [6 empty] | 0.52 |  |  | 73.07 | 38.6 |  |  |  | 112.09 |  |  |  |  | 29.712 | 66.9929 |  |  |  | 26.37
| 氧气消耗 | m^3/t | 全厂氧气量（m3）/当月合格钢坯生产量（t） | 57.8128 |  |  | 53.8115 | 59.21 | 51.1 | 50.866 |  |  |  | 48.15 |  |  |  | 50.0808 |  | 43.5919 | 45.0349 | [6 empty] | 50.3 |  |  | 61.48 | 46.87 |  |  |  | 49.98 |  |  |  |  | 47.569 | 52.9729 |  |  |  | 53.25
| 煤气回收量 | m^3/t | 全厂煤气回收量（m3）/当月合格钢坯生产量（t） | 0 |  |  | -135.4475 | 135.92 | 124.67 | 153.1554 |  |  |  | 132.7 |  |  |  | -157.3103 |  | 149.1926 | 108.7383 | [6 empty] | 141 |  |  | 164.98 | 131.54 |  |  |  | 141.7 |  |  |  |  | 149.064 | 105.8412 |  |  |  | -127.79
| 从业人员实物劳产率 | t/人 | 合格钢生产量（吨）/转炉炼钢厂（车间）工人及学徒总人数 | 212.8683 |  |  | 257.5022 | 520.23 | 170.12 | 433.017 | [7 empty] | 55.1628 |  | 781.0932 | 333.7246 | [6 empty] | 176 |  |  | 399.96 | 290.43 |  |  |  | 430.78 |  |  |  |  | 543.93 | 401.474 |  |  |  | 3552.4671
| 内控合格率 | % | 内控成分合格炉数/生产总炉数 | 100 |  |  | 100 | 90.1 |  | 94.4% |  |  |  | 99.95 |  |  |  | 94.36 |  | 99.7081 | 100 | [6 empty] | 99.94 |  |  | 99.91 | 99.59 |  |  |  | 99.99 |  |  |  |  | 100 | 99.9402 |  |  |  | 98
| 钢坯合格率 | % | 钢坯合格生产量/总钢坯生产量 | 99.7696 |  |  | 100 | 100 | 99.3 | 99.99% |  |  |  | 99.95 |  |  |  | 99.98 |  | 99.7081 | 100 | [6 empty] | 99.85 |  |  | 99.68 | 99.55 |  |  |  | 100 |  |  |  |  | 100 | 314 |  |  |  | 98.9
| 精炼比例 | % | 过（LF+RH）总钢量/总产量。（同时过RH和LF的钢水只记一次产量） | 100 |  |  | 0 | 100 | 100 | [8 empty] | 0.02186 |  | 100 | 0.96296 | [6 empty] | 54% |  |  | 100 | 99.8 | [9 empty] | 3.67 |  |  |  | 100
| 电耗 | kwh/t | 全厂电耗/合格钢产量 | 212.8683 |  |  | 35.6726 | 107.43 | 142.52 | 65.5141 |  |  |  | 40.39 |  |  |  | 31.8477 |  | 60.0933 | 81.0842 | [6 empty] | 81 |  |  | 89.77 | 111.13 |  |  |  | 38.19 | [5 empty] | 63.6141 |  |  |  | 90.66
| 耐材消耗 | 元/t | 全厂所有耐材成本（元)/合格钢产量（t） | 22.3988 |  |  | 20.35 | 45.58 | 104.08 | 18.8102 |  |  |  | 27.57 |  |  |  | 22.27 |  |  | 52.2171 | [6 empty] | 22.2 |  |  |  | 30.26 |  |  |  | 22.52 | [5 empty] | 24.742 |  |  |  | 35
铁水预处理 | 处理前铁水成分平均含量,% | C |  | 无 | [16 empty] | 395% | [20 empty] | 4.19 |  |  |  | 无
|  | Si | [18 empty] | 46% | [20 empty] | 0.12028
|  | P | [18 empty] | 9.7% | [20 empty] | 0.16121
|  | S | [18 empty] | 8.9% | [20 empty] | 0.12789
|  | T,℃ | [18 empty] | 1330 | [20 empty] | 1328.3834
| 处理后平均成分含量，% | C | [18 empty] | 394% | [20 empty] | 3.959
|  | Si | [18 empty] | 44%
|  | P | [18 empty] | 9.6%
|  | S | [18 empty] | 3.3% | [20 empty] | 0.0158
|  | T,℃ | [18 empty] | 1285 | [20 empty] | 1290.3684
| 石灰粉单耗 | kg/t | 当月实际消耗量（kg）/处理铁水量（t） | [17 empty] | 0.38257 | [20 empty] | 2.5855
| 颗粒镁 | kg/t | 当月实际消耗量（kg）/处理铁水量（t） | [17 empty] | 0.055972
| 电石 | kg/t | 当月实际消耗量（kg）/处理铁水量（t） | [17 empty] | /
| 萤石粉 | kg/t | 当月实际消耗量（kg）/处理铁水量（t） | [17 empty] | / | [20 empty] | 0.92029
| 处理周期 | min/罐 | 当月生产作业总时间（min）/预处理总罐数（罐） | [17 empty] | 38 | [20 empty] | 22.65
| 铁水包平均寿命 | 次 | [18 empty] | 1300 | [20 empty] | 589
| 铁损 | kg/t | （处理前铁水总量-处理后铁水总量)(kg)/处理前铁水总量(t） | [17 empty] | 10.5 | [20 empty] | 13.1956
转炉工序 | 当月转炉生产量 | wt |  | 电炉5.911 |  |  | 11.8451 | 16.4 | 11.8734 | 345113 |  |  |  | 239220.8761 |  |  |  | 28.284 |  | 17.4184 | 21.5242 | [6 empty] | 12.73 |  |  | 30.637 | [9 empty] | 16.318 | 23.7271 |  |  |  | -
| 当月下线炉衬寿命 | 炉 | 当月下线寿命,无下线炉役不填写 | 无 |  |  |  | / | [9 empty] | — |  | 681.5 | / | [10 empty] | 20065和19674 | [9 empty] | 0 |  |  |  | -
| 日历作业率 | % | 转炉全月作业时间（min）/（当月天数*24*60）（min） | 70.9431 |  |  | 96.22 | 88.58 | 93.63 | 94.22% |  |  |  | 89.33 |  |  |  | 87.3463 |  | 52.4862 | 84.1151 | [6 empty] | 32.3% |  |  |  | 59.95 |  |  |  | 98.53 |  |  |  |  | 83.83 | 95.6467 |  |  |  | -
| 利用系数 | t/公称吨.日 | 当月转炉生产合格钢水量（t）/（公称吨数*当月天数） | 34.050t/MVA.日 |  |  | 51.6351 | 44.19 |  | 176.9818 |  |  |  | 32.15 |  |  |  | 45.6193 |  | 21.6109 | 46.2908 | [6 empty] | 31.2 |  |  | 27.45 | 35.97 |  |  |  | 54.81 |  |  |  |  | 43.87 | 58.8762 |  |  |  | -
| 转炉每炉产钢量 | t/炉 | 当月转炉生产合格钢水量（t）/当月生产炉数（炉) | 77.1676 |  |  | 37.9286 | 120 | 109.3116 | 113.9744 |  |  |  | 71.22 |  |  |  | 102.5153 |  | 127.7944 | 51.87 | [6 empty] | 107 |  |  | 116.98 | 62.29 |  |  |  | 65 |  |  |  |  | 126.11 | 81.5926 |  |  |  | 108
| 炉容比 | m3/t | 新砌炉炉内容积(m3)/公称吨数（t） | 1.06 |  |  | 0.68 | 0.78 | [5 empty] | 0.8 |  |  |  | 0.75 |  |  | 0.86 | [6 empty] | 0.86 |  |  | 0.8 | 0.75 |  |  |  | 0.9 |  |  |  |  | 0.99 | 0.8 |  |  |  | 0.89
| 冶炼周期 | min/炉 | 当月生产作业总时间（min）/转炉生产炉数（炉） | 41.5604 |  |  | 25.83 | 28.8 | 37.9973 | 27.7797 |  |  |  | 27.98 |  |  |  | 28.2649 |  | 34.52 | 26.7292 | [6 empty] | 33.6 |  |  | 33 | 31.28 |  |  |  | 27 |  |  |  |  | 29 | 44.0475 |  |  |  | 28
| 氧枪喷头寿命 | 炉 |  | 不详 |  |  | 240.2308 | 220 | [5 empty] | 134.36 |  |  |  | 394.3333 |  | 340.75 | 403 | [6 empty] | 321 |  |  | 300 | 141.48 |  |  |  | 236 |  |  |  |  | 217 | 330 |  |  |  | 110
| 转炉出钢平均成分，% | C |  | 0.2 |  |  | 0.069% | 0.08 | 0.084 | 0.10587 |  |  |  | 0.0889 |  |  |  | 0.080367 |  |  | 0.168 | [6 empty] | 0.06 | [12 empty] | 0.1 | 0.033041 |  |  |  | 0.08
|  | P |  | 0.015 |  |  | 0.021% | 0.01 | 0.014 | 0.026096 |  |  |  | 0.02619 |  |  |  | 0.026 |  |  | 0.013 | [6 empty] | 0.021 | [12 empty] | 0.02 | 0.023567 |  |  |  | 0.015
|  | S |  | 0.015 |  |  | 0.02% | 0.029 | 0.019 | 0.042368 |  |  |  | 0.02754 |  |  |  | 0.0251 |  |  | 0.054 | [6 empty] | 0.02 | [12 empty] | 0.02 | 0.026 |  |  |  | 0.015
| 平均出钢温度，℃ | T |  | 1660 |  |  | 1625 | 1601 | 1625 | 1608.6885 |  |  |  | 1656.13 |  |  |  | 1676.6667 |  |  | 1611.74 | [6 empty] | 1605 |  |  | 1634.57 | [9 empty] | 1644 | 1638.9906 |  |  |  | 1610
| 转炉熔剂消耗，kg/t | 石灰 | 当月实际消耗量（kg）/合格钢坯产量（t） | 47.983（电炉） |  |  | 30.57 | 19.08 | 35.2029 | 30.5886 |  |  |  | 41.48 |  |  |  | 32.0427 |  | 46.897 | 45.4426 | [6 empty] | 32 |  |  | 30.25 | 28.01 |  |  |  | 36 |  |  |  |  | 43.555 | 20.8039 |  |  |  | 24.5
|  | 石灰石 | 当月实际消耗量（kg）/合格钢坯产量（t） | 0 |  |  | 18.57 | 9.76 | 0 | [8 empty] | 3.3685 |  |  | 0.85969 | [6 empty] | 7 |  |  | 0 | 0 | [8 empty] | 11.711 |  |  |  |  | 6.25
|  | 轻烧白云石 | 当月实际消耗量（kg）/合格钢坯产量（t） | 无数据 |  |  | 0 | / | 0 | 11.8513 |  |  |  | 1.75 |  |  |  | 12.9883 |  |  | 0 | [6 empty] | 13 |  |  | 5.6 | 8.43 | [9 empty] | 15.0626 |  |  |  | 11.31
|  | 生白云石 | 当月实际消耗量（kg）/合格钢坯产量（t） | 0 |  |  | 26.17 | 22.77 |  | 1.8347 | [7 empty] | 6.457 |  |  | 4.6845 | [6 empty] | 8 |  |  | 14.4 | 0 | [13 empty] | 3.86
|  | 轻烧镁球 | 当月实际消耗量（kg）/合格钢坯产量（t） | 0 |  |  | 0 | 1.53 | 0 | [8 empty] | 0 |  | 7.9792 | 8.884 | [6 empty] | 0 |  |  | 0.3 | 0 | [8 empty] | 6.419 |  |  |  |  | 0
|  | 其它熔剂 | 当月实际消耗量（kg）/合格钢坯产量（t） | 0 |  |  | 0 | / | 0 | [8 empty] | 0 |  | 0 | 0 | [6 empty] | 4 |  |  |  | 0 |  |  |  | 14.8 |  |  |  |  | 1.878 | 0 |  |  |  | 0
LF精炼工序 | 造渣材料，kg/t | 石灰 | 当月实际消耗量（kg）/合格钢坯产量（t） | 11 |  |  |  | 6 | 6.7935 | 2.74 | [7 empty] | 4.39 |  | 0 | 6.94 | [6 empty] | 4.78 |  |  | 4.45 | 3.38 | [9 empty] | 7.24 |  |  |  | 6.78
|  | 萤石 | 当月实际消耗量（kg）/合格钢坯产量（t） | 0 |  |  |  | 0.04 | 0.85369 | 0 | [7 empty] | 0.226 |  | 3.6619 | 3.23 | [6 empty] | 1.6 |  |  | 1.4 | 2.63 | [9 empty] | 2.03 |  |  |  | 1.29
|  | 复合造渣剂 | 当月实际消耗量（kg）/合格钢坯产量（t） | 不详 |  |  |  | 3.52 |  | 0 | [7 empty] | 1.12 |  | 0 | 0 | [6 empty] | 1.3 |  |  | 0 | 3.82 | [13 empty] | 2.62
| 石墨电极 消耗 | kg/t | 当月实际消耗量（kg）/合格钢坯产量（t） | 1.0684 |  |  |  | 0.67 | 0.92569 | 0.29045 | [7 empty] | 0.01 |  | 0.3548 | 0.65 | [6 empty] | 0.48 |  |  | 0.38 | 0.72 | [9 empty] | 0.127 |  |  |  | 0.61
| 日历 作业率 | % | LF全月作业时间（min）/（当月天数*24*60）（min） | 89.6886 |  |  |  | / | 71.72 | 93% | [9 empty] | 0 | 97.38 | [6 empty] | 36 |  |  |  | 62.07 | [9 empty] | 4.02 |  |  |  | -
| 平均精炼 时间 | min | LF全月作业时间（min）/（当月生产炉数）（炉） | 104.6719 |  |  |  | 40.75 | 91.2047 | 34.5 | [7 empty] | 40.6667 |  | 32 | 41.88 | [6 empty] | 48 |  |  | 45 | 31.32 | [9 empty] | 30.89 |  |  |  | 45
| 精炼 电耗 | kwh/t | 当月升温送电总量（kg）/合格钢坯产量（t） | 121.5015 |  |  |  | 57.31 | 87.18 | 30.1717 | [7 empty] | 34.3 |  |  | 47.62 | [6 empty] | 44 |  |  | 27 | 54.25 | [9 empty] | 35.98 |  |  |  | 52.22
RH或VD工序 | RH处理 炉数 | 炉 |  | VD 765 |  |  |  | 394 | [19 empty] | 56 | [17 empty] | 842
| RH处理 炉数比例 | % | 当月处理炉数/转炉生产炉数 | 100 |  |  |  | 28.7 | [19 empty] | 12% | [17 empty] | 25%
| RH平均 处理周期 | min/炉 | RH全月作业时间（min）/（当月生产炉数）（炉） | 54.8719 |  |  |  | 33.44 | [19 empty] | 55 | [17 empty] | 45
| RH插入管寿命 | 次 |  | 无 |  |  |  | / | [19 empty] | / | [17 empty] | 无
连铸工序 | 连铸比 | % | 连铸坯生产合格量/全厂生产总量 | 88.8818 |  |  |  | 100 | 87.929 | 99.99% |  |  |  | 100 |  |  |  | 100 |  | 100 | 100 | [6 empty] | 100% |  |  | 100 | 100 |  |  |  | 100 |  |  |  |  | 100 | 100 |  |  |  | 100
| 钢坯 合格率 | % | 合格连铸坯产量/(合格连铸坯产量+检验现场废品量+轧后退废量） | 99.9389 |  |  |  | 100 | 96.9459 | 99.99% |  |  |  | 99.95 |  |  |  | 100 |  | 99.7081 | 100 | [6 empty] | 99.86 |  |  | 99.68 | 99.99 |  |  |  | 99.99 |  |  |  |  | 99.94 | 314 |  |  |  | 98.9
| 钢水收得率 | % | [5 empty] | 98.22 |  | 99.99% | [7 empty] | 99.95 |  | 98.1354 | 98.8 | [6 empty] | 99.5 | [7 empty] | 98.56 |  |  |  |  | 99.55 | 99.5497
| 合格坯 收得率 | % | 合格连铸坯产量/连铸浇钢接受钢水量 | 96.1317 |  |  |  | 98.22 | 99.31 | 99.99% |  |  |  | 99.01 |  |  |  | 99.97 |  | 98.1354 | 100 | [6 empty] | 99.22 |  |  |  | 98.52 |  |  |  | 100 |  |  |  |  | 99.5 | 99.5497 |  |  |  | 99
| 日历 作业率 | % | 全月浇钢总时间（min）/（当月天数*24*60）（min） | 96.2545 |  |  |  | / | 54.92 | 93% |  |  |  | 64.15 |  |  |  | 45.1613 |  | 53.9757 | 90.49 | [6 empty] | 87% |  |  |  | 55.58 |  |  |  | 65.03 |  |  |  |  | 96.19 | 75.5542 |  |  |  | -
| 台时 产量 | t/h | 连铸生产总产量（t）/浇注总时间（h） | 73.3639 |  |  |  | 260 | 94.47 | 235.5954 |  |  |  | 125.31 |  |  |  | 210.4462 |  | 216.8735 | 106.58 | [6 empty] | 222 |  |  |  | 118.16 |  |  |  | 210.72 |  |  |  |  | 227.01 | 211.0489 |  |  |  | 150
| 浇注 周期 | min/炉 | 全月浇钢总时间（min）/浇注炉数 | 55.8396 |  |  |  | 42 | 61.91 | 28.5477 |  |  |  | 27.98 |  |  |  | 28.5957 |  |  | 28.88 | [6 empty] | 48 |  |  | 32 | 31.63 |  |  |  | 18.11 |  |  |  |  | 31.79 | 25 |  |  |  | 40
| 中包 寿命 | 小时/包 | 全月浇钢总时间（min）/连铸机开浇次数 | 21.694 |  |  |  | 15 | 445.73 | 41.9307 |  |  |  | 30.79 |  |  |  | 25.44 |  | 23.9123 | 16.69 | [6 empty] | 15.7 |  |  |  | 19.93 |  |  |  | 39.23 |  |  |  |  | 25.22 | 30.85 |  |  |  | 12/18/24三种
| 平均连浇 炉数 | 炉/浇次 | 全月浇钢炉数/连铸开浇次数 | 23.3103 |  |  |  | 21 | 5.0735 | 43.6503 |  |  |  | 54.18 |  |  |  | 58.7021 |  | 23.9123 | 34.68 | [6 empty] | 16 |  |  | 27.82 | 37.81 |  |  |  | 122.5 |  |  |  |  | 45.68 | 72.7 |  |  |  | 20/30/40三种
| 溢漏率 | % | 全月浇钢炉数/连铸开浇次数 | 0 |  |  |  | / | 0 | 0% | [7 empty] | 0 |  | 0 | 0 | [6 empty] | 0.001% |  |  | 0.02 |  |  |  |  | 0.005 |  |  |  |  | 0.013 | 0.04 |  |  |  | 0.01563%
| 保护渣 消耗 | kg/吨 | 保护渣消耗总量/全月合格钢产量 | 0.52 |  |  |  | 0.37 |  | 0.139 | [7 empty] | 0.38 |  |  | 0.35 | [6 empty] | 0.36 |  |  |  | 0.25 | [8 empty] | 0.33 | 0.16184 |  |  |  | 0.3
| 热送率 | % | 装炉≥400℃铸坯块数/生产总块数 | 7.76% |  |  |  | 55.02 |  | 99.92% | [7 empty] | 63.59 |  |  | 69.36 | [6 empty] | 84 | [7 empty] | 94.13% |  |  |  |  | 100 | 75.2922 |  |  |  | 28
| 结晶器寿命 | 炉/个 | （当月结晶器从上线-使用下线总过钢量）/（结晶器更换个数） | 不详 |  |  |  | 60 |  | 8417.9 | [7 empty] | 402 |  |  | 507 | [6 empty] | 57 | [12 empty] | 1000 | 9125.8133 |  |  |  | 70
成品工序 | 钢种分类，% | 非合金钢比率 |  | 70.3% |  |  |  | 33.67 | [5 empty] | 36.98 |  |  |  | 46.5942 |  | 1.434% | 16.64 | [6 empty] | 63.5 |  |  | 1000 | [14 empty] | 25.83%
|  | 低合金钢比率 |  | 20.92% |  |  |  | 25.8 | [5 empty] | 63.02 |  |  |  | 53.4058 |  | 98.57% | 83.36 | [6 empty] | 17.5 |  |  | 89.98 | [14 empty] | 74.17%
|  | 合金结构钢比率 |  | 8.782% |  |  |  | 40.53 | [9 empty] | 0 |  |  | 0 | [6 empty] | 19 |  |  | 2.94
|  | 模铸钢比率 |  | 11.1182 | [13 empty] | 0 |  |  | 0 | [9 empty] | 7.08
主要钢种 |  |  |  | 车轴车轮钢
| 合金元素 | 合金元素规定含水量量界限值（%）
|  | 非合金钢 | 低合金钢
| A1 | <0.1 | -
| B | <0.0005 | -
| BI | <0.10 | -
| Cr | <0.30 | 0.30～0.50
| Co | <0.10 | -
| Cu | <0.10 | 0.10～<0.50
| Mn | <1.00 | 1.00～<1.40
| Mo | <0.05 | 0.05～<0.10
| Ni | <0.30 | 0.30～<0.50
| Nb | <0.02 | 0.02～<0.06
| Pb | <0.40 | -
| Se | <0.10 | -
| Si | <0.50 | 0.50～<0.90
| Te | <0.10 | -
| Ti | <0.05 | 0.05～<0.13
| W | <0.10 | -
| V | <0.04 | 0.04～<0.12
| Zr | <0.05 | 0.02～<0.05
| La系（每种元素） | <0.02 | 0.02～<0.05
| 其它规定元素 | <0.05 | -
（S、P、C、N除外）
Note on B7: 冶金交流中心: 小数点后保留两位
Note on B8: 冶金交流中心: 小数点后保留两位
Note on B9: 冶金交流中心: 小数点后保留两位
Note on B10: 冶金交流中心: 小数点后保留两位
Note on B11: 冶金交流中心: 小数点后保留两位
Note on B12: 冶金交流中心: 小数点后保留一位
Note on B13: 冶金交流中心: 小数点后保留两位
Note on B15: 冶金交流中心: 小数点后保留两位
Note on B16: 冶金交流中心: 小数点后保留一位
Note on B17: 冶金交流中心: 小数点后保留一位
Note on B18: 冶金交流中心: 小数点后保留一位
Note on B19: 冶金交流中心: 小数点后保留一位
Note on B20: 作者: 小数点后保留一位
Note on B21: 冶金交流中心: 小数点后保留一位
Note on B22: 冶金交流中心: 小数点后保留两位
Note on B23: 冶金交流中心: 小数点后保留两位
Note on B24: 冶金交流中心: 小数点后保留一位
Note on B45: 冶金交流中心: 小数点后保留两位
Note on B46: 冶金交流中心: 小数点后保留两位
Note on B47: 冶金交流中心: 小数点后保留两位
Note on B48: 冶金交流中心: 小数点后保留两位
Note on D7: 作者: 入炉原料所有物料全部按照100%投入计算，不折算系数；不包括含铁散料；不包括热回收钢水
Note on D8: 作者: 包括所有物料不折算，全部按照100%折算；不包括含铁散料；不包括回炉钢水
Note on AE59: Administrator: 菱镁石