## 技术经济指标（板坯）
|  |  | 联系电话：0311-85395669 尚美诺15230111569，王柳15373652759；邮箱：shangmeinuo@163.com |  | 联系电话：0311-85395669 尚美诺15230111569，王柳15373652759；邮箱：shangmeinuo@163.com | [11 empty] | 联系电话：0311-85395669 尚美诺15230111569，王柳15373652759；邮箱：shangmeinuo@163.com
2025年9月炼钢指标
指标 | 公司名称 |  | 指标定义: | 山西太钢不锈钢 | 山西太钢不锈钢股份有限公司 |  | 梅山钢铁股份有限公司 |  | 四川德胜 | 山东泰山钢铁 | 唐山建龙特殊钢 | 津西正达 | 安钢 | 福建三明 | 山西建龙 | 迁安轧一 | 韶钢 | 天铁热轧板有限公司 | 重钢股份有限公司 |  | 凌源钢铁 | 元立金属制品 | 唐山文丰 | 山东富伦钢铁 | 荣程钢铁 | 柳钢 | 鄂钢 | 山西新泰 | 湘钢 | 济钢 | 唐山中厚板 | 南京钢铁 | 酒钢宏兴股份公司 |  | 首钢京唐 | 鲅鱼圈 | 南阳汉冶特钢
| 分厂名称 |  |  | 炼钢一厂不锈钢生产线 | 炼钢二厂南区 | 炼钢二厂北区 | 一炼钢 | 二炼钢 | 钢轧厂 | 炼钢厂 |  |  | 第二炼轧厂 | 炼钢一厂 | 炼钢二厂 | 联成炼钢 | 炼钢厂 |  | 一系列 | 二系列 | 第一炼钢厂 | 炼钢厂 | 炼钢厂 | 炼钢厂 |  |  |  | 方坯 | 宽厚板厂 | 210区域 |  | 第二炼钢厂 | 酒钢碳钢薄板厂 | 炼轧厂 |  |  | 炼钢厂
炼钢厂综合指标 | 年度累计产量 | wt | 当月底全年累计产量 1月-当月的累计产量 | 23.62（电炉） | 11.0697813 | 47.50331 | 157.21 | 461.79 |  | 143 |  |  |  |  | 272.0594046 |  | 310.1748921 | 49.7198 |  |  |  |  | 140.39 |  | 303.268 | [5 empty] | 365.36 |  | 210.8 | 4.43 |  | 59.51 | 198.1
| 铁水预处理比 | % | 铁水预处理处理量/入转炉铁水量*100% | 0 | 98 | 11.43 | 90.02 | 94.05 |  | 43.68 |  |  |  |  | 3.24 |  |  | 100 |  |  |  |  | 74 |  | 0 | [5 empty] | 0.01 |  | 18% | / |  | 61.3 | 28.23
| 金属料消耗 | kg/t | 转炉炼钢金属料消耗量（干克／吨）= （入炉铁水+入炉生铁入炉外部废钢+渣钢+内部回收切头、切尾、中包残钢等+合金硅铁、锰铁总量及脱氧剂+其他含铁原料） （千克）/合格钢坯生产量（吨） | 1330.188 | - | - | 1092.74 | 1077.84 |  | 1080.65 |  |  |  |  | 1089.921 |  | 1084.691 | 1076.43 |  |  |  | 1091.54 | 1084 |  | 1090.856 | [7 empty] | 1095.68 | / |  | 1070.08 | 1101.74
| 钢铁料消耗 | kg/t | 转炉炼钢金属料消耗量（干克／吨）= （入炉入炉铁水+生铁+外部废钢+渣钢+内部回收切头、切尾、中包残钢等+其他含铁原料） （千克）/合格钢坯生产量（吨） | 669.0042 | 1085.198 | 1076.716 | 1078.54 | 1069.16 |  | 1069.98 |  |  |  |  | 1082.003 |  | 1047.908 | 1055.64 |  |  |  | 1063.4 | 1073 |  | 1083.4 | [5 empty] | 1056 |  | 1071.32 | / |  | 1053.65 | 1068.11
| 铁水单耗 | kg/t | 当月入转炉铁水总量（kg）/当月合格钢坯生产量（t） | 0 | 1044.853 | 950.8105 | 919.6429 | 897.7014 |  | 935.6 |  |  |  |  | 889.8475 |  | 843.4184 | 914.66 |  |  |  | 791.43 | 995 |  | 998.6 | [5 empty] | 1014.9 |  | 863.15 | / |  | 892.9765 | 879.94
| 生铁块单耗 | kg/t | 当月入转炉生铁总量（kg）/当月合格钢坯生产量（t） | 0 | 0 | 6.673523 | 0 | 0 |  | 36.2 |  |  |  |  | 28.4047 |  | 3.311569 | 6.06 |  |  |  | 1.34 | 6 |  | 0 | [5 empty] | 0.9 |  | 20.79 | / |  | 8.084449 | 5.69
| 废钢铁单耗 | kg/t | 当月入转炉内部废钢与外部废钢总量（kg）/当月合格钢生产量（t） | 669.0042 | 66.2492 | 74.22419 | 139.5547 | 173.7514 |  | 100.8 |  |  |  |  | 163.7505352 |  | 201.1779 | 152.49 |  |  |  | 300.11 | 72 |  | 72.3 | [5 empty] | 37.98 |  | 187.81 | / |  | 152.589 | 182.81
| 含铁散料 | kg/t | 当月入转炉包括氧化铁皮、污泥球、烧结块矿、原块矿等总量(kg)/当月合格钢生产量（t) | 0 | 0 | 19.68879 | 24.03 | 19.12 |  | 3.5 |  |  |  |  | 7.9178141 |  | 8.450348 | 0 |  |  |  | 16.49 | 11 |  | 12.5 | [5 empty] | 40.15 |  | 1.95 | / |  | 2.66 | 20.93
| 工序单位能耗 | kgce/t | 全厂工序能耗=全厂各工序能耗总和（kgce）/当月合格钢坯生产量（t） | 51.95389 | -17.96232 | -34.34837 | -22.53 | -27.84 |  | -19.5 |  |  |  |  | -29.25 |  | -20.57 | -25.9695 |  |  |  | 8.8 | 23.9 | [9 empty] | -0.16 | / |  | -15.12
| 蒸汽回收 | kg/t | 子项：蒸汽回收量kg，母项：合格钢产量 | 0 | 130.8074 | 133.3802 | 0.0993 | 0.1002 | [6 empty] | 120.368778 |  | 0.1085017 | 0.0304 |  |  |  | 90 | 75 |  | 117.8 | [5 empty] | 95.41 |  | 114.72 | / |  | 107.6
| 新水消耗 | m^3/t |  | 0.1307388 | 0.07360983 | 0.1404591 | 0.18 | 0.73 |  | 0.1 |  |  |  |  | 0.260641208 |  | 0.1398539 | 0.4251 |  |  |  | 0.543 | 0.41 | [7 empty] | 0.04 |  | 0.08 | / |  | 0.3
| 氩气消耗 | m^3/t | 全厂氩气使用量（m3）/当月合格钢坯生产量（t） | 不详 | 0.9440041 | 1.211236 | 1.13 | 1.19 |  | 1.52 |  |  |  |  | 0.6813320328 |  | 1.197813 | 1.1183 |  |  |  | 0.87 |  |  | 1.48 | [5 empty] | 1.38 |  | 1.58 | / |  | 1.12 | 1.61
| 氮气消耗 | m^3/t | 全厂氮气使用量（m3）/当月合格钢坯生产量（t） | 不详 | 46.56361 | 57.64258 | 24.53 | 23.09 |  | 55.68 |  |  |  |  | 68.90264 |  | 33.48479 | 49.2089 |  |  |  | 28.47 | 0.51 |  | 71.01 | [5 empty] | 82.2 |  | 91.64 | / |  | 47.68 | 39.57
| 氧气消耗 | m^3/t | 全厂氧气量（m3）/当月合格钢坯生产量（t） | 18.88476 | 57.24842 | 53.22526 | 51.61 | 46.79 |  | 62.3 |  |  |  |  | 50.55162 |  | 47.14042 | 55.9415 |  |  |  | 48.07 | 50.5 |  | 63.67 | [5 empty] | 55.63 |  | 37.67 | / |  | 51.9 | 50.64
| 煤气回收量 | m^3/t | 全厂煤气回收量（m3）/当月合格钢坯生产量（t） | 0 | 139.77 | 137.9197 | 125.79 | 124.81 | [6 empty] | 163.4795 |  | -143.0002 | 170.7288 |  |  |  | 133.62 | 146 |  | 167.25 | [5 empty] | 125.33 |  | 102.39 | / |  | 148.3 | 106.34
| 从业人员实物劳产率 | t/人 | 合格钢生产量（吨）/转炉炼钢厂（车间）工人及学徒总人数 | 73.00667 | —— | —— | 284.52 | 716.43 |  | 360.5 |  |  |  |  | 60.09706 |  | 624.7512 | 586.318 |  |  |  | 418.53 | 176 |  | 437.85 | [5 empty] | 448.35 |  | 446.78 | / |  | 11088 | 0.22
| 内控合格率 | % | 内控成分合格炉数/生产总炉数 | 100 | 98.26 | 97.81 | 92.12 | 93.07 |  | 99 |  |  |  |  | 91.18 |  |  | 99.58 |  |  |  | 99.66 | 99.95 |  | 99.84 | [5 empty] | 0.9561 |  | 100 | / |  | 97.12 | 98.68%
| 钢坯合格率 | % | 钢坯合格生产量/总钢坯生产量 | 98.50219 | 99.8385 | 99.9538 | 99.92 | 99.94 |  | 100 |  |  |  |  | 100 |  | 100 | 99.58 |  |  |  | 99.76 | 99.87 |  | 99.89 | [5 empty] | 0.9994 |  | 100 | / |  | 99.87 | 100%
| 精炼比例 | % | 过（LF+RH）总钢量/总产量。（同时过RH和LF的钢水只记一次产量） | 100 | 94.28 | 93.77 | 83.93 | 74.46 |  | 36.25 |  |  |  |  | 0.06 |  | 54.6262 | 99.73 |  |  |  | 81.67 | 0.61 |  | 100 | [5 empty] | 78.84% |  | 100 | / |  | 100 | 90.66%
| 电耗 | kwh/t | 全厂电耗/合格钢产量 | 649.8445 | 122.7038 | 175.0307 | 75.59 | 46.77 |  | 42.65 |  |  |  |  | 29.49467 |  | 59.94822 | 53.3746 |  |  |  | 85.61 | 78 |  | 85.39 | [5 empty] | 60.57 |  | 56.03 | / |  | 63.85 | 82.41
| 耐材消耗 | 元/t | 全厂所有耐材成本（元)/合格钢产量（t） | 42.76135 | 58.05 | 33.51 | 55.71 | 39.41 |  | 28.6 |  |  |  |  | 18.37662 |  |  | 19.33 |  |  |  | 30.34 | 23.6 | [7 empty] | 29.52 |  | 43.25 | / |  | 45 | 35.23
铁水预处理 | 处理前铁水成分平均含量,% | C |  | 无 | 4.59 | 4.25 |  |  |  | 4.2 |  |  |  |  | 4.664767 | [15 empty] | 4.2 |  | 4.16 | / |  | 4.52
|  | Si |  |  | 0.42 | 0.527 |  |  |  | 0.5 |  |  |  |  | 0.3719557 | [15 empty] | 0.45 |  | 0.52 | / |  | 0.35
|  | P |  |  | 0.052 | 0.055 | 0.14044 | 0.13675 |  | 0.139 |  |  |  |  | 0.1226667 | [15 empty] | 0.138 |  | 0.09 | / |  | 0.138
|  | S |  |  | 0.024 | 0.026 | 0.0271 | 0.02611 |  | 0.029 |  |  |  |  | 0.03194567 | [15 empty] | 0.02 |  | 0.07 | / |  | 0.035
|  | T,℃ |  |  | 1358.59 | 1328 |  |  |  | 1366 |  |  |  |  | 1346.333 | [15 empty] | 1404 |  | 1312 | / |  | 1385
| 处理后平均成分含量，% | C |  |  | 4.59 | 4.23 |  |  |  | 4.2 |  |  |  |  | 4.5981 | [15 empty] | 4.2 |  | 4.15 | / |  | 4.52
|  | Si |  |  | 0.42 | 0.51 |  |  |  | 0.5 |  |  |  |  | 0.375289 | [15 empty] | 0.37 |  | 0.5 | / |  | 0.35
|  | P |  |  | 0.052 | 0.055 | 0.01445 | 0.02802 |  | 0.139 |  |  |  |  | 0.1147883 | [15 empty] | 0.138 |  | 0.08 | / |  | 0.138
|  | S |  |  | 0.003 | 0.006 | 0.0054 | 0.00509 |  | 0.015 |  |  |  |  | 0.008 | [15 empty] | 0.003 |  | 0.05 | / |  | 0.005 | ≤0.006
|  | T,℃ |  |  | 1317.45 | 1311 | 1370.7 | 1379.11 |  | 1332 |  |  |  |  | 1325 | [15 empty] | 1392 |  | 1306 | / |  | 1365 | 1305
| 石灰粉单耗 | kg/t | 当月实际消耗量（kg）/处理铁水量（t） |  | 5.97 | 6.3 | 3.21 | 3.1 |  | 4.12 |  |  |  |  | 9.5 | [15 empty] | 0.07 |  | 0.71 | / |  | 1.98 | 7.48
| 颗粒镁 | kg/t | 当月实际消耗量（kg）/处理铁水量（t） |  | 1.35 | 0 | 0.31 | 0.39 | [6 empty] | 0 | [17 empty] | 0.07 | / |  | 0.5
| 电石 | kg/t | 当月实际消耗量（kg）/处理铁水量（t） |  | 0 | 0 | [8 empty] | 0 | [17 empty] | / | / |  | 0
| 萤石粉 | kg/t | 当月实际消耗量（kg）/处理铁水量（t） |  | 0 | 0 | [8 empty] | 0.08602678 | [17 empty] | / | / |  | 0
| 处理周期 | min/罐 | 当月生产作业总时间（min）/预处理总罐数（罐） |  | 49.16 | 31 | 40.44 | 29.67 |  | 28 |  |  |  |  | 33.53333 | [15 empty] | 42.83 |  | 15.36 | / |  | 37.1 | 35.81
| 铁水包平均寿命 | 次 |  |  | 968.5 | 536.75 | [8 empty] | - | [17 empty] | 791 | / |  | 850
| 铁损 | kg/t | （处理前铁水总量-处理后铁水总量)(kg)/处理前铁水总量(t） |  | 19.89 | 18.2 | 14.2 | 8.68 | [6 empty] | 19.8 | [15 empty] | 11.33 |  | 1.21 | / |  | 4.85
转炉工序 | 当月转炉生产量 | wt |  | 电炉2.037 | 0 | 47.488558 | 21.38 | 53.21 |  | 15.58 |  |  |  |  | 30.8385618 |  | 35.4233921 | 49.7198 |  |  |  |  | 2.41 |  | 33.014 | [5 empty] | 33.9 |  | 10.7 | / |  | 59.51 | 31
| 当月下线炉衬寿命 | 炉 | 当月下线寿命,无下线炉役不填写 | 无 | 无 | 7809 | [8 empty] | - | [6 empty] | 无 | [10 empty] | / | / |  | 0
| 日历作业率 | % | 转炉全月作业时间（min）/（当月天数*24*60）（min） | 60.40278 | 58.55595 | 63.021875 | 47.93 | 80.59 |  | 75.6 |  |  |  |  | 97.04 |  | 64.27639 | 94.81 |  |  |  | 89.51 | 13.7% | [7 empty] | 65.65 |  | 78.36 | / |  | 81.57 | 9008%
| 利用系数 | t/公称吨.日 | 当月转炉生产合格钢水量（t）/（公称吨数*当月天数） | 7.544t/MVA.日 | 29.68 | 29.39827 | 15.19 | 34.87 |  | 85 |  |  |  |  | 58.22569 |  | 32.79944 | 46.04 |  |  |  | 53.71 | 12 |  | 30.57 | [5 empty] | 31.38 |  | 29.78 | / |  | 25.43 | 0.9962
| 转炉每炉产钢量 | t/炉 | 当月转炉生产合格钢水量（t）/当月生产炉数（炉) | 95.62846 | 75.97963 | 198.2926 | 158.96 | 274.51 |  | 53 |  |  |  |  | 119.9477 |  | 131.1006 | 194.75 |  |  |  | 62.24 | 106 |  | 116.04 | [5 empty] | 122.32 |  | 123.18 | / |  | 277.19 | 0.9547
| 炉容比 | m3/t | 新砌炉炉内容积(m3)/公称吨数（t） | 1.12 | 0.92 | 0.92 |  |  |  | 0.75 |  |  |  |  | 0.77 |  |  | 100 |  |  |  | 0.75 | 0.86 |  | 0.8 | [5 empty] | 0.93 |  | 0.96 | / |  | 0.92 | 0.0111
| 冶炼周期 | min/炉 | 当月生产作业总时间（min）/转炉生产炉数（炉） | 122.507 | 35.32985 | 34.83 | 31.25 | 36.66 |  | 27 |  |  |  |  | 32.61182 |  | 30.82983 | 32.34 |  |  |  | 26.81 | 33.6 |  | 33 | [5 empty] | 29.4 |  | 36.12 | / |  | 41.5 | 34.1
| 氧枪喷头寿命 | 炉 |  | 无 | 119.3333 | 469 | 130.3 | 380 |  | 106 |  |  |  |  | 243.7 |  | 125 |  |  |  |  | 165.8 | 320 |  | 300 | [5 empty] | 492 |  | 412 | / |  | 375
| 转炉出钢平均成分，% | C |  |  | 0.03 | 0 |  |  |  | （碳素钢）0.13 |  |  |  |  | 0.06462667 | [7 empty] | 0.065 | [7 empty] | 0.12 |  | 0.085 | / |  | 0.052
|  | P |  |  | 0.01 | 0.015 |  |  |  | 0.025 |  |  |  |  | 0.02147333 | [7 empty] | 0.021 | [7 empty] | 0.013 |  | 0.021 | / |  | 0.017
|  | S |  |  | 0.01 | 0.0165 |  |  |  | 0.02 |  |  |  |  | 0.02178 | [7 empty] | 0.019 | [7 empty] | 0.019 |  | 0.041 | / |  | 0.012
| 平均出钢温度，℃ | T |  | 1600 | 1680.17 | 1642 | 1646.06 | 1632.69 |  | 1655 |  |  |  |  | 1665 | [7 empty] | 1606 |  | 1635.25 | [5 empty] | 1605 |  | 1614 | / |  | 1650
| 转炉熔剂消耗，kg/t | 石灰 | 当月实际消耗量（kg）/合格钢坯产量（t） | 46.9（电炉） | 0 | 25.62027 | 32.41 | 26.93 |  | 22.9 |  |  |  |  | 36.2296403 |  | 32.12053 | 17.74 |  |  |  | 28.61 | 32 |  | 32.3 | [5 empty] | 26.01 |  | 38.22 | / |  | 25.2 | 24.59
|  | 石灰石 | 当月实际消耗量（kg）/合格钢坯产量（t） | 0 | 28.93288 | 21.30139 | 0.73 | 4.13 |  | 24.5 |  |  |  |  | 2.5779412 |  |  | 36.31 |  |  |  | 0 | 6 |  | 0.4 | [5 empty] | 34.84 |  | 0 | / |  | 9.2
|  | 轻烧白云石 | 当月实际消耗量（kg）/合格钢坯产量（t） | 0 | 6.196879 | 15.61168 | 8.96 | 4.39 |  | 11.1 |  |  |  |  | 15.2925419 |  | 11.72124 | 0 |  |  |  | 11.93 | 14 |  | 7 | [5 empty] | 13.46 |  | 22.92 | / |  | 0 | 11.8
|  | 生白云石 | 当月实际消耗量（kg）/合格钢坯产量（t） | 0 | 11.66423 | 5.176785 | 3.26 | 1.83 |  | 2.34 |  |  |  |  | 3.5993896 |  |  | 24.42 |  |  |  | 0 | 5.8 |  | 17.7 | [5 empty] | 1.04 |  | 4.15 | / |  | 13.2
|  | 轻烧镁球 | 当月实际消耗量（kg）/合格钢坯产量（t） | 0 | 0.1111273 | 0 | 0 | 0.89 |  | 0 |  |  |  |  | / |  |  | 0 |  |  |  | 0 | 0 |  | 0.2 | [5 empty] | 0.15 |  | 0 | / |  | 0
|  | 其它熔剂 | 当月实际消耗量（kg）/合格钢坯产量（t） | 无数据 | 1.707991 | 0 |  |  |  | 0 |  |  |  |  | 0.3404828 |  |  | 1.58 |  |  |  | 0 | 7 | [7 empty] | 0 |  | 0 | / |  | 0
LF精炼工序 | 造渣材料，kg/t | 石灰 | 当月实际消耗量（kg）/合格钢坯产量（t） | 0 | 1.224944 | 3.817271 |  |  |  | 4.6 |  |  |  |  | 4.193333 | [6 empty] | 2.95 | 4.2 |  | 4.3 | [5 empty] | 2.9 |  | 4.52 | / |  | 4 | 12.12
|  | 萤石 | 当月实际消耗量（kg）/合格钢坯产量（t） | 0 | 0.4222879 | 1.4025 |  |  |  | 0 |  |  |  |  | 1.239333 | [6 empty] | 2.8 | 4.3 |  | 1.5 | [5 empty] | 0.15 |  | 0.08 | / |  | 0.2
|  | 复合造渣剂 | 当月实际消耗量（kg）/合格钢坯产量（t） | 0 | 无 | 0 |  |  |  | 0 |  |  |  |  | 1.192703 | [6 empty] | 3.89 | 1.8 |  | 0 | [5 empty] | 0 |  | 0.34 | / |  | 0 | 1.97
| 石墨电极 消耗 | kg/t | 当月实际消耗量（kg）/合格钢坯产量（t） |  | 0.29 | 0.18 | 0.039 | 0.057 |  | 0.0001 |  |  |  |  | - |  | 0.4040732 |  |  |  |  | 0.63 | 0.49 |  | 0.35 | [5 empty] | 0.24 |  | 0.38 | / |  | 0.21 | 0.69
| 日历 作业率 | % | LF全月作业时间（min）/（当月天数*24*60）（min） |  | 69.16 | 59.11 | [8 empty] | 4.28 |  | 48.41977 |  |  |  |  | 80.75 | 12 | [7 empty] | 0.9213 |  | 38.16 | / |  | 81.6 | 91.44%
| 平均精炼 时间 | min | LF全月作业时间（min）/（当月生产炉数）（炉） |  | 54.22022 | 51.03782 | 40.54 | 39.91 |  | 28 |  |  |  |  | 45.83333 |  | 42.51492 |  |  |  |  | 29.58 | 49 |  | 45 | [5 empty] | 42.03 |  | 56.26 | / |  | 43.1 | 34.91
| 精炼 电耗 | kwh/t | 当月升温送电总量（kg）/合格钢坯产量（t） |  | 45.62 | 29.38 | 27.57225 | 28.74605 |  | 29.2 |  |  |  |  | - |  | 43.6833 | 18.4879 |  |  |  | 53.71 | 44 |  | 25.82 | [5 empty] | 39.79 |  | 38.04 | / |  | 23.01 | 60.51
RH或VD工序 | RH处理 炉数 | 炉 |  | VOD 0 | 1228 | 428 | 637 | 488 |  | 无 |  |  |  |  | #DIV/0! | [7 empty] | 16 | [7 empty] | 338 |  | 0 | / |  | 1341
| RH处理 炉数比例 | % | 当月处理炉数/转炉生产炉数 |  | 77.99 | 12.7 | 48.78468 | 25.62472 |  | 无 |  |  |  |  | #DIV/0! | [7 empty] | 7% | [7 empty] | 0.1195 |  | 0 | / |  | 62.5 | 53.69%
| RH平均 处理周期 | min/炉 | RH全月作业时间（min）/（当月生产炉数）（炉） |  | 46.87 | 45.89 | 36.37 | 24.06 |  | 无 |  |  |  |  | #DIV/0! | [7 empty] | 41 | [7 empty] | 28.74 |  | 0 | / |  | 24.2 | 33.91
| RH插入管寿命 | 次 |  |  | 53.29167 | 50.25 |  |  |  | 无 |  |  |  |  | #DIV/0! | [7 empty] | / | [7 empty] | 201 |  | 0 | / |  | 90
连铸工序 | 连铸比 | % | 连铸坯生产合格量/全厂生产总量 | 91.95232 | 100 | 100 | 100 | 100 |  | 100 |  |  |  |  | 100 |  | 100 |  |  |  |  | 100 | 100% |  | 100 | [5 empty] | 100 |  | 100 | / |  | 100 | 95.67%
| 钢坯 合格率 | % | 合格连铸坯产量/(合格连铸坯产量+检验现场废品量+轧后退废量） | 98.37338 | 99.8385 | 99.9538 | 99.92 | 99.94 |  | 99.6 |  |  |  |  | 100 |  |  | 99.58 |  |  |  | 99.97 | 99.6 |  | 99.89 | [5 empty] | 0.9986767 |  | 100 | / |  | 99.87 | 100%
| 钢水收得率 | % |  |  | 97.3725 | 98.19209 |  |  |  | 99.1 |  |  |  |  | 99.47 | [7 empty] | 99.64 | [7 empty] | 98.81 |  | 95.81 | / |  | 98
| 合格坯 收得率 | % | 合格连铸坯产量/连铸浇钢接受钢水量 | 88.04803 | 99.8385 | 99.9538 | 97.24 | 99.71 |  | 99.21 |  |  |  |  | 100 |  | 99.43918 | 99.88 |  |  |  | 98.37 | 99.62 | [7 empty] | 0.9986767 |  | 95.81 | / |  | 98 | 100%
| 日历 作业率 | % | 全月浇钢总时间（min）/（当月天数*24*60）（min） | 28.26042 | 54.30556 | 94.48148 | 58.49 | 95.91 |  | 63.5 |  |  |  |  | 71.57 |  | 60.28384 | 94.81 |  |  |  | 81.52 | 84% | [7 empty] | 54.69 |  | 1.47 | / |  | 84.67 | 90.91%
| 台时 产量 | t/h | 连铸生产总产量（t）/浇注总时间（h） | 46.02443 | 93.11712 | 348.299 | 243.67 | 378.92 |  | 180.5 |  |  |  |  | 149.6588 |  | 197.4496 | 182 |  |  |  | 152.74 | 207 | [7 empty] | 166.6283 |  | 175 | / |  | 325.05
| 浇注 周期 | min/炉 | 全月浇钢总时间（min）/浇注炉数 | 53.08043 | 44.26 | 32.43 | 38.81 | 43.68 |  | 26.8 |  |  |  |  | 49.28275 |  |  | 37.61 |  |  |  | 24.45 | 46 |  | 32 | [5 empty] | 39.12438 |  | 41.7 | / |  | 51.13 | 25.63
| 中包 寿命 | 小时/包 | 全月浇钢总时间（min）/连铸机开浇次数 | 3.154651 | 7.97 | 6.82 | 10.33 | 11.86 |  | 35.5 |  |  |  |  | 38.30614 |  |  | 20.376 |  |  |  | 33.19 | 14.2 | [7 empty] | 29.48504 |  | 11 | / |  | 7.589 | 17.61
| 平均连浇 炉数 | 炉/浇次 | 全月浇钢炉数/连铸开浇次数 | 3.565891 | 36.025 | 51.04444 | 19.73 | 65.41 |  | 86 |  |  |  |  | 36.34786 |  | 23.07692 | 37.61 |  |  |  | 81.45 | 15 |  | 30.46 | [5 empty] | 56.63 |  | 11 | / |  | 8.905 | 33.81
| 溢漏率 | % | 全月溢漏钢流数总和/（全月浇钢总炉数*铸机流数） | 0 | 0 | 0 | 0 | 0 |  | 0.001 |  |  |  |  | 0 |  | 0.009561144 | 0 |  |  |  |  | 1e-05 |  | 0.02 | [5 empty] | 0 |  | 0 | / |  | 0 | 0
| 保护渣 消耗 | kg/吨 | 保护渣消耗总量/全月合格钢产量 | 0.52 | 0.48 | 0.5 | 0.42 | 0.4 |  | 0.62 |  |  |  |  | 0.4333333 |  |  | 0.45 |  |  |  | 0.41 | 0.36 | [7 empty] | 0.53 |  | 0.62 | / |  | 0.42 | 0.44
| 热送率 | % | 装炉≥400℃铸坯块数/生产总块数 | 0 | 97.35234 | 95.17484 | 71 | 67.46 | [6 empty] | 61.36 |  |  | 79 |  |  |  |  | 85 | [7 empty] | 58.95 |  | 0 | / |  | 77.3 | 81.18%
| 低倍级别 （偏析、疏松） |  |  |  | 1级 | 1级 | [8 empty] | 1 | [7 empty] | 0.5 | [9 empty] | 1.5 | / |  | 99%控制在B1.0以下 | C类占比83%
| 裂纹率 | % |  |  | 0 | 0.66 | [8 empty] | 0.0133683 | [7 empty] | 0 | [9 empty] | 0 | / |  | 0.007 | 0.0026
| 结晶器寿命 | 炉/个 | （当月结晶器从上线-使用下线总过钢量）/（结晶器更换个数） |  | 448 | 482 | [8 empty] | 120 | [7 empty] | 15.7 |  | 1000 | [5 empty] | 280 |  | 535 | / |  | 554 | 700
成品工序 | 非合金钢比率 |  |  | 0 | 72.23 | 59.18616 |  |  |  | 67.2% |  |  |  |  | 82.34 |  |  | 84.47 |  |  |  |  | 45% |  | 87.77 | [5 empty] | 50.68 |  |  |  |  | 59.89652
| 低合金钢比率 |  |  | 0 | 14.19 | 25.61594 |  |  |  | 32.8% |  |  |  |  | 17.66 |  |  | 15.53 |  |  |  |  | 33% |  | 2.87 | [5 empty] | 17.62 |  |  |  |  | 36.63033
| 合金结构钢比率 |  |  | 100 | 13.58 | 15.1979 | [8 empty] | 0 | [7 empty] | 22% |  | 9.36 | [5 empty] | 31.7 |  |  | 0 |  | 3.473156
| 模铸钢比率 |  |  | 8.047676 | 0 | 0 | [8 empty] | 0 | [9 empty] | 0 | [5 empty] | 0 |  |  | 0 |  | 0
主要钢种 |  |  |  | 不锈钢304、321 | [5 empty] | Q235B、Q195、Q355B/C/D、SPHC/D、SS400 | [20 empty] | 容器板、桥梁、风电板、高建高强钢等 |  | Q235B、Q245R
| 合金元素 | 合金元素规定含水量量界限值（%）
|  | 非合金钢 | 低合金钢
| A1 | <0.1 | -
| B | <0.0005 | -
| BI （铋） | <0.10 | -
| Cr （铬） | <0.30 | 0.30～0.50
| Co （一氧化碳） | <0.10 | -
| Cu （铜元素） | <0.10 | 0.10～<0.50
| Mn | <1.00 | 1.00～<1.40
| Mo | <0.05 | 0.05～<0.10
| Ni | <0.30 | 0.30～<0.50
| Nb | <0.02 | 0.02～<0.06
| Pb | <0.40 | -
| Se | <0.10 | -
| Si | <0.50 | 0.50～<0.90
| Te | <0.10 | -
| Ti | <0.05 | 0.05～<0.13
| W | <0.10 | -
| V | <0.04 | 0.04～<0.12
| Zr | <0.05 | 0.02～<0.05
| La系（每种元素） | <0.02 | 0.02～<0.05
| 其它规定元素 | <0.05 | -
（S、P、C、N除外）
Note on D7: 作者: 入炉原料所有物料全部按照100%投入计算，不折算系数；不包括含铁散料；不包括热回收钢水
Note on D8: 作者: 包括所有物料不折算，全部按照100%折算；不包括含铁散料；不包括回炉钢水
Note on B9: 冶金交流中心: 小数点后保留两位
Note on B12: 冶金交流中心: 小数点后保留一位
Note on B13: 冶金交流中心: 小数点后保留两位
Note on B15: 冶金交流中心: 小数点后保留两位
Note on B16: 冶金交流中心: 小数点后保留一位
Note on B17: 冶金交流中心: 小数点后保留一位
Note on B18: 冶金交流中心: 小数点后保留一位
Note on B19: 冶金交流中心: 小数点后保留一位
Note on B20: 冶金交流中心: 小数点后保留三位
Note on B21: 冶金交流中心: 小数点后保留两位
Note on B22: 冶金交流中心: 小数点后保留两位
Note on B23: 冶金交流中心: 小数点后保留两位
Note on B24: 冶金交流中心: 小数点后保留一位
Note on B45: 冶金交流中心: 小数点后保留两位
Note on B46: 冶金交流中心: 小数点后保留两位
Note on B47: 冶金交流中心: 小数点后保留两位
Note on B48: 冶金交流中心: 小数点后保留两位