## 技术经济指标（方圆坯）
|  |  | 联系电话：0311-85395669 尚美诺15230111569，王柳15373652759；邮箱：shangmeinuo@163.com | [14 empty] | 联系电话：0311-85395669 尚美诺15230111569，王柳15373652759；邮箱：shangmeinuo@163.com
2026年1月炼钢指标
指标 | 公司名称 |  | 指标定义: | 山西太钢不锈钢 | 济钢 | 宁夏建龙 | 磐石建龙 | 吕梁建龙 | 大连特钢 | 建邦 | 山东石横特钢集团有限公司 |  |  | 首钢长钢 | 山西新泰 | 福建三明 |  | 山西建龙 | 山西华鑫源 | 酒钢宏兴股份公司 |  | 天钢联合特钢 | 宣钢 |  | 凌源钢铁 | 广西贵港钢铁 | 西宁特殊钢 | 唐山文丰 | 山东隆盛钢铁 | 本溪北营钢铁 | 荣程钢铁 | 元立 | 阳春新钢铁 | 承德建龙 | 明芳钢铁 | 信阳钢铁 | 昆钢新区 | 新疆昆玉钢铁 | 潍钢 | 陕西略钢 | 鞍山宝得 | 四川德胜 | 永锋钢铁 |  | 常州东方特钢 | 常熟龙腾转炉炼钢厂 | 晋南
| 分厂名称 |  |  | 炼钢一厂碳钢生产线 | 炼轧厂 | 炼钢厂 | 炼钢厂 | 炼钢厂 |  |  | 1#炉 | 2#炉 | 3#炉 |  | 异型坯 | 炼钢一厂 | 炼钢二厂 | 炼钢一厂 | 炼钢厂 | 榆钢公司 | 炼轧厂 | 炼钢厂 | 一钢轧 | 二钢轧 | 第一炼钢厂 |  | 炼轧分厂 |  | 炼钢厂 | 北营炼钢厂 |  | 炼钢厂 | 炼钢厂 |  | 炼钢厂 |  |  | 方坯 |  |  | 炼钢厂 | 炼钢厂 | 炼钢一厂 | 炼钢二厂 | 炼钢厂 | 转炉分厂 | 炼钢厂
炼钢厂综合指标 | 年度累计产量 | wt | 当月底全年累计产量 1月-当月的累计产量 | 5.86（电炉） |  |  | 10.4648824 | 16.8 |  | 350591 |  |  |  | 214651.9388 |  |  |  | 14.2335546 |  | 21.7042179 | 17.34 | [6 empty] | 16.01 | [12 empty] | 12.10216 | 25.3812839
| 铁水预处理比 | % | 铁水预处理处理量/入转炉铁水量*100% | 0 |  |  | 0 |  |  | 0 | [7 empty] | 0 |  | 0 | 0 | [6 empty] | 74 | [13 empty] | 91.39091
| 金属料消耗 | kg/t | 转炉炼钢金属料消耗量（干克／吨）= （入炉铁水+入炉生铁入炉外部废钢+渣钢+内部回收切头、切尾、中包残钢等+合金硅铁、锰铁总量及脱氧剂+其他含铁原料）（千克）/合格钢坯生产量（吨） | 1157.489 |  |  | 1070.087 | 1119.5 |  | 1067.69 |  |  |  | 1067.8 |  |  |  | 1067.832 |  | 1109.241 | 1093.64 | [6 empty] | 1069 |  |  |  | 1096 |  |  |  | 1076.18 |  |  |  |  | 1084.149 | 1114.147
| 钢铁料消耗 | kg/t | 转炉炼钢金属料消耗量（干克／吨）= （入炉入炉铁水+生铁+外部废钢+渣钢+内部回收切头、切尾、中包残钢等+其他含铁原料）（千克）/合格钢坯生产量（吨） | 1130.373 |  |  | 1060.995 | 1067.1 |  | 1060.39 |  |  |  | 1038.87 |  |  |  | 1043.287 |  | 1067.975 | 1066.97 | [6 empty] | 1059 |  |  |  | 1065.97 |  |  |  | 1064.19 |  |  |  |  | 1073 | 1076.158
| 铁水单耗 | kg/t | 当月入转炉铁水总量（kg）/当月合格钢坯生产量（t） | 929.4723 |  |  | 1004.805 | 836.9 |  | 846.1788 |  |  |  | 922.72 |  |  |  | 967.5825 |  | 839.3538 | 909.34 | [6 empty] | 974 |  |  |  | 808.38 |  |  |  | 985.1 |  |  |  |  | 884 | 961.9334
| 生铁块单耗 | kg/t | 当月入转炉生铁总量（kg）/当月合格钢坯生产量（t） | 0 |  |  | 0 | 44.39 |  | 119.0455 |  |  |  | 0 |  |  |  | 4.8751701 |  | 22.12694 | 0 | [6 empty] | 13 |  |  |  | 1.76 |  |  |  | 50.6 | [5 empty] | 82.74227
| 废钢铁单耗 | kg/t | 当月入转炉内部废钢与外部废钢总量（kg）/当月合格钢生产量（t） | 200.9012 |  |  | 56.1908847 | 185.83 |  | 95.41501 |  |  |  | 116.15 |  |  |  | 26.3480916 |  | 206.4946 | 157.63 | [6 empty] | 72 |  |  |  | 287.62 |  |  |  | 15.26 |  |  |  |  | 189 | 40.39482
| 含铁散料 | kg/t | 当月入转炉包括氧化铁皮、污泥球、烧结块矿、原块矿等总量(kg)/当月合格钢生产量（t) | 0 |  |  | 0 | 31.5 |  | 0 |  |  |  | 6.16 |  |  |  | 11.4432202 |  | 0.8637031 | 26.67 | [6 empty] | 10 |  |  |  | 21.23 |  |  |  | 26.8 | [5 empty] | 50.42834
| 工序单位能耗 | kgce/t | 全厂工序能耗=全厂各工序能耗总和（kgce）/当月合格钢坯生产量（t） | 32.27261 |  |  |  | / |  | -25.41 |  |  |  | -25.68 |  |  |  | -24.21 |  | -17.99359 | 4 | [6 empty] | 24.6 |  |  |  | 8.8 |  |  |  | -15.93 |  |  |  |  | -18.42 | -17
| 蒸汽回收 | kg/t | 子项：蒸汽回收量kg，母项：合格钢产量 | 0 |  |  | -0.0761308125 | 90.8 | 0.054 | 105.22 |  |  |  | 87.8 |  |  |  | 127.880916 |  | 0 | 128.03 | [6 empty] | 74 |  |  |  | 90 | [9 empty] | 106.633
| 新水消耗 | m^3/t | 全厂补新水量（m3）/当月合格钢坯生产量（t） | 0.03246001 |  |  | 0.1869012881 | 0.25 | 0.097 | 0.3401628 |  |  |  | 0.53 |  |  |  | 0.2402562 |  | 0.1345545 | 0.32 | [6 empty] | 0.41 |  |  |  | 0.383 |  |  |  | 0.31 |  |  |  |  | 0.69 | 0.9849778
| 氩气消耗 | m^3/t | 全厂氩气使用量（m3）/当月合格钢坯生产量（t） | 3.38986 |  |  | 0.3833802078 | 1.7 | 6.43 | 1.012327 |  |  |  | 0.27 |  |  |  | 0.3647648213 |  | 0.9447565 | 0.89 | [6 empty] | 1.1 |  |  |  | 0.8
| 氮气消耗 | m^3/t | 全厂氮气使用量（m3）/当月合格钢坯生产量（t） | 不详 |  |  | 43.76067 | 45.3 | 53.62 | 82 |  |  |  | 60.29 |  |  |  | 38.92045 |  | 69.73165 | 46.31 | [6 empty] | 57.51 |  |  |  | 32.47 |  |  |  | 111.42 |  |  |  |  | 35.31 | 2.482144
| 氧气消耗 | m^3/t | 全厂氧气量（m3）/当月合格钢坯生产量（t） | 55.98117 |  |  | 53.91285 | 55.4 | 91.49 | 50.38 |  |  |  | 44.53 |  |  |  | 50.86977 |  | 41.57446 | 45.16 | [6 empty] | 50.2 |  |  |  | 48.99 |  |  |  | 49.74 |  |  |  |  | 45.02 | 55.7852
| 煤气回收量 | m^3/t | 全厂煤气回收量（m3）/当月合格钢坯生产量（t） | 0 |  |  | -135.7003 | 132.6 | 106.98 | 144.4759 |  |  |  | 128.14 |  |  |  | 144.9952 |  | 124.2366 | 130.59 | [6 empty] | 138 |  |  |  | 132.3 |  |  |  | 155 |  |  |  |  | 144.11 | 114.7217
| 从业人员实物劳产率 | t/人 | 合格钢生产量（吨）/转炉炼钢厂（车间）工人及学徒总人数 | 26.47576 |  |  | 227.4974 | 510 |  | 468.7045 | [7 empty] | 28.63894 |  | 1038.479 | 450.62 | [6 empty] | 179 |  |  |  | 361.27 |  |  |  | 321.8 |  |  |  |  | 407 | 365.1983
| 内控合格率 | % | 内控成分合格炉数/生产总炉数 | 100 |  |  | 99.94 | 90 |  | 98.73% |  |  |  | 99.99 |  |  |  | 94.53 |  | 99.96438 | 99.94 | [6 empty] | 99.95 |  |  |  | 99.68 |  |  |  | 99.99 |  |  |  |  | 100 | 99.93875
| 钢坯合格率 | % | 钢坯合格生产量/总钢坯生产量 | 99.99998 |  |  | 100 | 100 | 99.88 | 99.67% |  |  |  | 99.99 |  |  |  | 100 |  | 99.96438 | 100 | [6 empty] | 99.86 |  |  |  | 99.74 |  |  |  | 100 |  |  |  |  | 100 | 99.9803
| 精炼比例 | % | 过（LF+RH）总钢量/总产量。（同时过RH和LF的钢水只记一次产量） | 100 |  |  | 0 | 100 | 100 | 0.9252773 | [7 empty] | 0.02186 |  | 100 | 99.8 | [6 empty] | 48% |  |  |  | 75.01 | [9 empty] | 3.67
| 电耗 | kwh/t | 全厂电耗/合格钢产量 | 193.5532 |  |  | 32.89727 | 111.5 | 149.97 | 39.37118 |  |  |  | 48.28 |  |  |  | 38.25574 |  | 48.55922 | 78.15 | [6 empty] | 82 |  |  |  | 87.54 |  |  |  | 43.32 | [5 empty] | 49.7317
| 耐材消耗 | 元/t | 全厂所有耐材成本（元)/合格钢产量（t） | 76.3 |  |  | 20.85136 | 45.82 |  | 29.2702 |  |  |  | 25.74 |  |  |  | 18.33961 |  |  | 42.07 | [6 empty] | 24.3 |  |  |  | 23.77 |  |  |  | 23.19 | [5 empty] | 27.01781
铁水预处理 | 处理前铁水成分平均含量,% | C |  | 无 | [16 empty] | / | [20 empty] | 4.189
|  | Si | [18 empty] | / | [20 empty] | 0.134738
|  | P | [18 empty] | / | [20 empty] | 0.1706564
|  | S | [18 empty] | / | [20 empty] | 0.1229113
|  | T,℃ | [18 empty] | / | [20 empty] | 1355.156
| 处理后平均成分含量，% | C | [18 empty] | / | [20 empty] | 4.025
|  | Si | [18 empty] | /
|  | P | [18 empty] | /
|  | S | [18 empty] | / | [20 empty] | 0.0126
|  | T,℃ | [18 empty] | / | [20 empty] | 1300.992
| 石灰粉单耗 | kg/t | 当月实际消耗量（kg）/处理铁水量（t） | [17 empty] | / | [20 empty] | 1.130045
| 颗粒镁 | kg/t | 当月实际消耗量（kg）/处理铁水量（t） | [17 empty] | /
| 电石 | kg/t | 当月实际消耗量（kg）/处理铁水量（t） | [17 empty] | /
| 萤石粉 | kg/t | 当月实际消耗量（kg）/处理铁水量（t） | [17 empty] | / | [20 empty] | 1.083874
| 处理周期 | min/罐 | 当月生产作业总时间（min）/预处理总罐数（罐） | [17 empty] | / | [20 empty] | 22.65
| 铁水包平均寿命 | 次 | [18 empty] | / | [20 empty] | 589
| 铁损 | kg/t | （处理前铁水总量-处理后铁水总量)(kg)/处理前铁水总量(t） | [17 empty] | / | [20 empty] | 11.3382
转炉工序 | 当月转炉生产量 | wt |  | 电炉5.856 |  |  | 10.4648824 | 16.8 | 6.3 | 327200 |  |  |  | 214651.9388 |  |  |  | 14.2335546 |  | 21.7042179 | 17.34 | [6 empty] | 13.5 | [12 empty] | 12.169527 | 25.3812839
| 当月下线炉衬寿命 | 炉 | 当月下线寿命,无下线炉役不填写 | 1126 |  |  |  | / | [9 empty] | — |  | 853 | / | [10 empty] | 无 | [9 empty] | 0
| 日历作业率 | % | 转炉全月作业时间（min）/（当月天数*24*60）（min） | 69.68862 |  |  | 91.05712 | 88.38 |  | 90.9% |  |  |  | 86.27 |  |  |  | 44.54236 |  | 68.18772 | 83.5 | [6 empty] | 41.52% |  |  |  | 73.44 |  |  |  | 79.72 |  |  |  |  | 64.58 | 87.76135
| 利用系数 | t/公称吨.日 | 当月转炉生产合格钢水量（t）/（公称吨数*当月天数） | 33.735t/MVA.日 |  |  | 45.61849 | 46.14 |  | 152.8125 |  |  |  | 28.85 |  |  |  | 22.95735 |  | 26.92831 | 93.76 | [6 empty] | 44.9 |  |  |  | 44.06 |  |  |  | 40.95 |  |  |  |  | 32.71 | 62.98085
| 转炉每炉产钢量 | t/炉 | 当月转炉生产合格钢水量（t）/当月生产炉数（炉) | 77.98185 |  |  | 37.62993 | 122 | 107.296 | 109.9705 |  |  |  | 70.68 |  |  |  | 102.1058 |  | 127.2228 | 129.93 | [6 empty] | 105.1 |  |  |  | 62.25 |  |  |  | 65 |  |  |  |  | 126.63 | 80.83211
| 炉容比 | m3/t | 新砌炉炉内容积(m3)/公称吨数（t） | 1.06 |  |  | 0.68 | 0.78 |  | 1 |  |  |  | 0.8 |  |  |  | 0.75 |  |  | 0.92 | [6 empty] | 0.85 |  |  |  | 0.75 |  |  |  | 0.9 |  |  |  |  | 0.99 | 0.8
| 冶炼周期 | min/炉 | 当月生产作业总时间（min）/转炉生产炉数（炉） | 41.53405 |  |  | 26.48 | 28 | 36.03 | 28.98286 |  |  |  | 28.12 |  |  |  | 28.52756 |  | 35.68464 | 33.32 | [6 empty] | 33.3 |  |  |  | 31.31 |  |  |  | 25.09 |  |  |  |  | 30 | 34
| 氧枪喷头寿命 | 炉 |  | 不详 |  |  | 238.076 | 220 |  | 430 |  |  |  | 108.46 |  |  |  | 394.3333 |  | 426.5 | 374 | [6 empty] | 334 |  |  |  | 152.52 |  |  |  | 236.18 |  |  |  |  | 160 | 330
| 转炉出钢平均成分，% | C |  | 0.2 |  |  | 0.04% | 0.08 |  | 0.1312559 |  |  |  | 0.0874 |  |  |  | 0.08036667 |  |  | 0.1 | [6 empty] | 0.07 | [12 empty] | 0.11 | 0.05855499
|  | P |  | 0.015 |  |  | 0.021% | 0.011 |  | 0.02280175 |  |  |  | 0.0237 |  |  |  | 0.026 |  |  | 0.02 | [6 empty] | 0.022 | [12 empty] | 0.02 | 0.02259549
|  | S |  | 0.015 |  |  | 0.022% | 0.03 |  | 0.04285834 |  |  |  | 0.0345 |  |  |  | 0.0251 |  |  | 0.06 | [6 empty] | 0.021 | [12 empty] | 0.02 | 0.026
| 平均出钢温度，℃ | T |  | 1660 |  |  | 1634 | 1601 |  | 1590.022 |  |  |  | 1661.41 |  |  |  | 1676.667 |  |  | 1635 | [6 empty] | 1602 | [12 empty] | 1654 | 1641.835
| 转炉熔剂消耗，kg/t | 石灰 | 当月实际消耗量（kg）/合格钢坯产量（t） | 49.964（电炉） |  |  | 21.3567617 | 29 | 52.05 | 30.31405 |  |  |  | 43.61 |  |  |  | 25.5625464 |  | 31.93512 | 37.68 | [6 empty] | 32 |  |  |  | 27.5 |  |  |  | 37.5 |  |  |  |  | 53.62 | 24.23888
|  | 石灰石 | 当月实际消耗量（kg）/合格钢坯产量（t） | 0 |  |  | 48.256634 | 7 | [9 empty] | 15.2707041 |  |  | 7.7 | [6 empty] | 8 |  |  |  | 0 | [8 empty] | 13.01
|  | 轻烧白云石 | 当月实际消耗量（kg）/合格钢坯产量（t） | 无数据 |  |  | 0 | / | 34.49 | 13.62976 |  |  |  | 0.44 |  |  |  | 14.0802635 |  |  | 0 | [6 empty] | 17 |  |  |  | 11.39 | [9 empty] | 13.2671
|  | 生白云石 | 当月实际消耗量（kg）/合格钢坯产量（t） | 0 |  |  | 19.1115382 | 17.7 |  | 2.24 | [7 empty] | 10.8890649 |  |  | 7.46 | [6 empty] | 6 |  |  |  | 0
|  | 轻烧镁球 | 当月实际消耗量（kg）/合格钢坯产量（t） | 0 |  |  | 0 | 1.6 |  | 0 | [7 empty] | 0 |  | 5.640194 | 4.48 | [6 empty] | 0 |  |  |  | 0 | [8 empty] | 7.73
|  | 其它熔剂 | 当月实际消耗量（kg）/合格钢坯产量（t） | 0 |  |  | 0 | / |  | 0 | [7 empty] | 0.0496081 |  | 0 | 0 | [6 empty] | 7 |  |  |  | 0 |  |  |  | 13.9 |  |  |  |  | 1.966 | 0
LF精炼工序 | 造渣材料，kg/t | 石灰 | 当月实际消耗量（kg）/合格钢坯产量（t） | 11 |  |  |  | 6 | 8.63 | 2.78 | [7 empty] | 4.39 |  | 5 | 6.5 | [6 empty] | 4.2 |  |  |  | 3.18 | [9 empty] | 7.24
|  | 萤石 | 当月实际消耗量（kg）/合格钢坯产量（t） | 0 |  |  |  | 0.1 |  | 0 | [7 empty] | 0.226 |  | 3.340457 | 2.5 | [6 empty] | 1.3 |  |  |  | 2.57 | [9 empty] | 2.03
|  | 复合造渣剂 | 当月实际消耗量（kg）/合格钢坯产量（t） | 不详 |  |  |  | 3.2 |  | 0 | [7 empty] | 1.12 |  | 0 | 0 | [6 empty] | 1.6 |  |  |  | 4.03
| 石墨电极 消耗 | kg/t | 当月实际消耗量（kg）/合格钢坯产量（t） | 0.9688826 |  |  |  | 0.62 | 0.68 | 0.4722586 | [7 empty] | 0.01 |  | 0.3621416 | 0.5 | [6 empty] | 0.54 |  |  |  | 0.53 | [9 empty] | 0.127
| 日历 作业率 | % | LF全月作业时间（min）/（当月天数*24*60）（min） | 83.26277 |  |  |  | / |  | 95.8% | [9 empty] | 0 | 0.95 | [6 empty] | 29 |  |  |  | 62.25 | [9 empty] | 4.02
| 平均精炼 时间 | min | LF全月作业时间（min）/（当月生产炉数）（炉） | 98.98402 |  |  |  | 43 | 52.89 | 32 | [7 empty] | 40.66667 |  | 32 | 33 | [6 empty] | 46 |  |  |  | 32.15 | [9 empty] | 30.89
| 精炼 电耗 | kwh/t | 当月升温送电总量（kg）/合格钢坯产量（t） | 106.4862 |  |  |  | 58.3 | 109.94 | 46.80481 | [7 empty] | 34.3 |  |  | 34 | [6 empty] | 43 |  |  |  | 53.62 | [9 empty] | 35.98
RH或VD工序 | RH处理 炉数 | 炉 |  | VD 751 |  |  |  | 290 | [19 empty] | 142
| RH处理 炉数比例 | % | 当月处理炉数/转炉生产炉数 | 100 |  |  |  | 20.58 | [19 empty] | 10.7%
| RH平均 处理周期 | min/炉 | RH全月作业时间（min）/（当月生产炉数）（炉） | 53.58589 |  |  |  | 32.3 | [19 empty] | 44
| RH插入管寿命 | 次 |  | 无 |  |  |  | /
连铸工序 | 连铸比 | % | 连铸坯生产合格量/全厂生产总量 | 93.74785 |  |  |  | 100 | 85.41 | 99.96% |  |  |  | 100 |  |  |  | 100 |  | 100 | 100 | [6 empty] | 100% |  |  |  | 100 |  |  |  | 100 |  |  |  |  | 100 | 100
| 钢坯 合格率 | % | 合格连铸坯产量/(合格连铸坯产量+检验现场废品量+轧后退废量） | 99.9 |  |  |  | 100 |  | 99.96% |  |  |  | 99.99 |  |  |  | 100 |  | 99.96438 | 100 | [6 empty] | 99.74 |  |  |  | 99.91 |  |  |  | 99.99 |  |  |  |  | 100 | 99.9803
| 钢水收得率 | % | [5 empty] | 98.11 |  | 99.96% | [7 empty] | 94.92 |  | 98.23183 | 98.73 | [6 empty] | 99.35 | [7 empty] | 98.66 |  |  |  |  | 99.54 | 99.35
| 合格坯 收得率 | % | 合格连铸坯产量/连铸浇钢接受钢水量 | 95.52576 |  |  |  | 98.11 | 99.64 | 99.96% |  |  |  | 99.44 |  |  |  | 100 |  | 98.23183 | 100 | [6 empty] | 99.19 |  |  |  | 98.13 |  |  |  | 100 |  |  |  |  | 99.54 | 99.35
| 日历 作业率 | % | 全月浇钢总时间（min）/（当月天数*24*60）（min） | 93.7836 |  |  |  | / |  | 95% |  |  |  | 57.84 |  |  |  | 23.38698 |  | 70.25095 | 89.87 | [6 empty] | 87% |  |  |  | 67.68 |  |  |  | 60.07 |  |  |  |  | 94.32 | 83.48156
| 台时 产量 | t/h | 连铸生产总产量（t）/浇注总时间（h） | 78.68555 |  |  |  | 260 |  | 228.5576 |  |  |  | 124.71 |  |  |  | 204.5061 |  | 207.6295 | 112.01 | [6 empty] | 552 |  |  |  | 118.76 |  |  |  | 170.41 |  |  |  |  | 208.09 | 170.5731
| 浇注 周期 | min/炉 | 全月浇钢总时间（min）/浇注炉数 | 51.1641 |  |  |  | 42 | 63 | 30.31429 |  |  |  | 28.12 |  |  |  | 22.45151 |  |  | 27.78 | [6 empty] | 45 |  |  |  | 31.45 |  |  |  | 19.26 |  |  |  |  | 35.1 | 25
| 中包 寿命 | 小时/包 | 全月浇钢总时间（min）/连铸机开浇次数 | 18.14 |  |  |  | 15 | 321.3 | 44.29 |  |  |  | 33.75 |  |  |  | 25.44 |  | 48.74286 | 16.05 | [6 empty] | 14.9 |  |  |  | 18.81 |  |  |  | 35.28 |  |  |  |  | 27.8 | 36
| 平均连浇 炉数 | 炉/浇次 | 全月浇钢炉数/连铸开浇次数 | 21.27273 |  |  |  | 21 | 5.1 | 86 |  |  |  | 59.55 |  |  |  | 31 |  | 48.74286 | 34.66 | [6 empty] | 16 |  |  |  | 35.89 |  |  |  | 89.1 |  |  |  |  | 45.36 | 78.5
| 溢漏率 | % | 全月浇钢炉数/连铸开浇次数 | 0 |  |  |  | / |  | 0% | [7 empty] | 0 |  | 0 | 0 | [6 empty] | 0.001% | [7 empty] | 0 |  |  |  |  | 0 | 0.04
| 保护渣 消耗 | kg/吨 | 保护渣消耗总量/全月合格钢产量 | 0.52 |  |  |  | 0.3 | 0.6 | 0.118 |  |  |  | 0.0003 |  |  |  | 0.38 |  |  | 0.35 | [6 empty] | 0.35 |  |  |  | 0.24 | [8 empty] | 0.32 | 0.2312688
| 热送率 | % | 装炉≥400℃铸坯块数/生产总块数 | 14.54% |  |  |  | 44.06 |  | 99.98% | [7 empty] | 63.59 |  |  | 65.64 | [6 empty] | 85 | [7 empty] | 95.63 |  |  |  |  | 100 | 83.46629
| 结晶器寿命 | 炉/个 | （当月结晶器从上线-使用下线总过钢量）/（结晶器更换个数） | 不详 |  |  |  | 60 | 18624.55 | 8400 | [7 empty] | 402 |  |  | 602 | [6 empty] | 55 | [12 empty] | 1050 | 9400.476
成品工序 | 钢种分类，% | 非合金钢比率 |  | 68.32% |  |  |  | 30.29 | [5 empty] | 42.25 |  |  |  | 2.422789 |  | 1.14% | 17.41 | [6 empty] | 50.4
|  | 低合金钢比率 |  | 25.08% |  |  |  | 23.44 | [5 empty] | 57.75 |  |  |  | 97.57721 |  | 98.86% | 82.59 | [6 empty] | 32.1
|  | 合金结构钢比率 |  | 6.601% |  |  |  | 46.26 | [9 empty] | 0 |  |  | 0 | [6 empty] | 17.5
|  | 模铸钢比率 |  | 6.252149 | [13 empty] | 0 |  |  | 0
主要钢种 |  |  |  | 车轴车轮钢
| 合金元素 | 合金元素规定含水量量界限值（%）
|  | 非合金钢 | 低合金钢
| A1 | <0.1 | -
| B | <0.0005 | -
| BI | <0.10 | -
| Cr | <0.30 | 0.30～0.50
| Co | <0.10 | -
| Cu | <0.10 | 0.10～<0.50
| Mn | <1.00 | 1.00～<1.40
| Mo | <0.05 | 0.05～<0.10
| Ni | <0.30 | 0.30～<0.50
| Nb | <0.02 | 0.02～<0.06
| Pb | <0.40 | -
| Se | <0.10 | -
| Si | <0.50 | 0.50～<0.90
| Te | <0.10 | -
| Ti | <0.05 | 0.05～<0.13
| W | <0.10 | -
| V | <0.04 | 0.04～<0.12
| Zr | <0.05 | 0.02～<0.05
| La系（每种元素） | <0.02 | 0.02～<0.05
| 其它规定元素 | <0.05 | -
（S、P、C、N除外）
Note on B7: 冶金交流中心: 小数点后保留两位
Note on D7: 作者: 入炉原料所有物料全部按照100%投入计算，不折算系数；不包括含铁散料；不包括热回收钢水
Note on B8: 冶金交流中心: 小数点后保留两位
Note on D8: 作者: 包括所有物料不折算，全部按照100%折算；不包括含铁散料；不包括回炉钢水
Note on B9: 冶金交流中心: 小数点后保留两位
Note on B10: 冶金交流中心: 小数点后保留两位
Note on B11: 冶金交流中心: 小数点后保留两位
Note on B12: 冶金交流中心: 小数点后保留一位
Note on B13: 冶金交流中心: 小数点后保留两位
Note on B15: 冶金交流中心: 小数点后保留两位
Note on B16: 冶金交流中心: 小数点后保留一位
Note on B17: 冶金交流中心: 小数点后保留一位
Note on B18: 冶金交流中心: 小数点后保留一位
Note on B19: 冶金交流中心: 小数点后保留一位
Note on B20: 作者: 小数点后保留一位
Note on B21: 冶金交流中心: 小数点后保留一位
Note on B22: 冶金交流中心: 小数点后保留两位
Note on B23: 冶金交流中心: 小数点后保留两位
Note on B24: 冶金交流中心: 小数点后保留一位
Note on B45: 冶金交流中心: 小数点后保留两位
Note on B46: 冶金交流中心: 小数点后保留两位
Note on B47: 冶金交流中心: 小数点后保留两位
Note on B48: 冶金交流中心: 小数点后保留两位
Note on AE59: Administrator: 菱镁石