## 技术经济指标（方圆坯）
|  |  | 联系电话：0311-85395669 尚美诺15230111569，王柳15373652759；邮箱：shangmeinuo@163.com | [14 empty] | 联系电话：0311-85395669 尚美诺15230111569，王柳15373652759；邮箱：shangmeinuo@163.com
2026年3月炼钢指标
指标 | 公司名称 |  | 指标定义: | 山西太钢不锈钢 | 济钢 | 宁夏建龙 | 磐石建龙 | 吕梁建龙 | 大连特钢 | 建邦 | 山东石横特钢集团有限公司 |  |  | 首钢长钢 | 山西新泰 | 福建三明 |  | 山西建龙 | 山西华鑫源 | 酒钢宏兴股份公司 |  | 天钢联合特钢 | 宣钢 |  | 凌源钢铁 | 广西贵港钢铁 | 西宁特殊钢 | 唐山文丰 | 山东隆盛钢铁 | 本溪北营钢铁 | 荣程钢铁 | 元立 | 阳春新钢铁 | 承德建龙 | 明芳钢铁 | 信阳钢铁 | 昆钢新区 | 新疆昆玉钢铁 | 潍钢 | 陕西略钢 | 鞍山宝得 | 四川德胜 | 永锋钢铁 |  | 常州东方特钢 | 常熟龙腾转炉炼钢厂 | 晋南
| 分厂名称 |  |  | 炼钢一厂碳钢生产线 | 炼轧厂 | 炼钢厂 | 炼钢厂 | 炼钢厂 |  |  | 1#炉 | 2#炉 | 3#炉 |  | 异型坯 | 炼钢一厂 | 炼钢二厂 | 炼钢一厂 | 炼钢厂 | 榆钢公司 | 酒钢宏博 | 炼钢厂 | 一钢轧 | 二钢轧 | 第一炼钢厂 |  | 炼轧分厂 |  | 炼钢厂 | 北营炼钢厂 |  | 炼钢厂 | 炼钢厂 |  | 炼钢厂 |  |  | 方坯 |  |  | 炼钢厂 | 炼钢厂 | 炼钢一厂 | 炼钢二厂 | 炼钢厂 | 转炉分厂 | 炼钢厂
炼钢厂综合指标 | 年度累计产量 | wt | 当月底全年累计产量 1月-当月的累计产量 | 16.97（电炉） |  |  | 6.9482459 | 39.95 |  | 375435.9022 |  |  |  | 583874.1865 |  |  |  | 66.2949303 |  | 55.1216862 | 45.349314 | [6 empty] | 42.16 | [12 empty] | 34.992976 | 24.7179322
| 铁水预处理比 | % | 铁水预处理处理量/入转炉铁水量*100% | 0 |  |  | 0 |  |  | 0 | [7 empty] | 0 |  | 0 | 0 | [6 empty] | 74 | [13 empty] | 93.34497
| 金属料消耗 | kg/t | 转炉炼钢金属料消耗量（干克／吨）= （入炉铁水+入炉生铁入炉外部废钢+渣钢+内部回收切头、切尾、中包残钢等+合金硅铁、锰铁总量及脱氧剂+其他含铁原料）（千克）/合格钢坯生产量（吨） | 1149.687 |  |  | 1072.903 | 1116.05 |  | 1068.7 |  |  |  | 1065.433 |  |  |  | 1066.804 |  | 1120.395 | 1086.766 | [6 empty] | 1067 |  |  |  | 1096.016 |  |  |  | 1073.71 |  |  |  |  | 1085.48 | 1122.059
| 钢铁料消耗 | kg/t | 转炉炼钢金属料消耗量（干克／吨）= （入炉入炉铁水+生铁+外部废钢+渣钢+内部回收切头、切尾、中包残钢等+其他含铁原料）（千克）/合格钢坯生产量（吨） | 1124.62 |  |  | 1068.004 | 1061.8 |  | 1063.339 |  |  |  | 1040.15 |  |  |  | 1051.852 |  | 1073.547 | 1066.961 | [6 empty] | 1057 |  |  |  | 1063.586 |  |  |  | 1066.02 |  |  |  |  | 1078 | 1073.472
| 铁水单耗 | kg/t | 当月入转炉铁水总量（kg）/当月合格钢坯生产量（t） | 928.2488 |  |  | 971.9399539 | 868.5 |  | 743.6387 |  |  |  | 884.3015 |  |  |  | 954.1138 |  | 884.5375 | 931.4501 | [6 empty] | 985 |  |  |  | 807.25 |  |  |  | 991.4 |  |  |  |  | 896 | 969.4122
| 生铁块单耗 | kg/t | 当月入转炉生铁总量（kg）/当月合格钢坯生产量（t） | 0 |  |  | 0 | 32.2 |  | 319.7002 |  |  |  | 0 |  |  |  | 4.5564241 |  | 13.93048 | 945.008 | [6 empty] | 10 |  |  |  | 1.98 |  |  |  | 1.42 | [5 empty] | 90.05822
| 废钢铁单耗 | kg/t | 当月入转炉内部废钢与外部废钢总量（kg）/当月合格钢生产量（t） | 196.3715 |  |  | 93.8192184 | 161.1 |  | 164.275 |  |  |  | 155.8481 |  |  |  | 93.1820309 |  | 175.0787 | 121.9531 | [6 empty] | 62 |  |  |  | 288.76 |  |  |  | 71.83 |  |  |  |  | 182 | 22.06624
| 含铁散料 | kg/t | 当月入转炉包括氧化铁皮、污泥球、烧结块矿、原块矿等总量(kg)/当月合格钢生产量（t) | 0 |  |  | 0 | 34.1 |  | 0 |  |  |  | 4.08052 |  |  |  | 13.5455733 |  | 3.590674 | 1.294634 | [6 empty] | 10 |  |  |  | 21.02 |  |  |  | 21.3 | [5 empty] | 60.07497
| 工序单位能耗 | kgce/t | 全厂工序能耗=全厂各工序能耗总和（kgce）/当月合格钢坯生产量（t） | 30.08158 |  |  |  | / |  | -27.24 |  |  |  | -23.46 |  |  |  | -27.16 |  | -11.70022 | -8.869355 | [6 empty] | 23.3 |  |  |  | 8.8 |  |  |  | -27.23 |  |  |  |  | -22.21 | -17
| 蒸汽回收 | kg/t | 子项：蒸汽回收量kg，母项：合格钢产量 | 0 |  |  | -0.0736157021 | 73.9 | 0.054 | 113.6633 |  |  |  | 91.40854 |  |  |  | 125.3749595 |  | 124.6979 | 125.72 | [6 empty] | 72 |  |  |  | 90 | [9 empty] | 91.09888
| 新水消耗 | m^3/t | 全厂补新水量（m3）/当月合格钢坯生产量（t） | 0.099412 |  |  | 0.1541827989 | 0.25 | 0.097 | 0.38 |  |  |  | 0.4111352 |  |  |  | 0.207805056 |  | 0.1881365 | 0.2552138 | [6 empty] | 0.42 |  |  |  | 0.382 |  |  |  | 0.26 |  |  |  |  | 0.73 | 0.9944198
| 氩气消耗 | m^3/t | 全厂氩气使用量（m3）/当月合格钢坯生产量（t） | 3.510019 |  |  | 0 | 1.75 | 6.43 | 1.059662 |  |  |  | 0.2893601 |  |  |  | 0.6739881667 |  | 1.497488 | 1.329519 | [6 empty] | 1.13 |  |  |  | 0.58
| 氮气消耗 | m^3/t | 全厂氮气使用量（m3）/当月合格钢坯生产量（t） | 不详 |  |  | 43.36339 | 47.9 | 53.62 | 73.33787 |  |  |  | 70.04249 |  |  |  | 36.74017 |  | 79.41523 | 62.55186 | [6 empty] | 57.5 |  |  |  | 31 |  |  |  | 96.04 |  |  |  |  | 38.63 | 1.94191
| 氧气消耗 | m^3/t | 全厂氧气量（m3）/当月合格钢坯生产量（t） | 59.35966 |  |  | 57.00829 | 54.9 | 91.49 | 51.13914 |  |  |  | 43.46254 |  |  |  | 50.95128 |  | 41.28055 | 52.37862 | [6 empty] | 50.6 |  |  |  | 48.61 |  |  |  | 48.7 |  |  |  |  | 45.19 | 56.94247
| 煤气回收量 | m^3/t | 全厂煤气回收量（m3）/当月合格钢坯生产量（t） | 0 |  |  | -112.7419 | 134.6 | 106.98 | 152.9233 |  |  |  | 125.2637 |  |  |  | 165.8646 |  | 132.1296 | 123.8548 | [6 empty] | 136 |  |  |  | 133.29 |  |  |  | 147.3 |  |  |  |  | 152.22 | 113.9606
| 从业人员实物劳产率 | t/人 | 合格钢生产量（吨）/转炉炼钢厂（车间）工人及学徒总人数 | 26.34647 |  |  | 151.0488 | 208 |  | 509.411 | [7 empty] | 44.4634 |  | 754.1918 | 382.9761 | [6 empty] | 182 |  |  |  | 365.19 |  |  |  | 394.9 |  |  |  |  | 389.3 | 355.6537
| 内控合格率 | % | 内控成分合格炉数/生产总炉数 | 100 |  |  | 99.94 | 94 |  | 88.6% |  |  |  | 99.99 |  |  |  | 94.24 |  | 99.98757 | 99.91908 | [6 empty] | 99.94 |  |  |  | 99.71 |  |  |  | 99.99 |  |  |  |  | 100 | 99.81117
| 钢坯合格率 | % | 钢坯合格生产量/总钢坯生产量 | 99.91468 |  |  | 100 | 100 | 99.88 | 99.86% |  |  |  | 99.99 |  |  |  | 100 |  | 99.98757 | 100 | [6 empty] | 99.85 |  |  |  | 99.64 |  |  |  | 100 |  |  |  |  | 100 | 99.98625
| 精炼比例 | % | 过（LF+RH）总钢量/总产量。（同时过RH和LF的钢水只记一次产量） | 100 |  |  | 0 | 100 | 100 | 0.9241 | [7 empty] | 0.02186 |  | 100 | 100 | [6 empty] | 42% |  |  |  | 80.41 | [9 empty] | 3.67
| 电耗 | kwh/t | 全厂电耗/合格钢产量 | 194.1494 |  |  | 42.31127 | 118.4 | 149.97 | 132.0243 |  |  |  | 46.57 |  |  |  | 31.63047 |  | 69.93747 | 98.4715 | [6 empty] | 80 |  |  |  | 89.32 |  |  |  | 39.3 | [5 empty] | 49.7317
| 耐材消耗 | 元/t | 全厂所有耐材成本（元)/合格钢产量（t） | 220.12 |  |  | 15.12123 | 48.36 |  | 29.09329 |  |  |  | 24.59 |  |  |  | 18.9758 |  |  | 44.93722 | [6 empty] | 24.6 |  |  |  | 30.33 |  |  |  | 22.41 | [5 empty] | 27.04513
铁水预处理 | 处理前铁水成分平均含量,% | C |  | 无 | [16 empty] | / | [20 empty] | 4
|  | Si | [18 empty] | / | [20 empty] | 0.1408685
|  | P | [18 empty] | / | [20 empty] | 0.1383973
|  | S | [18 empty] | / | [20 empty] | 0.1272163
|  | T,℃ | [18 empty] | / | [20 empty] | 1360.777
| 处理后平均成分含量，% | C | [18 empty] | / | [20 empty] | 3.316
|  | Si | [18 empty] | /
|  | P | [18 empty] | /
|  | S | [18 empty] | / | [20 empty] | 0.021
|  | T,℃ | [18 empty] | / | [20 empty] | 1307.8
| 石灰粉单耗 | kg/t | 当月实际消耗量（kg）/处理铁水量（t） | [17 empty] | / | [20 empty] | 0.4363634
| 颗粒镁 | kg/t | 当月实际消耗量（kg）/处理铁水量（t） | [17 empty] | /
| 电石 | kg/t | 当月实际消耗量（kg）/处理铁水量（t） | [17 empty] | /
| 萤石粉 | kg/t | 当月实际消耗量（kg）/处理铁水量（t） | [17 empty] | / | [20 empty] | 1.12641
| 处理周期 | min/罐 | 当月生产作业总时间（min）/预处理总罐数（罐） | [17 empty] | / | [20 empty] | 22.65
| 铁水包平均寿命 | 次 | [18 empty] | / | [20 empty] | 589
| 铁损 | kg/t | （处理前铁水总量-处理后铁水总量)(kg)/处理前铁水总量(t） | [17 empty] | / | [20 empty] | 10.09088
转炉工序 | 当月转炉生产量 | wt |  | 电炉5.804 |  |  | 6.9482459 | 7.7 | 6.3 | 375435.9022 |  |  |  | 184545.1197 |  |  |  | 25.9565388 |  | 15.9134469 | 13.2815865 | [6 empty] | 11.92 | [12 empty] | 11.640132 | 24.7179322
| 当月下线炉衬寿命 | 炉 | 当月下线寿命,无下线炉役不填写 | 无 |  |  | 15032/18272 | / | [9 empty] | — |  | 626.5 | / | [10 empty] | 无
| 日历作业率 | % | 转炉全月作业时间（min）/（当月天数*24*60）（min） | 70.17921 |  |  | 58.0625 | 83.74 |  | 93.1% |  |  |  | 79.71 |  |  |  | 81.20534 |  | 51.69735 | 81.85383 | [6 empty] | 43.52% |  |  |  | 75.83 |  |  |  | 98.28 |  |  |  |  | 61.2 | 85.41047
| 利用系数 | t/公称吨.日 | 当月转炉生产合格钢水量（t）/（公称吨数*当月天数） | 33.434t/MVA.日 |  |  | 30.28878 | 42.74 |  | 100.9236 |  |  |  | 24.80445 |  |  |  | 41.86538 |  | 19.59302 | 33.20156 | [6 empty] | 45.7 |  |  |  | 45.5 |  |  |  | 50.25 |  |  |  |  | 31.29 | 61.33482
| 转炉每炉产钢量 | t/炉 | 当月转炉生产合格钢水量（t）/当月生产炉数（炉) | 79.50861 |  |  | 37.70074 | 122 | 107.296 | 111.0429 |  |  |  | 71.66801 |  |  |  | 102.7168 |  | 127.0028 | 118.9882 | [6 empty] | 106.5 |  |  |  | 62.09 |  |  |  | 65 |  |  |  |  | 123.57 | 81.38931
| 炉容比 | m3/t | 新砌炉炉内容积(m3)/公称吨数（t） | 1.06 |  |  | 0.68 | 0.78 |  | 1 |  |  |  | 0.8 |  |  |  | 0.75 |  |  | 0.92 | [6 empty] | 0.85 |  |  |  | 0.75 |  |  |  | 0.9 |  |  |  |  | 0.99 | 0.8
| 冶炼周期 | min/炉 | 当月生产作业总时间（min）/转炉生产炉数（炉） | 42.91507 |  |  | 28.12708 | 28 | 36.03 | 28.61343 |  |  |  | 28.21 |  |  |  | 28.6902 |  | 37.97108 | 35.20188 | [6 empty] | 34.2 |  |  |  | 31.28 |  |  |  | 26.37 |  |  |  |  | 29 | 28
| 氧枪喷头寿命 | 炉 |  | 不详 |  |  | 204.7778 | 220 |  | 460 |  |  |  | 214.5833 |  |  |  | 340 |  | 626.5 | 323 | [6 empty] | 324 |  |  |  | 149.58 |  |  |  | 232.9 |  |  |  |  | 259 | 330
| 转炉出钢平均成分，% | C |  | 0.2 |  |  | 0.074% | 0.08 |  | 0.1199685 |  |  |  | 0.0745 |  |  |  | 0.08036667 |  |  | 0.084 | [6 empty] | 0.07 | [12 empty] | 0.1 | 0.05855499
|  | P |  | 0.015 |  |  | 0.019% | 0.01 |  | 0.01994227 |  |  |  | 0.0265 |  |  |  | 0.026 |  |  | 0.0133 | [6 empty] | 0.02 | [12 empty] | 0.02 | 0.02259549
|  | S |  | 0.015 |  |  | 0.022% | 0.027 |  | 0.03979321 |  |  |  | 0.03 |  |  |  | 0.0251 |  |  | 0.051 | [6 empty] | 0.018 | [12 empty] | 0.02 | 0.026
| 平均出钢温度，℃ | T |  | 1660 |  |  | 1635 | 1600 |  | 1594.198 |  |  |  | 1657.48 |  |  |  | 1678.667 |  |  | 1625 | [6 empty] | 1610 | [12 empty] | 1653 | 1641.835
| 转炉熔剂消耗，kg/t | 石灰 | 当月实际消耗量（kg）/合格钢坯产量（t） | 47.379（电炉） |  |  | 31.521193 | 25 | 52.05 | 30.47382 |  |  |  | 44.14 |  |  |  | 27.4933613 |  | 40.97722 | 37.66527 | [6 empty] | 30 |  |  |  | 27.55 |  |  |  | 36.5 |  |  |  |  | 54.75 | 21.07919
|  | 石灰石 | 当月实际消耗量（kg）/合格钢坯产量（t） | 0 |  |  | 20.005049 | 7.9 | [9 empty] | 13.5215871 |  |  | 7.857867 | [6 empty] | 8 |  |  |  | 0 | [8 empty] | 15.75
|  | 轻烧白云石 | 当月实际消耗量（kg）/合格钢坯产量（t） | 无数据 |  |  | 0 | / | 34.49 | 12.05593 |  |  |  | 0.89 |  |  |  | 12.1903503 |  |  | 5.937484 | [6 empty] | 19 |  |  |  | 10.91 | [9 empty] | 11.20296
|  | 生白云石 | 当月实际消耗量（kg）/合格钢坯产量（t） | 0 |  |  | 15.3995701 | 14.1 |  | 1.773192 | [7 empty] | 11.4017783 |  |  | 7.257029 | [6 empty] | 6 |  |  |  | 0
|  | 轻烧镁球 | 当月实际消耗量（kg）/合格钢坯产量（t） | 0 |  |  |  | 2.8 |  | 0.1331519 | [7 empty] | 0 |  | 5.247637 | 0 | [6 empty] | 0 |  |  |  | 0 | [8 empty] | 7.18
|  | 其它熔剂 | 当月实际消耗量（kg）/合格钢坯产量（t） | 0 |  |  |  | / | [9 empty] | 0 |  | 0 | 0 | [6 empty] | 6 |  |  |  | 0 |  |  |  | 14.3 |  |  |  |  | 3.21 | 0
LF精炼工序 | 造渣材料，kg/t | 石灰 | 当月实际消耗量（kg）/合格钢坯产量（t） | 11 |  |  |  | 6 | 8.63 | 2.8 | [7 empty] | 4.39 |  | 5 | 5.8 | [6 empty] | 4.2 |  |  |  | 3.3 | [9 empty] | 7.24
|  | 萤石 | 当月实际消耗量（kg）/合格钢坯产量（t） | 0 |  |  |  | 0.15 |  | 1.91 | [7 empty] | 0.226 |  | 2.565378 | 1.9 | [6 empty] | 1.6 |  |  |  | 2.41 | [9 empty] | 2.03
|  | 复合造渣剂 | 当月实际消耗量（kg）/合格钢坯产量（t） | 不详 |  |  |  | 2.6 |  | 0.81 | [7 empty] | 1.12 |  | 0 | 0 | [6 empty] | 1.8 |  |  |  | 4.11
| 石墨电极 消耗 | kg/t | 当月实际消耗量（kg）/合格钢坯产量（t） | 0.9820596 |  |  |  | 0.65 | 0.68 | 0.4384237 | [7 empty] | 0.01 |  | 0.4253007 | 0.5 | [6 empty] | 0.52 |  |  |  | 0.57 | [9 empty] | 0.127
| 日历 作业率 | % | LF全月作业时间（min）/（当月天数*24*60）（min） | 93.17988 |  |  |  | / |  | 95% | [9 empty] | 0 | 0.949 | [6 empty] | 23 |  |  |  | 69.29 | [9 empty] | 4.02
| 平均精炼 时间 | min | LF全月作业时间（min）/（当月生产炉数）（炉） | 113.9603 |  |  |  | 41 | 52.89 | 33.5 | [7 empty] | 40.66667 |  | 32 | 34 | [6 empty] | 46 |  |  |  | 32.1 | [9 empty] | 30.89
| 精炼 电耗 | kwh/t | 当月升温送电总量（kg）/合格钢坯产量（t） | 109.0861 |  |  |  | 58.8 | 109.94 | 42.35299 | [7 empty] | 34.3 |  |  | 33.8 | [6 empty] | 43 |  |  |  | 56.38 | [9 empty] | 35.98
RH或VD工序 | RH处理 炉数 | 炉 |  | VD 730 |  |  |  | 269 | [19 empty] | 127
| RH处理 炉数比例 | % | 当月处理炉数/转炉生产炉数 | 100 |  |  |  | 41.64 | [19 empty] | 11%
| RH平均 处理周期 | min/炉 | RH全月作业时间（min）/（当月生产炉数）（炉） | 52.42466 |  |  |  | 33.3 | [19 empty] | 46
| RH插入管寿命 | 次 |  | 无 |  |  |  | /
连铸工序 | 连铸比 | % | 连铸坯生产合格量/全厂生产总量 | 94.63605 |  |  |  | 100 | 85.41 | 99.86% |  |  |  | 100 |  |  |  | 100 |  | 100 | 100 | [6 empty] | 99% |  |  |  | 100 |  |  |  | 100 |  |  |  |  | 100 | 100
| 钢坯 合格率 | % | 合格连铸坯产量/(合格连铸坯产量+检验现场废品量+轧后退废量） | 99.96531 |  |  |  | 100 |  | 99.86% |  |  |  | 99.99 |  |  |  | 100 |  | 99.98757 | 99.61 | [6 empty] | 99.72 |  |  |  | 99.99 |  |  |  | 99.99 |  |  |  |  | 100 | 99.98625
| 钢水收得率 | % | [5 empty] | 99.88 |  | 99.86% | [7 empty] | 94.92 |  | 98.23183 | 98.49 | [6 empty] | 99.38 | [7 empty] | 98.66 |  |  |  |  | 99.42 | 99.35
| 合格坯 收得率 | % | 合格连铸坯产量/连铸浇钢接受钢水量 | 98.20615 |  |  |  | 99.88 | 99.64 | 99.86% |  |  |  | 99.45 |  |  |  | 100 |  | 98.23183 | 100 | [6 empty] | 99.15 |  |  |  | 98.47 |  |  |  | 100 |  |  |  |  | 99.42 | 99.35
| 日历 作业率 | % | 全月浇钢总时间（min）/（当月天数*24*60）（min） | 94.31676 |  |  |  | / |  | 64.28% |  |  |  | 51.03551 |  |  |  | 23.38698 |  | 53.46799 | 87.04 | [6 empty] | 86% |  |  |  | 71.52 |  |  |  | 94.32 |  |  |  |  | 63.47 | 80.7833
| 台时 产量 | t/h | 连铸生产总产量（t）/浇注总时间（h） | 78.27658 |  |  |  | 260 |  | 220.5 |  |  |  | 121.5059 |  |  |  | 372.9406 |  | 59.17962 | 251.76 | [6 empty] | 551 |  |  |  | 116.97 |  |  |  | 195.3 |  |  |  |  | 207.53 | 166.1151
| 浇注 周期 | min/炉 | 全月浇钢总时间（min）/浇注炉数 | 52.82512 |  |  |  | 42 | 63 | 29.55065 |  |  |  | 28.21 |  |  |  | 16.52545 |  |  | 35.56 | [6 empty] | 46 |  |  |  | 31.85 |  |  |  | 18.16 |  |  |  |  | 34.71 | 25
| 中包 寿命 | 小时/包 | 全月浇钢总时间（min）/连铸机开浇次数 | 18.929 |  |  |  | 15 | 321.3 | 43.72565 |  |  |  | 30.37633 |  |  |  | 13.91993 |  | 21.98246 | 16.25 | [6 empty] | 14.8 |  |  |  | 19.5 |  |  |  | 44.86 |  |  |  |  | 25.83 | 36
| 平均连浇 炉数 | 炉/浇次 | 全月浇钢炉数/连铸开浇次数 | 21.5 |  |  |  | 21 | 5.1 | 55.25885 |  |  |  | 51.5 |  |  |  | 50.54 |  | 21.98246 | 27.42 | [6 empty] | 15 |  |  |  | 36.84 |  |  |  | 130.22 |  |  |  |  | 43.42 | 80.02632
| 溢漏率 | % | 全月浇钢炉数/连铸开浇次数 | 0 |  |  |  | / |  | 0.0012% | [7 empty] | 0 |  | 0 | 0 | [6 empty] | 0.001% | [7 empty] | 0.004 |  |  |  |  | 0.015 | 0.04
| 保护渣 消耗 | kg/吨 | 保护渣消耗总量/全月合格钢产量 | 0.52 |  |  |  | 1.1 | 0.6 | 0.42 |  |  |  | 0.3 |  |  |  | 0.38 |  |  | 0.34 | [6 empty] | 0.37 |  |  |  | 0.24 | [8 empty] | 0.28 | 0.2063279
| 热送率 | % | 装炉≥400℃铸坯块数/生产总块数 | 9.942% |  |  |  | 76.07 |  | 52.69% | [7 empty] | 63.59 |  |  | 0 | [6 empty] | 86 | [7 empty] | 0.9561 |  |  |  |  | 100 | 81.26104
| 结晶器寿命 | 炉/个 | （当月结晶器从上线-使用下线总过钢量）/（结晶器更换个数） | 不详 |  |  |  | 60 | 18624.55 | 8078 | [7 empty] | 402 |  |  | 605 | [6 empty] | 56 | [12 empty] | 872 | 9887.17288
成品工序 | 钢种分类，% | 非合金钢比率 |  | 42.74% |  |  |  | 31.42 | [5 empty] | 58.1 |  |  |  | 42.62315 |  | 1.115% | 17.41 | [6 empty] | 46.3
|  | 低合金钢比率 |  | 44.56% |  |  |  | 25.12 | [5 empty] | 41.9 |  |  |  | 57.37685 |  | 98.88% | 82.59 | [6 empty] | 32
|  | 合金结构钢比率 |  | 12.7% |  |  |  | 43.46 | [19 empty] | 21.7
|  | 模铸钢比率 |  | 5.363948
主要钢种 |  |  |  | 车轴车轮钢
| 合金元素 | 合金元素规定含水量量界限值（%）
|  | 非合金钢 | 低合金钢
| A1 | <0.1 | -
| B | <0.0005 | -
| BI | <0.10 | -
| Cr | <0.30 | 0.30～0.50
| Co | <0.10 | -
| Cu | <0.10 | 0.10～<0.50
| Mn | <1.00 | 1.00～<1.40
| Mo | <0.05 | 0.05～<0.10
| Ni | <0.30 | 0.30～<0.50
| Nb | <0.02 | 0.02～<0.06
| Pb | <0.40 | -
| Se | <0.10 | -
| Si | <0.50 | 0.50～<0.90
| Te | <0.10 | -
| Ti | <0.05 | 0.05～<0.13
| W | <0.10 | -
| V | <0.04 | 0.04～<0.12
| Zr | <0.05 | 0.02～<0.05
| La系（每种元素） | <0.02 | 0.02～<0.05
| 其它规定元素 | <0.05 | -
（S、P、C、N除外）
Note on B7: 冶金交流中心: 小数点后保留两位
Note on D7: 作者: 入炉原料所有物料全部按照100%投入计算，不折算系数；不包括含铁散料；不包括热回收钢水
Note on B8: 冶金交流中心: 小数点后保留两位
Note on D8: 作者: 包括所有物料不折算，全部按照100%折算；不包括含铁散料；不包括回炉钢水
Note on B9: 冶金交流中心: 小数点后保留两位
Note on B10: 冶金交流中心: 小数点后保留两位
Note on B11: 冶金交流中心: 小数点后保留两位
Note on B12: 冶金交流中心: 小数点后保留一位
Note on B13: 冶金交流中心: 小数点后保留两位
Note on B15: 冶金交流中心: 小数点后保留两位
Note on B16: 冶金交流中心: 小数点后保留一位
Note on B17: 冶金交流中心: 小数点后保留一位
Note on B18: 冶金交流中心: 小数点后保留一位
Note on B19: 冶金交流中心: 小数点后保留一位
Note on B20: 作者: 小数点后保留一位
Note on B21: 冶金交流中心: 小数点后保留一位
Note on B22: 冶金交流中心: 小数点后保留两位
Note on B23: 冶金交流中心: 小数点后保留两位
Note on B24: 冶金交流中心: 小数点后保留一位
Note on B45: 冶金交流中心: 小数点后保留两位
Note on B46: 冶金交流中心: 小数点后保留两位
Note on B47: 冶金交流中心: 小数点后保留两位
Note on B48: 冶金交流中心: 小数点后保留两位
Note on AE59: Administrator: 菱镁石